## Did_It
| D (m) | 0.0127
| L (m) | 0.10708
| R (m) | 0.00635
| J (m^4) | 2.553964e-09
2642
ABS 40% 45°
| 1 | [12 empty] | 1
G.U.N.T. Gerätebau GmbH
Hanskampring 15-17 . D- 22885 BarsbüttelPhone: +49 40 / 67 08 54 - 0 . Fax: +49 40 / 67 08 54 - 42
| Fecha : 8/5/2023 | Tiempo: 14:30:29
| WP 510 | Máquina para ensayo de torsión. 200Nm
Nombre
Comentario
Cálculos
| M_tb | 5.701611 Nm
| tau_tb | 0.000000N/mm^2
Valores medidos
CELL MAX | # | Ángulo de torsión en deg | Ángulo de deslizamiento en rad | Momento de torsión en Nm | Tensión de cizallamiento en N/mm^2 | Radianes | Esfuerzo Cortante (MPa) | Deformación Angular | Descripción | Limite Elastico (MPa) | Ruptura (MPa) | Esfuerzo Cortante Pico Máx. (MPa) | Modulo Torsión (MPa) | # | Ángulo de torsión en deg | Ángulo de deslizamiento en rad | Momento de torsión en Nm | Tensión de cizallamiento en N/mm^2 | Radianes | Esfuerzo Cortante (MPa) | Deformación Angular | Máx. (MPa)
256 | 1 | 1 | 0.01 | 0.09 | 1.18e-58 | 0.01745329 | 216.2015 | 0.001035006 | Eliminado | 257.87 | 209.35 | 294.8502 | 9650.4 | 1 | 1 | 0.01 | 0.09 | 1.18e-58 |  |  |  | Eliminado
| 2 | 2 | 0.02 | 0.22 | 2.85e-58 | 0.03490659 | 264.2463 | 0.002070011 | [5 empty] | 2 | 2 | 0.02 | 0.22 | 2.85e-58
| 3 | 3 | 0.03 | 0.32 | 4.1e-58 | 0.05235988 | 256.2388 | 0.003105017 | [5 empty] | 3 | 3 | 0.03 | 0.32 | 4.1e-58
| 4 | 4.1 | 0.05 | 0.34 | 4.45e-58 | 0.0715585 | 199.2101 | 0.004243523 | [5 empty] | 4 | 4.1 | 0.05 | 0.34 | 4.45e-58
| 5 | 5.1 | 0.06 | 0.43 | 5.63e-58 | 0.08901179 | 202.5417 | 0.005278529 | [5 empty] | 5 | 5.1 | 0.06 | 0.43 | 5.63e-58
| 6 | 6.2 | 0.07 | 0.48 | 6.17e-58 | 0.1082104 | 185.9798 | 0.006417035 | [5 empty] | 6 | 6.2 | 0.07 | 0.48 | 6.17e-58
| 7 | 7.2 | 0.08 | 0.58 | 7.54e-58 | 0.1256637 | 193.5137 | 0.007452041 | [5 empty] | 7 | 7.2 | 0.08 | 0.58 | 7.54e-58
| 8 | 8.2 | 0.09 | 0.52 | 6.77e-58 | 0.143117 | 152.3371 | 0.008487047 | [5 empty] | 8 | 8.2 | 0.09 | 0.52 | 6.77e-58
| 9 | 9.2 | 0.1 | 0.52 | 6.74e-58 | 0.1605703 | 0 | 0.009522052 | Inicio |  |  |  |  | 9 | 9.2 | 0.1 | 0.52 | 6.74e-58 | 0.1605703 | 0 | 0.009522052 | Inicio
| 10 | 10.2 | 0.11 | 0.48 | 6.21e-58 | 0.1780236 | 113.0465 | 0.01055706 | Recta |  |  |  |  | 10 | 10.2 | 0.11 | 0.48 | 6.21e-58 | 0.1780236 | 113.0465 | 0.01055706 | Recta
| 11 | 11.3 | 0.12 | 0.54 | 6.96e-58 | 0.1972222 | 114.7973 | 0.01169556 | [5 empty] | 11 | 11.3 | 0.12 | 0.54 | 6.96e-58 | 0.1972222 | 114.7973 | 0.01169556
| 12 | 12.3 | 0.14 | 0.73 | 9.4e-58 | 0.2146755 | 142.5719 | 0.01273057 | [5 empty] | 12 | 12.3 | 0.14 | 0.73 | 9.4e-58 | 0.2146755 | 142.5719 | 0.01273057
| 13 | 13.3 | 0.15 | 1.03 | 1.33e-57 | 0.2321288 | 186.0381 | 0.01376558 | [5 empty] | 13 | 13.3 | 0.15 | 1.03 | 1.33e-57 | 0.2321288 | 186.0381 | 0.01376558
| 14 | 14.3 | 0.16 | 1.01 | 1.31e-57 | 0.2495821 | 169.6686 | 0.01480058 | [5 empty] | 14 | 14.3 | 0.16 | 1.01 | 1.31e-57 | 0.2495821 | 169.6686 | 0.01480058
| 15 | 15.3 | 0.17 | 1.08 | 1.4e-57 | 0.2670354 | 169.5698 | 0.01583559 | [5 empty] | 15 | 15.3 | 0.17 | 1.08 | 1.4e-57 | 0.2670354 | 169.5698 | 0.01583559
| 16 | 16.4 | 0.18 | 1.27 | 1.65e-57 | 0.286234 | 186.027 | 0.01697409 | [5 empty] | 16 | 16.4 | 0.18 | 1.27 | 1.65e-57 | 0.286234 | 186.027 | 0.01697409
| 17 | 17.4 | 0.19 | 1.62 | 2.1e-57 | 0.3036873 | 223.6567 | 0.0180091 | [5 empty] | 17 | 17.4 | 0.19 | 1.62 | 2.1e-57 | 0.3036873 | 223.6567 | 0.0180091
| 18 | 18.4 | 0.2 | 1.69 | 2.19e-57 | 0.3211406 | 220.6404 | 0.0190441 | [5 empty] | 18 | 18.4 | 0.2 | 1.69 | 2.19e-57 | 0.3211406 | 220.6404 | 0.0190441
| 19 | 19.4 | 0.21 | 1.74 | 2.26e-57 | 0.3385939 | 215.4586 | 0.02007911 | [5 empty] | 19 | 19.4 | 0.21 | 1.74 | 2.26e-57 | 0.3385939 | 215.4586 | 0.02007911
| 20 | 20.4 | 0.22 | 2 | 2.59e-57 | 0.3560472 | 235.5136 | 0.02111412 | [5 empty] | 20 | 20.4 | 0.22 | 2 | 2.59e-57 | 0.3560472 | 235.5136 | 0.02111412
| 21 | 21.4 | 0.24 | 2.15 | 2.78e-57 | 0.3735005 | 241.3464 | 0.02214912 | [5 empty] | 21 | 21.4 | 0.24 | 2.15 | 2.78e-57 | 0.3735005 | 241.3464 | 0.02214912
| 22 | 22.5 | 0.25 | 2.25 | 2.91e-57 | 0.3926991 | 240.2239 | 0.02328763 | [5 empty] | 22 | 22.5 | 0.25 | 2.25 | 2.91e-57 | 0.3926991 | 240.2239 | 0.02328763
| 23 | 23.5 | 0.26 | 2.43 | 3.15e-57 | 0.4101524 | 248.4017 | 0.02432263 | [5 empty] | 23 | 23.5 | 0.26 | 2.43 | 3.15e-57 | 0.4101524 | 248.4017 | 0.02432263
| 24 | 24.5 | 0.27 | 2.63 | 3.4e-57 | 0.4276057 | 257.873 | 0.02535764 | [5 empty] | 24 | 24.5 | 0.27 | 2.63 | 3.4e-57 | 0.4276057 | 257.873 | 0.02535764
| 25 | 25.5 | 0.28 | 2.59 | 3.36e-57 | 0.445059 | 243.9921 | 0.02639264 | [5 empty] | 25 | 25.5 | 0.28 | 2.59 | 3.36e-57 | 0.445059 | 243.9921 | 0.02639264 | #N/A
| 26 | 26.5 | 0.29 | 2.54 | 3.29e-57 | 0.4625123 | 230.2523 | 0.02742765 | [5 empty] | 26 | 26.5 | 0.29 | 2.54 | 3.29e-57 | 0.4625123 | 230.2523 | 0.02742765 | #N/A
| 27 | 27.5 | 0.3 | 2.84 | 3.69e-57 | 0.4799655 | 248.0858 | 0.02846266 | [5 empty] | 27 | 27.5 | 0.3 | 2.84 | 3.69e-57 | 0.4799655 | 248.0858 | 0.02846266 | #N/A
| 28 | 28.5 | 0.31 | 3 | 3.89e-57 | 0.4974188 | 252.8673 | 0.02949766 | [5 empty] | 28 | 28.5 | 0.31 | 3 | 3.89e-57 | 0.4974188 | 252.8673 | 0.02949766 | #N/A
| 29 | 29.5 | 0.32 | 3.01 | 3.9e-57 | 0.5148721 | 245.1098 | 0.03053267 | [5 empty] | 29 | 29.5 | 0.32 | 3.01 | 3.9e-57 | 0.5148721 | 245.1098 | 0.03053267 | #N/A
| 30 | 30.5 | 0.34 | 3.26 | 4.22e-57 | 0.5323254 | 256.7639 | 0.03156767 | [5 empty] | 30 | 30.5 | 0.34 | 3.26 | 4.22e-57 | 0.5323254 | 256.7639 | 0.03156767 | #N/A
| 31 | 31.5 | 0.35 | 3.67 | 4.75e-57 | 0.5497787 | 279.8799 | 0.03260268 | [5 empty] | 31 | 31.5 | 0.35 | 3.67 | 4.75e-57 | 0.5497787 | 279.8799 | 0.03260268 | #N/A
| 32 | 32.5 | 0.36 | 3.96 | 5.13e-57 | 0.567232 | 292.7036 | 0.03363768 | [5 empty] | 32 | 32.5 | 0.36 | 3.96 | 5.13e-57 | 0.567232 | 292.7036 | 0.03363768 | #N/A
| 33 | 33.5 | 0.37 | 3.82 | 4.95e-57 | 0.5846853 | 273.927 | 0.03467269 | [5 empty] | 33 | 33.5 | 0.37 | 3.82 | 4.95e-57 | 0.5846853 | 273.927 | 0.03467269 | #N/A
| 34 | 34.5 | 0.38 | 4.04 | 5.23e-57 | 0.6021386 | 281.3057 | 0.0357077 | [5 empty] | 34 | 34.5 | 0.38 | 4.04 | 5.23e-57 | 0.6021386 | 281.3057 | 0.0357077 | #N/A
| 35 | 35.5 | 0.39 | 4.14 | 5.37e-57 | 0.6195919 | 280.1484 | 0.0367427 | [5 empty] | 35 | 35.5 | 0.39 | 4.14 | 5.37e-57 | 0.6195919 | 280.1484 | 0.0367427 | #N/A
| 36 | 36.5 | 0.4 | 4.48 | 5.8e-57 | 0.6370452 | 294.8502 | 0.03777771 | Máximo |  |  |  |  | 36 | 36.5 | 0.4 | 4.48 | 5.8e-57 | 0.6370452 | 294.8502 | 0.03777771 | 294.8502 | Máximo
| 37 | 37.5 | 0.41 | 4.5 | 5.83e-57 | 0.6544985 | 288.2687 | 0.03881271 | [5 empty] | 37 | 37.5 | 0.41 | 4.5 | 5.83e-57 | 0.6544985 | 288.2687 | 0.03881271 | #N/A
| 38 | 38.5 | 0.42 | 4.62 | 5.99e-57 | 0.6719518 | 288.2687 | 0.03984772 | [5 empty] | 38 | 38.5 | 0.42 | 4.62 | 5.99e-57 | 0.6719518 | 288.2687 | 0.03984772 | #N/A
| 39 | 39.5 | 0.43 | 4.63 | 6.01e-57 | 0.6894051 | 281.5789 | 0.04088272 | [5 empty] | 39 | 39.5 | 0.43 | 4.63 | 6.01e-57 | 0.6894051 | 281.5789 | 0.04088272 | #N/A
| 40 | 40.5 | 0.45 | 4.59 | 5.95e-57 | 0.7068583 | 272.2538 | 0.04191773 | [5 empty] | 40 | 40.5 | 0.45 | 4.59 | 5.95e-57 | 0.7068583 | 272.2538 | 0.04191773 | #N/A
| 41 | 41.5 | 0.46 | 4.64 | 6.02e-57 | 0.7243116 | 268.5877 | 0.04295274 | [5 empty] | 41 | 41.5 | 0.46 | 4.64 | 6.02e-57 | 0.7243116 | 268.5877 | 0.04295274 | #N/A
| 42 | 42.5 | 0.47 | 4.99 | 6.47e-57 | 0.7417649 | 282.0511 | 0.04398774 | [5 empty] | 42 | 42.5 | 0.47 | 4.99 | 6.47e-57 | 0.7417649 | 282.0511 | 0.04398774 | #N/A
| 43 | 43.5 | 0.48 | 5.18 | 6.71e-57 | 0.7592182 | 286.0597 | 0.04502275 | [5 empty] | 43 | 43.5 | 0.48 | 5.18 | 6.71e-57 | 0.7592182 | 286.0597 | 0.04502275 | #N/A
| 44 | 44.5 | 0.49 | 5.23 | 6.78e-57 | 0.7766715 | 282.3306 | 0.04605775 | [5 empty] | 44 | 44.5 | 0.49 | 5.23 | 6.78e-57 | 0.7766715 | 282.3306 | 0.04605775 | #N/A
| 45 | 45.5 | 0.5 | 5.15 | 6.68e-57 | 0.7941248 | 271.9018 | 0.04709276 | [5 empty] | 45 | 45.5 | 0.5 | 5.15 | 6.68e-57 | 0.7941248 | 271.9018 | 0.04709276 | #N/A
| 46 | 46.5 | 0.51 | 5.03 | 6.52e-57 | 0.8115781 | 259.8551 | 0.04812776 | [5 empty] | 46 | 46.5 | 0.51 | 5.03 | 6.52e-57 | 0.8115781 | 259.8551 | 0.04812776 | #N/A
| 47 | 47.5 | 0.52 | 5.11 | 6.62e-57 | 0.8290314 | 258.4303 | 0.04916277 | [5 empty] | 47 | 47.5 | 0.52 | 5.11 | 6.62e-57 | 0.8290314 | 258.4303 | 0.04916277 | #N/A
| 48 | 48.5 | 0.53 | 5.18 | 6.71e-57 | 0.8464847 | 256.569 | 0.05019778 | [5 empty] | 48 | 48.5 | 0.53 | 5.18 | 6.71e-57 | 0.8464847 | 256.569 | 0.05019778 | #N/A
| 49 | 49.5 | 0.54 | 5.31 | 6.88e-57 | 0.863938 | 257.6947 | 0.05123278 | [5 empty] | 49 | 49.5 | 0.54 | 5.31 | 6.88e-57 | 0.863938 | 257.6947 | 0.05123278 | #N/A
| 50 | 50.5 | 0.56 | 5.27 | 6.84e-57 | 0.8813913 | 250.6891 | 0.05226779 | [5 empty] | 50 | 50.5 | 0.56 | 5.27 | 6.84e-57 | 0.8813913 | 250.6891 | 0.05226779 | #N/A
| 51 | 51.5 | 0.57 | 5.54 | 7.18e-57 | 0.8988446 | 258.4156 | 0.05330279 | [5 empty] | 51 | 51.5 | 0.57 | 5.54 | 7.18e-57 | 0.8988446 | 258.4156 | 0.05330279 | #N/A
| 52 | 52.5 | 0.58 | 5.53 | 7.16e-57 | 0.9162979 | 253.0358 | 0.0543378 | [5 empty] | 52 | 52.5 | 0.58 | 5.53 | 7.16e-57 | 0.9162979 | 253.0358 | 0.0543378 | #N/A
| 53 | 53.5 | 0.59 | 5.62 | 7.28e-57 | 0.9337511 | 252.3474 | 0.0553728 | [5 empty] | 53 | 53.5 | 0.59 | 5.62 | 7.28e-57 | 0.9337511 | 252.3474 | 0.0553728 | #N/A
| 54 | 54.5 | 0.6 | 5.7 | 7.39e-57 | 0.9512044 | 251.2433 | 0.05640781 | [5 empty] | 54 | 54.5 | 0.6 | 5.7 | 7.39e-57 | 0.9512044 | 251.2433 | 0.05640781 | #N/A
| 55 | 55.5 | 0.61 | 5.29 | 6.85e-57 | 0.9686577 | 228.9702 | 0.05744281 | [5 empty] | 55 | 55.5 | 0.61 | 5.29 | 6.85e-57 | 0.9686577 | 228.9702 | 0.05744281 | #N/A
| 56 | 56.6 | 0.62 | 5.38 | 6.97e-57 | 0.9878564 | 228.34 | 0.05858132 | [5 empty] | 56 | 56.6 | 0.62 | 5.38 | 6.97e-57 | 0.9878564 | 228.34 | 0.05858132 | #N/A
| 57 | 57.7 | 0.64 | 5.35 | 6.93e-57 | 1.007055 | 222.7379 | 0.05971983 | [5 empty] | 57 | 57.7 | 0.64 | 5.35 | 6.93e-57 | 1.007055 | 222.7379 | 0.05971983 | #N/A
| 58 | 58.7 | 0.65 | 5.36 | 6.94e-57 | 1.024508 | 219.3527 | 0.06075483 | [5 empty] | 58 | 58.7 | 0.65 | 5.36 | 6.94e-57 | 1.024508 | 219.3527 | 0.06075483 | #N/A
| 59 | 59.7 | 0.66 | 5.5 | 7.13e-57 | 1.041962 | 221.3118 | 0.06178984 | [5 empty] | 59 | 59.7 | 0.66 | 5.5 | 7.13e-57 | 1.041962 | 221.3118 | 0.06178984 | #N/A
| 60 | 60.7 | 0.67 | 5.29 | 6.86e-57 | 1.059415 | 209.3549 | 0.06282484 | Ruptura |  |  |  |  | 60 | 60.7 | 0.67 | 5.29 | 6.86e-57 | 1.059415 | 209.3549 | 0.06282484 | Ruptura
| 61 | 61.7 | 0.68 | 5.02 | 6.51e-57 | 1.076868 | 195.4496 | 0.06385985 | Eliminado
| 62 | 62.7 | 0.69 | 4.7 | 6.09e-57 | 1.094321 | 180.0721 | 0.06489486
| 63 | 63.7 | 0.7 | 4.38 | 5.68e-57 | 1.111775 | 165.1775 | 0.06592986
| 64 | 64.8 | 0.71 | 4.28 | 5.55e-57 | 1.130973 | 158.6664 | 0.06706837
| 65 | 65.8 | 0.72 | 4.05 | 5.25e-57 | 1.148427 | 147.8582 | 0.06810337
| 66 | 66.8 | 0.74 | 4.11 | 5.33e-57 | 1.16588 | 147.8024 | 0.06913838
| 67 | 67.8 | 0.75 | 3.91 | 5.06e-57 | 1.183333 | 138.5362 | 0.07017338
| 68 | 68.8 | 0.76 | 3.94 | 5.11e-57 | 1.200787 | 137.5701 | 0.07120839
| 69 | 69.8 | 0.77 | 4.13 | 5.35e-57 | 1.21824 | 142.1382 | 0.0722434
| 70 | 70.8 | 0.78 | 4.22 | 5.47e-57 | 1.235693 | 143.1843 | 0.0732784
| 71 | 71.8 | 0.79 | 4.25 | 5.51e-57 | 1.253146 | 142.1938 | 0.07431341
| 72 | 72.8 | 0.8 | 4.12 | 5.33e-57 | 1.2706 | 135.9509 | 0.07534841
| 73 | 73.8 | 0.81 | 4.01 | 5.2e-57 | 1.288053 | 130.5282 | 0.07638342
| 74 | 74.8 | 0.82 | 4.15 | 5.38e-57 | 1.305506 | 133.2793 | 0.07741842
| 75 | 75.8 | 0.83 | 4.22 | 5.46e-57 | 1.32296 | 133.7394 | 0.07845343
| 76 | 76.8 | 0.85 | 4.25 | 5.51e-57 | 1.340413 | 132.9364 | 0.07948844
| 77 | 77.9 | 0.86 | 4.33 | 5.61e-57 | 1.359611 | 133.5263 | 0.08062694
| 78 | 78.9 | 0.87 | 4.38 | 5.68e-57 | 1.377065 | 133.3562 | 0.08166195
| 79 | 79.9 | 0.88 | 4.3 | 5.57e-57 | 1.394518 | 129.2819 | 0.08269695
| 80 | 80.9 | 0.89 | 4.34 | 5.62e-57 | 1.411971 | 128.8717 | 0.08373196
| 81 | 81.9 | 0.9 | 4.23 | 5.48e-57 | 1.429425 | 124.0717 | 0.08476696
| 82 | 82.9 | 0.91 | 4.18 | 5.41e-57 | 1.446878 | 121.1262 | 0.08580197
| 83 | 83.9 | 0.92 | 4.08 | 5.29e-57 | 1.464331 | 116.8193 | 0.08683698
| 84 | 84.9 | 0.93 | 4.28 | 5.54e-57 | 1.481785 | 121.1023 | 0.08787198
| 85 | 85.9 | 0.95 | 4.18 | 5.41e-57 | 1.499238 | 116.8959 | 0.08890699
| 86 | 86.9 | 0.96 | 3.94 | 5.1e-57 | 1.516691 | 108.9162 | 0.08994199
| 87 | 87.9 | 0.97 | 4.11 | 5.32e-57 | 1.534144 | 112.3231 | 0.090977
| 88 | 88.9 | 0.98 | 4.14 | 5.36e-57 | 1.551598 | 111.8703 | 0.092012
| 89 | 89.9 | 0.99 | 4.36 | 5.65e-57 | 1.569051 | 116.5046 | 0.09304701
| 90 | 90.9 | 1 | 4.44 | 5.75e-57 | 1.586504 | 117.3371 | 0.09408202
| 91 | 91.9 | 1.01 | 4.37 | 5.66e-57 | 1.603958 | 114.2305 | 0.09511702
| 92 | 92.9 | 1.02 | 4.29 | 5.56e-57 | 1.621411 | 110.9322 | 0.09615203
| 93 | 94 | 1.03 | 4.39 | 5.69e-57 | 1.640609 | 112.1897 | 0.09729053
| 94 | 95 | 1.05 | 4.56 | 5.91e-57 | 1.658063 | 115.3075 | 0.09832554
| 95 | 96 | 1.06 | 4.48 | 5.81e-57 | 1.675516 | 112.1045 | 0.09936054
| 96 | 97.1 | 1.07 | 4.51 | 5.85e-57 | 1.694715 | 111.5767 | 0.1004991
| 97 | 98.1 | 1.08 | 4.43 | 5.75e-57 | 1.712168 | 108.4803 | 0.1015341
| 98 | 99.2 | 1.09 | 4.62 | 5.98e-57 | 1.731367 | 111.8785 | 0.1026726
| 99 | 100.2 | 1.1 | 4.39 | 5.69e-57 | 1.74882 | 105.2478 | 0.1037076
| 100 | 101.2 | 1.11 | 4.37 | 5.66e-57 | 1.766273 | 103.733 | 0.1047426
| 101 | 102.3 | 1.13 | 4.29 | 5.56e-57 | 1.785472 | 100.7391 | 0.1058811
| 102 | 103.3 | 1.14 | 4.22 | 5.46e-57 | 1.802925 | 98.136 | 0.1069161
| 103 | 104.3 | 1.15 | 4.21 | 5.46e-57 | 1.820378 | 96.96478 | 0.1079511
| 104 | 105.4 | 1.16 | 4.27 | 5.53e-57 | 1.839577 | 97.32031 | 0.1090896
| 105 | 106.4 | 1.17 | 4.28 | 5.55e-57 | 1.85703 | 96.63142 | 0.1101246
| 106 | 107.4 | 1.18 | 4.26 | 5.52e-57 | 1.874484 | 95.28434 | 0.1111596
| 107 | 108.5 | 1.19 | 4.17 | 5.41e-57 | 1.893682 | 92.32568 | 0.1122981
| 108 | 109.5 | 1.21 | 4.29 | 5.56e-57 | 1.911136 | 94.11512 | 0.1133331
| 109 | 110.6 | 1.22 | 4.44 | 5.76e-57 | 1.930334 | 96.43708 | 0.1144716
| 110 | 111.6 | 1.23 | 4.44 | 5.76e-57 | 1.947787 | 95.57295 | 0.1155066
| 111 | 112.6 | 1.24 | 4.58 | 5.93e-57 | 1.965241 | 97.71097 | 0.1165416
| 112 | 113.7 | 1.25 | 4.34 | 5.62e-57 | 1.984439 | 91.69496 | 0.1176801
| 113 | 114.7 | 1.26 | 4.31 | 5.58e-57 | 2.001893 | 90.26722 | 0.1187152
| 114 | 115.7 | 1.27 | 4.44 | 5.75e-57 | 2.019346 | 92.18618 | 0.1197502
| 115 | 116.8 | 1.29 | 4.4 | 5.71e-57 | 2.038545 | 90.49531 | 0.1208887
| 116 | 117.8 | 1.3 | 4.56 | 5.91e-57 | 2.055998 | 92.9899 | 0.1219237
| 117 | 118.8 | 1.31 | 4.58 | 5.93e-57 | 2.073451 | 92.61157 | 0.1229587
| 118 | 119.9 | 1.32 | 4.41 | 5.71e-57 | 2.09265 | 88.35591 | 0.1240972
| 119 | 120.9 | 1.33 | 4.26 | 5.53e-57 | 2.110103 | 84.64465 | 0.1251322
| 120 | 121.9 | 1.34 | 4.28 | 5.55e-57 | 2.127556 | 84.34441 | 0.1261672
| 121 | 123 | 1.35 | 4.21 | 5.46e-57 | 2.146755 | 82.22298 | 0.1273057
| 122 | 124 | 1.36 | 4.05 | 5.25e-57 | 2.164208 | 78.46023 | 0.1283407
| 123 | 125.1 | 1.38 | 4.18 | 5.42e-57 | 2.183407 | 80.26666 | 0.1294792
| 124 | 126.1 | 1.39 | 4.17 | 5.4e-57 | 2.20086 | 79.43962 | 0.1305142
| 125 | 127.1 | 1.4 | 4.26 | 5.52e-57 | 2.218313 | 80.51564 | 0.1315492
| 126 | 128.2 | 1.41 | 4.26 | 5.52e-57 | 2.237512 | 79.82479 | 0.1326877
| 127 | 129.2 | 1.42 | 4.16 | 5.39e-57 | 2.254965 | 77.34763 | 0.1337227
| 128 | 130.2 | 1.43 | 4.22 | 5.47e-57 | 2.272419 | 77.86059 | 0.1347577
| 129 | 131.3 | 1.45 | 4.05 | 5.25e-57 | 2.291617 | 74.098 | 0.1358962
| 130 | 132.3 | 1.46 | 3.98 | 5.16e-57 | 2.309071 | 72.2669 | 0.1369313
| 131 | 133.3 | 1.47 | 3.79 | 4.91e-57 | 2.326524 | 68.30072 | 0.1379663
| 132 | 134.3 | 1.48 | 3.82 | 4.96e-57 | 2.343977 | 68.32876 | 0.1390013
| 133 | 135.3 | 1.49 | 3.76 | 4.88e-57 | 2.36143 | 66.75845 | 0.1400363
| 134 | 136.3 | 1.5 | 3.52 | 4.56e-57 | 2.378884 | 62.03875 | 0.1410713
| 135 | 137.3 | 1.51 | 3.59 | 4.65e-57 | 2.396337 | 62.81164 | 0.1421063
| 136 | 138.3 | 1.52 | 3.6 | 4.67e-57 | 2.41379 | 62.53117 | 0.1431413
| 137 | 139.3 | 1.53 | 3.9 | 5.06e-57 | 2.431244 | 67.25579 | 0.1441763
| 138 | 140.3 | 1.54 | 3.91 | 5.07e-57 | 2.448697 | 66.94764 | 0.1452113
| 139 | 141.3 | 1.56 | 3.76 | 4.87e-57 | 2.46615 | 63.9237 | 0.1462463
| 140 | 142.3 | 1.57 | 3.75 | 4.86e-57 | 2.483604 | 63.30567 | 0.1472813
| 141 | 143.3 | 1.58 | 3.77 | 4.89e-57 | 2.501057 | 63.19917 | 0.1483163
| 142 | 144.3 | 1.59 | 3.62 | 4.69e-57 | 2.51851 | 60.26407 | 0.1493513
| 143 | 145.3 | 1.6 | 3.54 | 4.59e-57 | 2.535963 | 58.52668 | 0.1503863
| 144 | 146.3 | 1.61 | 3.23 | 4.19e-57 | 2.553417 | 53.03645 | 0.1514213
| 145 | 147.3 | 1.62 | 3.12 | 4.05e-57 | 2.57087 | 50.88246 | 0.1524563
| 146 | 148.3 | 1.63 | 2.93 | 3.8e-57 | 2.588323 | 47.46163 | 0.1534913
| 147 | 149.3 | 1.64 | 2.95 | 3.82e-57 | 2.605777 | 47.46554 | 0.1545263
| 148 | 150.3 | 1.65 | 2.97 | 3.84e-57 | 2.62323 | 47.46939 | 0.1555614
| 149 | 151.3 | 1.67 | 2.83 | 3.67e-57 | 2.640683 | 44.93282 | 0.1565964
| 150 | 152.3 | 1.68 | 2.79 | 3.62e-57 | 2.658136 | 44.00687 | 0.1576314
| 151 | 153.3 | 1.69 | 2.97 | 3.85e-57 | 2.67559 | 46.54044 | 0.1586664
| 152 | 154.3 | 1.7 | 3.08 | 3.99e-57 | 2.693043 | 47.95137 | 0.1597014
| 153 | 155.3 | 1.71 | 2.9 | 3.76e-57 | 2.710496 | 44.85829 | 0.1607364
| 154 | 156.3 | 1.72 | 2.81 | 3.64e-57 | 2.72795 | 43.18805 | 0.1617714
| 155 | 157.3 | 1.73 | 2.85 | 3.69e-57 | 2.745403 | 43.52436 | 0.1628064
| 156 | 158.3 | 1.74 | 2.93 | 3.8e-57 | 2.762856 | 44.46343 | 0.1638414
| 157 | 159.3 | 1.75 | 2.88 | 3.73e-57 | 2.780309 | 43.43031 | 0.1648764
| 158 | 160.3 | 1.76 | 2.77 | 3.58e-57 | 2.797763 | 41.51093 | 0.1659114
| 159 | 161.3 | 1.78 | 2.51 | 3.25e-57 | 2.815216 | 37.3814 | 0.1669464
| 160 | 162.4 | 1.79 | 2.06 | 2.67e-57 | 2.834415 | 30.47175 | 0.1680849
| 161 | 163.4 | 1.8 | 1.69 | 2.19e-57 | 2.851868 | 24.84568 | 0.1691199
| 162 | 164.4 | 1.81 | 1.2 | 1.56e-57 | 2.869321 | 17.53459 | 0.1701549
| 163 | 165.5 | 1.82 | 1.1 | 1.43e-57 | 2.88852 | 15.96654 | 0.1712934
| 164 | 166.5 | 1.83 | 1.03 | 1.34e-57 | 2.905973 | 14.8607 | 0.1723284
| 165 | 167.5 | 1.84 | 0.74 | 9.59e-58 | 2.923426 | 10.61288 | 0.1733635
| 166 | 168.5 | 1.85 | 0.97 | 1.26e-57 | 2.94088 | 13.82891 | 0.1743985
| 167 | 169.5 | 1.87 | 1.05 | 1.36e-57 | 2.958333 | 14.88113 | 0.1754335
| 168 | 170.5 | 1.88 | 1.03 | 1.33e-57 | 2.975786 | 14.51206 | 0.1764685
| 169 | 171.5 | 1.89 | 0.99 | 1.28e-57 | 2.99324 | 13.86715 | 0.1775035
| 170 | 172.5 | 1.9 | 0.93 | 1.21e-57 | 3.010693 | 12.9512 | 0.1785385
| 171 | 173.5 | 1.91 | 0.99 | 1.28e-57 | 3.028146 | 13.7073 | 0.1795735
| 172 | 174.5 | 1.92 | 0.92 | 1.19e-57 | 3.0456 | 12.6651 | 0.1806085
| 173 | 175.5 | 1.93 | 0.79 | 1.02e-57 | 3.063053 | 10.8135 | 0.1816435

## Torsion
Torsión
Torsión |  |  | 1 | Limite Elástico (MPa) (Torsión) | [10 empty] | Materiales / Probetas |  | Limite Elástico (MPa) |  |  |  | Ruptura (MPa) |  |  |  | Resistencia a la Torsión (MPa) |  |  |  | Módulo de Torsión (GPa) |  |  |  |  | Ranking : Módulo de Torsión Promedio (GPa)
No. | Material | Datos Máx. |  | Materiales / Probetas |  | 1 | 2 | 3 | 4 | 5 | Promedio | Min. | Máx. | Desv. Est. |  |  | Promedio | Min. | Máx. | Desv. Est. | Promedio | Min. | Máx. | Desv. Est. | Promedio | Min. | Máx. | Desv. Est. | Promedio | Min. | Máx. | Desv. Est. |  | No. | Material | Promedio | Min. | Máx. | Desv. Est. | Mejor Material en Torsión
1 | ABS 40% 45° | 230 |  | 1 | ABS 40% 45° | 257.87 | 188.55 | 268.85 | 213.75 | 287.2 | 243.244 | 188.55 | 287.2 | 40.81374 | 1 | ABS 40% 45° | 243.244 | 188.55 | 287.2 | 40.81374 | 225.216 | 209.35 | 253.42 | 21.24092 | 279.482 | 248.3213 | 306.7474 | 26.10169 | 10.79158 | 9.3815 | 12.327 | 1.244964 | 14 | 1 | PETG 100% Vertical | 28.759 | 14.422 | 41.777 | 10.01587 | PETG 100% Vertical
2 | ABS 40% 90° | 229 |  | 2 | ABS 40% 90° | 237.16 | 171.14 | 237.16 | 330.62 | 236.53 | 242.522 | 171.14 | 330.62 | 56.89915 | 2 | ABS 40% 90° | 242.522 | 171.14 | 330.62 | 56.89915 | 237.442 | 207.11 | 288.27 | 32.32725 | 285.397 | 263.9422 | 330.6174 | 26.45713 | 12.8527 | 8.1009 | 23.437 | 6.303092 | 15 | 2 | ABS 100% 45° | 25.1984 | 13.69 | 40.98 | 10.01605 | Torsión |  | Promedio | Min. | Máx. | Desv. Est.
3 | ABS 40% Vertical | 100 |  | 3 | ABS 40% Vertical | 286.9932 | 213.99 | 159.66 | 189.83 | 213.35 | 212.7646 | 159.66 | 286.9932 | 47.05799 | 3 | ABS 40% Vertical | 212.7646 | 159.66 | 286.9932 | 47.05799 | 210.258 | 193.02 | 241.1 | 19.99402 | 243.4485 | 220.8374 | 286.9932 | 26.03724 | 17.1272 | 11.473 | 24.563 | 4.902484 | 9 | 3 | PLA 100% 45° | 24.0484 | 14.906 | 39.215 | 9.243932 | 1 | Limite Elástico (MPa) | 464.24 | 395.56 | 575.66 | 66.92991
4 | ABS 100% 45° | 257 |  | 4 | ABS 100% 45° | 390.61 | 306.9 | 313.94 | 420.78 | 328.84 | 352.214 | 306.9 | 420.78 | 50.59681 | 4 | ABS 100% 45° | 352.214 | 306.9 | 420.78 | 50.59681 | 430.718 | 356.1 | 487.29 | 55.84082 | 473.5412 | 411.484 | 537.4501 | 57.97258 | 25.1984 | 13.69 | 40.98 | 10.01605 | 2 | 4 | PETG 100% 90° | 21.9344 | 19.732 | 23.136 | 1.38833 | 2 | Ruptura (MPa) | 466.726 | 434.56 | 527.75 | 35.68986
5 | ABS 100% 90° | 330 |  | 5 | ABS 100% 90° | 529.16 | 340.75 | 472.97 | 370.93 | 520.01 | 446.764 | 340.75 | 529.16 | 86.35768 | 5 | ABS 100% 90° | 446.764 | 340.75 | 529.16 | 86.35768 | 485.434 | 419.73 | 559.88 | 53.92858 | 518.453 | 454.2416 | 594.0082 | 53.76183 | 18.5248 | 11.329 | 28.073 | 6.087564 | 7 | 5 | PLA 100% Vertical | 21.27584 | 9.6402 | 27.307 | 6.834669 | 3 | Resistencia a la Torsión (MPa) | 506.3567 | 483.0684 | 575.6585 | 39.60402
6 | ABS 100% Vertical | 110 |  | 6 | ABS 100% Vertical | 495.76 | 442.36 | 473.29 | 426.52 | 395.24 | 446.634 | 395.24 | 495.76 | 39.33221 | 6 | ABS 100% Vertical | 446.634 | 395.24 | 495.76 | 39.33221 | 451.248 | 396.15 | 484.23 | 34.38367 | 488.5795 | 446.2955 | 511.9996 | 27.09239 | 17.0004 | 12.511 | 21.568 | 3.514807 | 10 | 6 | PETG 100% 45° | 20.7876 | 15.399 | 30.937 | 6.371504 | 4 | Módulo de Torsión (GPa) | 28.759 | 14.422 | 41.777 | 10.01587
7 | PETG 40% 45° | 692 |  | 7 | PETG 40% 45° | 312.03 | 224.56 | 336.31 | 287.26 | 305.25 | 293.082 | 224.56 | 336.31 | 42.14531 | 7 | PETG 40% 45° | 293.082 | 224.56 | 336.31 | 42.14531 | 269.022 | 230.41 | 292.33 | 23.25861 | 322.7465 | 286.2942 | 352.8953 | 28.54569 | 15.67196 | 4.5268 | 27.349 | 8.139906 | 13 | 7 | ABS 100% 90° | 18.5248 | 11.329 | 28.073 | 6.087564
8 | PETG 40% 90° | 126 |  | 8 | PETG 40% 90° | 276.91 | 242.47 | 312.03 | 319.32 | 253.57 | 280.86 | 242.47 | 319.32 | 34.22309 | 8 | PETG 40% 90° | 280.86 | 242.47 | 319.32 | 34.22309 | 270.492 | 241.96 | 297.07 | 22.65012 | 296.2701 | 269.0508 | 331.9458 | 28.09666 | 10.33434 | 6.1927 | 15.371 | 3.614369 | 18 | 8 | PETG 40% Vertical | 17.8362 | 12.51 | 28.284 | 6.541132
9 | PETG 40% Vertical | 100 |  | 9 | PETG 40% Vertical | 150.49 | 159.59 | 209.61 | 306.14 | 220.69 | 209.304 | 150.49 | 306.14 | 62.1239 | 9 | PETG 40% Vertical | 209.304 | 150.49 | 306.14 | 62.1239 | 199.684 | 170.59 | 251.25 | 32.85958 | 242.4083 | 195.0053 | 306.139 | 48.70199 | 17.8362 | 12.51 | 28.284 | 6.541132 | 8 | 9 | ABS 40% Vertical | 17.1272 | 11.473 | 24.563 | 4.902484 | PLA 100% Vertical
10 | PETG 100% 45° | 1591 |  | 10 | PETG 100% 45° | 434.75 | 445.2 | 480.45 | 463.44 | 474.93 | 459.754 | 434.75 | 480.45 | 19.42448 | 10 | PETG 100% 45° | 459.754 | 434.75 | 480.45 | 19.42448 | 481.912 | 446.32 | 516.01 | 26.05358 | 527.5932 | 494.1749 | 552.1212 | 24.69077 | 20.7876 | 15.399 | 30.937 | 6.371504 | 6 | 10 | ABS 100% Vertical | 17.0004 | 12.511 | 21.568 | 3.514807 | Torsión |  | Promedio | Min. | Máx. | Desv. Est.
11 | PETG 100% 90° | 1109 |  | 11 | PETG 100% 90° | 477.08 | 496.93 | 455.75 | 364.07 | 415.34 | 441.834 | 364.07 | 496.93 | 52.96385 | 11 | PETG 100% 90° | 441.834 | 364.07 | 496.93 | 52.96385 | 439.772 | 405.13 | 464.08 | 22.55017 | 481.7286 | 445.0742 | 519.1705 | 27.43132 | 21.9344 | 19.732 | 23.136 | 1.38833 | 4 | 11 | PLA 40% 45° | 16.52 | 8.3065 | 36.38 | 11.62143 | 1 | Limite Elástico (MPa) | 615.254 | 555.81 | 701.83 | 63.20693
12 | PETG 100% Vertical | 193 |  | 12 | PETG 100% Vertical | 395.56 | 460.86 | 575.66 | 443.83 | 445.29 | 464.24 | 395.56 | 575.66 | 66.92991 | 12 | PETG 100% Vertical | 464.24 | 395.56 | 575.66 | 66.92991 | 466.726 | 434.56 | 527.75 | 35.68986 | 506.3567 | 483.0684 | 575.6585 | 39.60402 | 28.759 | 14.422 | 41.777 | 10.01587 | 1 | 12 | PLA 100% 90° | 16.519 | 15.625 | 17.39 | 0.6778285 | 2 | Ruptura (MPa) | 625.96 | 602.79 | 659.52 | 27.99108
13 | PLA 40% 45° | 418 |  | 13 | PLA 40% 45° | 344.16 | 312.45 | 318.56 | 402.33 | 113.31 | 298.162 | 113.31 | 402.33 | 109.2672 | 13 | PLA 40% 45° | 298.162 | 113.31 | 402.33 | 109.2672 | 286.982 | 150.61 | 351.84 | 78.31615 | 342.9102 | 186.7656 | 423.5785 | 92.93675 | 16.52 | 8.3065 | 36.38 | 11.62143 | 11 | 13 | PETG 40% 45° | 15.67196 | 4.5268 | 27.349 | 8.139906 | 3 | Resistencia a la Torsión (MPa) | 682.1255 | 649.649 | 737.5295 | 36.78673
14 | PLA 40% 90° | 664 |  | 14 | PLA 40% 90° | 297.92 | 266.8 | 252.43 | 216.72 | 250.13 | 256.8 | 216.72 | 297.92 | 29.41448 | 14 | PLA 40% 90° | 256.8 | 216.72 | 297.92 | 29.41448 | 261.832 | 224.1 | 301.5 | 30.16921 | 295.051 | 264.5583 | 317.8903 | 22.20508 | 12.77018 | 7.5849 | 15.9 | 3.359624 | 16 | 14 | PLA 40% Vertical | 15.64434 | 4.4957 | 24.868 | 7.555635 | 4 | Módulo de Torsión (GPa) | 21.27584 | 9.6402 | 27.307 | 6.834669
15 | PLA 40% Vertical | 306 |  | 15 | PLA 40% Vertical | 312.04 | 300.01 | 305.11 | 284.17 | 219.51 | 284.168 | 219.51 | 312.04 | 37.5734 | 15 | PLA 40% Vertical | 284.168 | 219.51 | 312.04 | 37.5734 | 284.396 | 236.67 | 315.35 | 29.60351 | 324.4374 | 279.3989 | 347.6695 | 27.64077 | 15.64434 | 4.4957 | 24.868 | 7.555635 | 14 | 15 | ABS 40% 90° | 12.8527 | 8.1009 | 23.437 | 6.303092
16 | PLA 100% 45° | 2642 |  | 16 | PLA 100% 45° | 629.86 | 641.81 | 453.03 | 419.83 | 557.72 | 540.45 | 419.83 | 641.81 | 100.9427 | 16 | PLA 100% 45° | 540.45 | 419.83 | 641.81 | 100.9427 | 583.596 | 510.42 | 633.7 | 49.17011 | 631.7694 | 562.5889 | 678.7417 | 50.90976 | 24.0484 | 14.906 | 39.215 | 9.243932 | 3 | 16 | PLA 40% 90° | 12.77018 | 7.5849 | 15.9 | 3.359624
17 | PLA 100% 90° | 2220 |  | 17 | PLA 100% 90° | 506.16 | 496.46 | 545.59 | 505.61 | 478.4 | 506.444 | 478.4 | 545.59 | 24.59335 | 17 | PLA 100% 90° | 506.444 | 478.4 | 545.59 | 24.59335 | 481.214 | 418.06 | 511.51 | 39.06998 | 549.3475 | 520.5793 | 571.5178 | 21.71752 | 16.519 | 15.625 | 17.39 | 0.6778285 | 12 | 17 | ABS 40% 45° | 10.79158 | 9.3815 | 12.327 | 1.244964
18 | PLA 100% Vertical | 210 |  | 18 | PLA 100% Vertical | 555.81 | 661.31 | 569.94 | 587.38 | 701.83 | 615.254 | 555.81 | 701.83 | 63.20693 | 18 | PLA 100% Vertical | 615.254 | 555.81 | 701.83 | 63.20693 | 625.96 | 602.79 | 659.52 | 27.99108 | 682.1255 | 649.649 | 737.5295 | 36.78673 | 21.27584 | 9.6402 | 27.307 | 6.834669 | 5 | 18 | PETG 40% 90° | 10.33434 | 6.1927 | 15.371 | 3.614369
Min. |  | 100
Máx. |  | 2642
Promedio |  | 11527 | 2 | Ruptura (MPa) (Torsión)
Total Apróx. De Datos |  | 57635 |  | Materiales / Probetas |  | 1 | 2 | 3 | 4 | 5 | Promedio | Min. | Máx. | Desv. Est.
|  |  |  | 1 | ABS 40% 45° | 209.35 | 210.25 | 242.81 | 210.25 | 253.42 | 225.216 | 209.35 | 253.42 | 21.24092
|  |  |  | 2 | ABS 40% 90° | 246.56 | 207.11 | 231.44 | 288.27 | 213.83 | 237.442 | 207.11 | 288.27 | 32.32725
|  |  |  | 3 | ABS 40% Vertical | 241.1 | 218.24 | 194.27 | 204.66 | 193.02 | 210.258 | 193.02 | 241.1 | 19.99402
|  |  |  | 4 | ABS 100% 45° | 482.74 | 399.22 | 356.1 | 487.29 | 428.24 | 430.718 | 356.1 | 487.29 | 55.84082
|  |  |  | 5 | ABS 100% 90° | 559.88 | 419.73 | 476.13 | 456.67 | 514.76 | 485.434 | 419.73 | 559.88 | 53.92858
|  |  |  | 6 | ABS 100% Vertical | 474.37 | 484.23 | 456.67 | 444.82 | 396.15 | 451.248 | 396.15 | 484.23 | 34.38367
|  |  |  | 7 | PETG 40% 45° | 274.82 | 230.41 | 292.33 | 278.82 | 268.73 | 269.022 | 230.41 | 292.33 | 23.25861
|  |  |  | 8 | PETG 40% 90° | 241.96 | 253.48 | 285.56 | 297.07 | 274.39 | 270.492 | 241.96 | 297.07 | 22.65012
|  |  |  | 9 | PETG 40% Vertical | 170.59 | 172.49 | 196.44 | 251.25 | 207.65 | 199.684 | 170.59 | 251.25 | 32.85958
|  |  |  | 10 | PETG 100% 45° | 446.32 | 468.83 | 491.24 | 516.01 | 487.16 | 481.912 | 446.32 | 516.01 | 26.05358
|  |  |  | 11 | PETG 100% 90° | 464.08 | 448.58 | 431.47 | 405.13 | 449.6 | 439.772 | 405.13 | 464.08 | 22.55017
|  |  |  | 12 | PETG 100% Vertical | 452.28 | 434.56 | 527.75 | 456.06 | 462.98 | 466.726 | 434.56 | 527.75 | 35.68986
|  |  |  | 13 | PLA 40% 45° | 310.11 | 314.66 | 351.84 | 307.69 | 150.61 | 286.982 | 150.61 | 351.84 | 78.31615
|  |  |  | 14 | PLA 40% 90° | 301.5 | 278.54 | 224.1 | 242.75 | 262.27 | 261.832 | 224.1 | 301.5 | 30.16921
|  |  |  | 15 | PLA 40% Vertical | 283.4 | 300.72 | 285.84 | 315.35 | 236.67 | 284.396 | 236.67 | 315.35 | 29.60351
|  |  |  | 16 | PLA 100% 45° | 633.7 | 594.01 | 561.49 | 510.42 | 618.36 | 583.596 | 510.42 | 633.7 | 49.17011
|  |  |  | 17 | PLA 100% 90° | 418.06 | 510.17 | 511.51 | 469.87 | 496.46 | 481.214 | 418.06 | 511.51 | 39.06998
|  |  |  | 18 | PLA 100% Vertical | 602.79 | 607.89 | 606.19 | 653.41 | 659.52 | 625.96 | 602.79 | 659.52 | 27.99108
|  |  | 3 | Resistencia a la Torsión (MPa) (Torsión)
|  |  |  | Materiales / Probetas |  | 1 | 2 | 3 | 4 | 5 | Promedio | Min. | Máx. | Desv. Est.
|  |  |  | 1 | ABS 40% 45° | 294.8502 | 248.3213 | 292.5712 | 254.92 | 306.7474 | 279.482 | 248.3213 | 306.7474 | 26.10169
|  |  |  | 2 | ABS 40% 90° | 281.6872 | 269.0508 | 281.6872 | 330.6174 | 263.9422 | 285.397 | 263.9422 | 330.6174 | 26.45713
|  |  |  | 3 | ABS 40% Vertical | 286.9932 | 229.5473 | 220.8374 | 233.3604 | 246.5043 | 243.4485 | 220.8374 | 286.9932 | 26.03724
|  |  |  | 4 | ABS 100% 45° | 532.4415 | 433.3368 | 411.484 | 537.4501 | 452.9936 | 473.5412 | 411.484 | 537.4501 | 57.97258
|  |  |  | 5 | ABS 100% 90° | 594.0082 | 454.2416 | 522.0388 | 482.6568 | 539.3196 | 518.453 | 454.2416 | 594.0082 | 53.76183
|  |  |  | 6 | ABS 100% Vertical | 511.9996 | 504.1808 | 503.4552 | 476.9663 | 446.2955 | 488.5795 | 446.2955 | 511.9996 | 27.09239
|  |  |  | 7 | PETG 40% 45° | 352.8953 | 286.2942 | 336.3135 | 298.9743 | 339.255 | 322.7465 | 286.2942 | 352.8953 | 28.54569
|  |  |  | 8 | PETG 40% 90° | 276.9126 | 269.0508 | 320.5611 | 331.9458 | 282.8805 | 296.2701 | 269.0508 | 331.9458 | 28.09666
|  |  |  | 9 | PETG 40% Vertical | 212.9043 | 195.0053 | 215.6677 | 306.139 | 282.325 | 242.4083 | 195.0053 | 306.139 | 48.70199
|  |  |  | 10 | PETG 100% 45° | 514.2822 | 494.1749 | 550.8696 | 552.1212 | 526.5181 | 527.5932 | 494.1749 | 552.1212 | 24.69077
|  |  |  | 11 | PETG 100% 90° | 494.2912 | 519.1705 | 472.0922 | 445.0742 | 478.0152 | 481.7286 | 445.0742 | 519.1705 | 27.43132
|  |  |  | 12 | PETG 100% Vertical | 483.0684 | 483.5983 | 575.6585 | 503.1104 | 486.348 | 506.3567 | 483.0684 | 575.6585 | 39.60402
|  |  |  | 13 | PLA 40% 45° | 350.1569 | 351.7241 | 423.5785 | 402.3262 | 186.7656 | 342.9102 | 186.7656 | 423.5785 | 92.93675
|  |  |  | 14 | PLA 40% 90° | 309.6219 | 317.8903 | 264.5583 | 279.6636 | 303.521 | 295.051 | 264.5583 | 317.8903 | 22.20508
|  |  |  | 15 | PLA 40% Vertical | 327.7084 | 346.0617 | 321.3487 | 347.6695 | 279.3989 | 324.4374 | 279.3989 | 347.6695 | 27.64077
|  |  |  | 16 | PLA 100% 45° | 675.1556 | 646.3624 | 595.9985 | 562.5889 | 678.7417 | 631.7694 | 562.5889 | 678.7417 | 50.90976
|  |  |  | 17 | PLA 100% 90° | 520.5793 | 568.4259 | 551.0321 | 535.1824 | 571.5178 | 549.3475 | 520.5793 | 571.5178 | 21.71752
|  |  |  | 18 | PLA 100% Vertical | 670.0645 | 699.9755 | 649.649 | 653.409 | 737.5295 | 682.1255 | 649.649 | 737.5295 | 36.78673
|  |  | 4 | Módulo de Torsión (MPa) (Torsión)
|  |  |  | Materiales / Probetas |  | 1 | 2 | 3 | 4 | 5 | Promedio | Min. | Máx. | Desv. Est.
|  |  |  | 1 | ABS 40% 45° | 9.6504 | 9.3815 | 12.327 | 11.433 | 11.166 | 10.79158 | 9.3815 | 12.327 | 1.244964
|  |  |  | 2 | ABS 40% 90° | 9.4383 | 23.437 | 9.4383 | 13.849 | 8.1009 | 12.8527 | 8.1009 | 23.437 | 6.303092
|  |  |  | 3 | ABS 40% Vertical | 11.473 | 18.346 | 14.425 | 24.563 | 16.829 | 17.1272 | 11.473 | 24.563 | 4.902484
|  |  |  | 4 | ABS 100% 45° | 40.98 | 24.985 | 13.69 | 25.566 | 20.771 | 25.1984 | 13.69 | 40.98 | 10.01605
|  |  |  | 5 | ABS 100% 90° | 18.612 | 28.073 | 18.378 | 16.232 | 11.329 | 18.5248 | 11.329 | 28.073 | 6.087564
|  |  |  | 6 | ABS 100% Vertical | 19.337 | 21.568 | 12.511 | 15.687 | 15.899 | 17.0004 | 12.511 | 21.568 | 3.514807
|  |  |  | 7 | PETG 40% 45° | 17.146 | 27.349 | 4.5268 | 14.295 | 15.043 | 15.67196 | 4.5268 | 27.349 | 8.139906
|  |  |  | 8 | PETG 40% 90° | 11.063 | 7.537 | 6.1927 | 15.371 | 11.508 | 10.33434 | 6.1927 | 15.371 | 3.614369
|  |  |  | 9 | PETG 40% Vertical | 28.284 | 20.124 | 12.51 | 13.447 | 14.816 | 17.8362 | 12.51 | 28.284 | 6.541132
|  |  |  | 10 | PETG 100% 45° | 22.905 | 30.937 | 18.397 | 16.3 | 15.399 | 20.7876 | 15.399 | 30.937 | 6.371504
|  |  |  | 11 | PETG 100% 90° | 19.732 | 21.83 | 23.117 | 21.857 | 23.136 | 21.9344 | 19.732 | 23.136 | 1.38833
|  |  |  | 12 | PETG 100% Vertical | 41.777 | 30.775 | 14.422 | 25.098 | 31.723 | 28.759 | 14.422 | 41.777 | 10.01587
|  |  |  | 13 | PLA 40% 45° | 11.303 | 17.208 | 36.38 | 8.3065 | 9.4025 | 16.52 | 8.3065 | 36.38 | 11.62143
|  |  |  | 14 | PLA 40% 90° | 14.844 | 7.5849 | 11.318 | 14.204 | 15.9 | 12.77018 | 7.5849 | 15.9 | 3.359624
|  |  |  | 15 | PLA 40% Vertical | 17.56 | 4.4957 | 12.882 | 18.416 | 24.868 | 15.64434 | 4.4957 | 24.868 | 7.555635
|  |  |  | 16 | PLA 100% 45° | 25.173 | 14.906 | 39.215 | 21.303 | 19.645 | 24.0484 | 14.906 | 39.215 | 9.243932
|  |  |  | 17 | PLA 100% 90° | 16.526 | 17.39 | 16.901 | 16.153 | 15.625 | 16.519 | 15.625 | 17.39 | 0.6778285
|  |  |  | 18 | PLA 100% Vertical | 24.806 | 27.307 | 21.826 | 22.8 | 9.6402 | 21.27584 | 9.6402 | 27.307 | 6.834669

## 1_AB_40_45
| D (m) | 0.0127
| L (m) | 0.10708
| R (m) | 0.00635
| J (m^4) | 2.553964e-09
2642
ABS 40% 45° ABS 40% 45° ABS 40% 45° ABS 40% 45° ABS 40% 45° ABS 40% 45° ABS 40% 45° ABS 40% 45° ABS 40% 45° ABS 40% 45° ABS 40% 45° ABS 40% 45° ABS 40% 45° ABS 40% 45° ABS 40% 45° ABS 40% 45° ABS 40% 45° ABS 40% 45°
| 1 | [12 empty] | 2 | [12 empty] | 3 | [12 empty] | 4 | [12 empty] | 5
| G.U.N.T. Gerätebau GmbH | [12 empty] | G.U.N.T. Gerätebau GmbH | [12 empty] | G.U.N.T. Gerätebau GmbH | [12 empty] | G.U.N.T. Gerätebau GmbH | [12 empty] | G.U.N.T. Gerätebau GmbH
| Hanskampring 15-17 . D- 22885 BarsbüttelPhone: +49 40 / 67 08 54 - 0 . Fax: +49 40 / 67 08 54 - 42 | [12 empty] | Hanskampring 15-17 . D- 22885 BarsbüttelPhone: +49 40 / 67 08 54 - 0 . Fax: +49 40 / 67 08 54 - 42 | [12 empty] | Hanskampring 15-17 . D- 22885 BarsbüttelPhone: +49 40 / 67 08 54 - 0 . Fax: +49 40 / 67 08 54 - 42 | [12 empty] | Hanskampring 15-17 . D- 22885 BarsbüttelPhone: +49 40 / 67 08 54 - 0 . Fax: +49 40 / 67 08 54 - 42 | [12 empty] | Hanskampring 15-17 . D- 22885 BarsbüttelPhone: +49 40 / 67 08 54 - 0 . Fax: +49 40 / 67 08 54 - 42
| Fecha : 8/5/2023 | Tiempo: 14:30:29 | [11 empty] | Fecha : 8/5/2023 | Tiempo: 14:32:29 | [11 empty] | Fecha : 8/5/2023 | Tiempo: 14:37:18 | [11 empty] | Fecha : 8/5/2023 | Tiempo: 14:38:45 | [11 empty] | Fecha : 8/5/2023 | Tiempo: 14:40:58
| WP 510 | Máquina para ensayo de torsión. 200Nm | [11 empty] | WP 510 | Máquina para ensayo de torsión. 200Nm | [11 empty] | WP 510 | Máquina para ensayo de torsión. 200Nm | [11 empty] | WP 510 | Máquina para ensayo de torsión. 200Nm | [11 empty] | WP 510 | Máquina para ensayo de torsión. 200Nm
| Nombre | [12 empty] | Nombre | [12 empty] | Nombre | [12 empty] | Nombre | [12 empty] | Nombre
| Comentario | [12 empty] | Comentario | [12 empty] | Comentario | [12 empty] | Comentario | [12 empty] | Comentario
| Cálculos | [12 empty] | Cálculos | [12 empty] | Cálculos | [12 empty] | Cálculos | [12 empty] | Cálculos
| M_tb | 5.701611 Nm | [11 empty] | M_tb | 5.049742 Nm | [11 empty] | M_tb | 5.124560 Nm | [11 empty] | M_tb | 4.911094 Nm | [11 empty] | M_tb | 5.035113 Nm
| tau_tb | 0.000000N/mm^2 | [11 empty] | tau_tb | 0.000000N/mm^2 | [11 empty] | tau_tb | 0.000000N/mm^2 | [11 empty] | tau_tb | 0.000000N/mm^2 | [11 empty] | tau_tb | 0.000000N/mm^2
| Valores medidos | [12 empty] | Valores medidos | [12 empty] | Valores medidos | [12 empty] | Valores medidos | [12 empty] | Valores medidos
CELL MAX | # | Ángulo de torsión en deg | Ángulo de deslizamiento en rad | Momento de torsión en Nm | Tensión de cizallamiento en N/mm^2 | Radianes | Esfuerzo Cortante (MPa) | Deformación Angular | Máx. (MPa) | Limite Elastico (MPa) | Ruptura (MPa) | Esfuerzo Cortante Pico Máx. (MPa) | G (Pa) | # | Ángulo de torsión en deg | Ángulo de deslizamiento en rad | Momento de torsión en Nm | Tensión de cizallamiento en N/mm^2 | Radianes | Esfuerzo Cortante (MPa) | Deformación Angular | Máx. (MPa) | Limite Elastico (MPa) | Ruptura (MPa) | Esfuerzo Cortante Pico Máx. (MPa) | Módulo (Pa) | # | Ángulo de torsión en deg | Ángulo de deslizamiento en rad | Momento de torsión en Nm | Tensión de cizallamiento en N/mm^2 | Radianes | Esfuerzo Cortante (MPa) | Deformación Angular | Máx. (MPa) | Limite Elastico (MPa) | Ruptura (MPa) | Esfuerzo Cortante Pico Máx. (MPa) | Módulo (Pa) | # | Ángulo de torsión en deg | Ángulo de deslizamiento en rad | Momento de torsión en Nm | Tensión de cizallamiento en N/mm^2 | Radianes | Esfuerzo Cortante (MPa) | Deformación Angular | Máx. (MPa) | Limite Elastico (MPa) | Ruptura (MPa) | Esfuerzo Cortante Pico Máx. (MPa) | Módulo (Pa) | # | Ángulo de torsión en deg | Ángulo de deslizamiento en rad | Momento de torsión en Nm | Tensión de cizallamiento en N/mm^2 | Radianes | Esfuerzo Cortante (MPa) | Deformación Angular | Máx. (MPa) | Limite Elastico (MPa) | Ruptura (MPa) | Esfuerzo Cortante Pico Máx. (MPa) | Módulo (Pa)
256 | 1 | 1 | 0.01 | 0.09 | 1.18e-58 |  |  |  | #N/A | 257.87 | 209.35 | 294.8502 | 9650.4 | 1 | 1 | 0.01 | 0.17 | 2.17e-58 |  |  |  | #N/A | 188.55 | 210.25 | 248.3213 | 9381.5 | 1 | 1 | 0.01 | 0.23 | 3.02e-58 |  |  |  | #N/A | 268.85 | 242.81 | 292.5712 | 12327 | 1 | 1 | 0.01 | 0.02 | 2.82e-59 |  |  |  | #N/A | 213.75 | 210.25 | 254.92 | 11433 | 1 | 1 | 0.01 | 0.23 | 2.96e-58 |  |  |  | #N/A | 287.2 | 253.42 | 306.7474 | 11166
| 2 | 2 | 0.02 | 0.22 | 2.85e-58 |  |  |  | #N/A |  |  |  |  | 2 | 2 | 0.02 | 0.17 | 2.26e-58 |  |  |  | #N/A |  |  |  |  | 2 | 2 | 0.02 | 0.18 | 2.28e-58 |  |  |  | #N/A |  |  |  |  | 2 | 2 | 0.02 | 0.06 | 8.15e-59 |  |  |  | #N/A |  |  |  |  | 2 | 2 | 0.02 | 0.01 | 8.25e-60 |  |  |  | #N/A
| 3 | 3 | 0.03 | 0.32 | 4.1e-58 |  |  |  | #N/A |  |  |  |  | 3 | 3 | 0.03 | 0.14 | 1.83e-58 |  |  |  | #N/A |  |  |  |  | 3 | 3 | 0.03 | 0.33 | 4.21e-58 |  |  |  | #N/A |  |  |  |  | 3 | 3 | 0.03 | 0.1 | 1.33e-58 |  |  |  | #N/A |  |  |  |  | 3 | 3 | 0.03 | 0.03 | 3.59e-59 |  |  |  | #N/A
| 4 | 4.1 | 0.05 | 0.34 | 4.45e-58 |  |  |  | #N/A |  |  |  |  | 4 | 4.1 | 0.05 | 0.11 | 1.39e-58 |  |  |  | #N/A |  |  |  |  | 4 | 4.1 | 0.05 | 0.47 | 6.13e-58 |  |  |  | #N/A |  |  |  |  | 4 | 4.1 | 0.05 | 0.29 | 3.75e-58 |  |  |  | #N/A |  |  |  |  | 4 | 4.1 | 0.05 | 0.26 | 3.36e-58 | 0.0715585 | 0 | 0.004243523 | #N/A
| 5 | 5.1 | 0.06 | 0.43 | 5.63e-58 |  |  |  | #N/A |  |  |  |  | 5 | 5.1 | 0.06 | 0.16 | 2.09e-58 |  |  |  | #N/A |  |  |  |  | 5 | 5.1 | 0.06 | 0.42 | 5.42e-58 |  |  |  | #N/A |  |  |  |  | 5 | 5.1 | 0.06 | 0.23 | 3.01e-58 |  |  |  | #N/A |  |  |  |  | 5 | 5.1 | 0.06 | 0.13 | 1.64e-58 | 0.08901179 | 61.23354 | 0.005278529 | #N/A
| 6 | 6.2 | 0.07 | 0.48 | 6.17e-58 |  |  |  | #N/A |  |  |  |  | 6 | 6.2 | 0.07 | 0.1 | 1.31e-58 |  |  |  | #N/A |  |  |  |  | 6 | 6.2 | 0.07 | 0.36 | 4.62e-58 |  |  |  | #N/A |  |  |  |  | 6 | 6.2 | 0.07 | 0.09 | 1.14e-58 |  |  |  | #N/A |  |  |  |  | 6 | 6.2 | 0.07 | 0.17 | 2.15e-58 | 0.1082104 | 65.86784 | 0.006417035 | #N/A
| 7 | 7.2 | 0.08 | 0.58 | 7.54e-58 |  |  |  | #N/A |  |  |  |  | 7 | 7.2 | 0.08 | 0.02 | 3.18e-59 |  |  |  | #N/A |  |  |  |  | 7 | 7.2 | 0.08 | 0.41 | 5.28e-58 |  |  |  | #N/A |  |  |  |  | 7 | 7.2 | 0.08 | 0.2 | 2.57e-58 |  |  |  | #N/A |  |  |  |  | 7 | 7.2 | 0.08 | 0.35 | 4.59e-58 | 0.1256637 | 116.7755 | 0.007452041 | #N/A
| 8 | 8.2 | 0.09 | 0.52 | 6.77e-58 |  |  |  | #N/A |  |  |  |  | 8 | 8.2 | 0.09 | 0.1 | 1.25e-58 |  |  |  | #N/A |  |  |  |  | 8 | 8.2 | 0.09 | 0.45 | 5.87e-58 | 0.143117 | 0 | 0.008487047 | #N/A |  |  |  |  | 8 | 8.2 | 0.09 | 0.24 | 3.12e-58 |  |  |  | #N/A |  |  |  |  | 8 | 8.2 | 0.09 | 0.41 | 5.29e-58 | 0.143117 | 120.112 | 0.008487047 | #N/A
| 9 | 9.2 | 0.1 | 0.52 | 6.74e-58 | 0.1605703 | 0 | 0.009522052 | #N/A |  |  |  |  | 9 | 9.2 | 0.1 | 0.06 | 7.29e-59 | 0.1605703 | 0 | 0.009522052 | #N/A |  |  |  |  | 9 | 9.2 | 0.1 | 0.23 | 2.92e-58 | 0.1605703 | 60.05598 | 0.009522052 | #N/A |  |  |  |  | 9 | 9.2 | 0.1 | 0.12 | 1.49e-58 | 0.1605703 | 0 | 0.009522052 | #N/A |  |  |  |  | 9 | 9.2 | 0.1 | 0.54 | 7.01e-58 | 0.1605703 | 141.001 | 0.009522052 | #N/A
| 10 | 10.2 | 0.11 | 0.48 | 6.21e-58 | 0.1780236 | 113.0465 | 0.01055706 | #N/A |  |  |  |  | 10 | 10.2 | 0.11 | 0.05 | 6.4e-59 | 0.1780236 | 11.77568 | 0.01055706 | #N/A |  |  |  |  | 10 | 10.2 | 0.11 | 0.32 | 4.2e-58 | 0.1780236 | 75.36436 | 0.01055706 | #N/A |  |  |  |  | 10 | 10.2 | 0.11 | 0.03 | 3.77e-59 | 0.1780236 | 7.065409 | 0.01055706 | #N/A |  |  |  |  | 10 | 10.2 | 0.11 | 0.62 | 8.04e-58 | 0.1780236 | 146.0185 | 0.01055706 | #N/A
| 11 | 11.3 | 0.12 | 0.54 | 6.96e-58 | 0.1972222 | 114.7973 | 0.01169556 | #N/A |  |  |  |  | 11 | 11.3 | 0.12 | 0.19 | 2.45e-58 | 0.1972222 | 40.39163 | 0.01169556 | #N/A |  |  |  |  | 11 | 11.3 | 0.12 | 0.61 | 7.97e-58 | 0.1972222 | 129.6784 | 0.01169556 | #N/A |  |  |  |  | 11 | 11.3 | 0.12 | 0.3 | 3.87e-58 | 0.1972222 | 63.77626 | 0.01169556 | #N/A |  |  |  |  | 11 | 11.3 | 0.12 | 0.77 | 9.97e-58 | 0.1972222 | 163.6924 | 0.01169556 | #N/A
| 12 | 12.3 | 0.14 | 0.73 | 9.4e-58 | 0.2146755 | 142.5719 | 0.01273057 | #N/A |  |  |  |  | 12 | 12.3 | 0.14 | 0.44 | 5.76e-58 | 0.2146755 | 85.93375 | 0.01273057 | #N/A |  |  |  |  | 12 | 12.3 | 0.14 | 0.68 | 8.84e-58 | 0.2146755 | 132.8067 | 0.01273057 | #N/A |  |  |  |  | 12 | 12.3 | 0.14 | 0.51 | 6.55e-58 | 0.2146755 | 99.60503 | 0.01273057 | #N/A |  |  |  |  | 12 | 12.3 | 0.14 | 0.89 | 1.16e-57 | 0.2146755 | 173.8205 | 0.01273057 | #N/A
| 13 | 13.3 | 0.15 | 1.03 | 1.33e-57 | 0.2321288 | 186.0381 | 0.01376558 | #N/A |  |  |  |  | 13 | 13.3 | 0.15 | 0.4 | 5.15e-58 | 0.2321288 | 72.24779 | 0.01376558 | #N/A |  |  |  |  | 13 | 13.3 | 0.15 | 0.9 | 1.17e-57 | 0.2321288 | 162.5575 | 0.01376558 | #N/A |  |  |  |  | 13 | 13.3 | 0.15 | 0.66 | 8.56e-58 | 0.2321288 | 119.2089 | 0.01376558 | #N/A |  |  |  |  | 13 | 13.3 | 0.15 | 1.24 | 1.61e-57 | 0.2321288 | 223.9681 | 0.01376558 | #N/A
| 14 | 14.3 | 0.16 | 1.01 | 1.31e-57 | 0.2495821 | 169.6686 | 0.01480058 | #N/A |  |  |  |  | 14 | 14.3 | 0.16 | 0.36 | 4.63e-58 | 0.2495821 | 60.47595 | 0.01480058 | #N/A |  |  |  |  | 14 | 14.3 | 0.16 | 1.12 | 1.45e-57 | 0.2495821 | 188.1474 | 0.01480058 | #N/A |  |  |  |  | 14 | 14.3 | 0.16 | 0.69 | 8.99e-58 | 0.2495821 | 115.9122 | 0.01480058 | #N/A |  |  |  |  | 14 | 14.3 | 0.16 | 1.23 | 1.6e-57 | 0.2495821 | 206.6262 | 0.01480058 | #N/A
| 15 | 15.3 | 0.17 | 1.08 | 1.4e-57 | 0.2670354 | 169.5698 | 0.01583559 | #N/A |  |  |  |  | 15 | 15.3 | 0.17 | 0.75 | 9.78e-58 | 0.2670354 | 117.7568 | 0.01583559 | #N/A |  |  |  |  | 15 | 15.3 | 0.17 | 1.14 | 1.48e-57 | 0.2670354 | 178.9904 | 0.01583559 | #N/A |  |  |  |  | 15 | 15.3 | 0.17 | 0.94 | 1.22e-57 | 0.2670354 | 147.5885 | 0.01583559 | #N/A |  |  |  |  | 15 | 15.3 | 0.17 | 1.2 | 1.55e-57 | 0.2670354 | 188.4109 | 0.01583559 | #N/A
| 16 | 16.4 | 0.18 | 1.27 | 1.65e-57 | 0.286234 | 186.027 | 0.01697409 | #N/A |  |  |  |  | 16 | 16.4 | 0.18 | 0.66 | 8.52e-58 | 0.286234 | 96.67547 | 0.01697409 | #N/A |  |  |  |  | 16 | 16.4 | 0.18 | 1.29 | 1.68e-57 | 0.286234 | 188.9566 | 0.01697409 | #N/A |  |  |  |  | 16 | 16.4 | 0.18 | 0.92 | 1.19e-57 | 0.286234 | 134.7597 | 0.01697409 | #N/A |  |  |  |  | 16 | 16.4 | 0.18 | 1.22 | 1.58e-57 | 0.286234 | 178.7031 | 0.01697409 | #N/A
| 17 | 17.4 | 0.19 | 1.62 | 2.1e-57 | 0.3036873 | 223.6567 | 0.0180091 | #N/A |  |  |  |  | 17 | 17.4 | 0.19 | 0.84 | 1.09e-57 | 0.3036873 | 115.9702 | 0.0180091 | #N/A |  |  |  |  | 17 | 17.4 | 0.19 | 1.4 | 1.82e-57 | 0.3036873 | 193.2836 | 0.0180091 | #N/A |  |  |  |  | 17 | 17.4 | 0.19 | 1.21 | 1.57e-57 | 0.3036873 | 167.0523 | 0.0180091 | #N/A |  |  |  |  | 17 | 17.4 | 0.19 | 1.59 | 2.06e-57 | 0.3036873 | 219.5149 | 0.0180091 | #N/A
| 18 | 18.4 | 0.2 | 1.69 | 2.19e-57 | 0.3211406 | 220.6404 | 0.0190441 | #N/A |  |  |  |  | 18 | 18.4 | 0.2 | 0.92 | 1.19e-57 | 0.3211406 | 120.112 | 0.0190441 | #N/A |  |  |  |  | 18 | 18.4 | 0.2 | 1.46 | 1.9e-57 | 0.3211406 | 190.6124 | 0.0190441 | #N/A |  |  |  |  | 18 | 18.4 | 0.2 | 1.25 | 1.62e-57 | 0.3211406 | 163.1956 | 0.0190441 | #N/A |  |  |  |  | 18 | 18.4 | 0.2 | 1.61 | 2.09e-57 | 0.3211406 | 210.1959 | 0.0190441 | #N/A
| 19 | 19.4 | 0.21 | 1.74 | 2.26e-57 | 0.3385939 | 215.4586 | 0.02007911 | #N/A |  |  |  |  | 19 | 19.4 | 0.21 | 1.01 | 1.3e-57 | 0.3385939 | 125.065 | 0.02007911 | #N/A |  |  |  |  | 19 | 19.4 | 0.21 | 1.65 | 2.14e-57 | 0.3385939 | 204.3141 | 0.02007911 | #N/A |  |  |  |  | 19 | 19.4 | 0.21 | 1.4 | 1.82e-57 | 0.3385939 | 173.3575 | 0.02007911 | #N/A |  |  |  |  | 19 | 19.4 | 0.21 | 1.94 | 2.51e-57 | 0.3385939 | 240.2239 | 0.02007911 | #N/A
| 20 | 20.4 | 0.22 | 2 | 2.59e-57 | 0.3560472 | 235.5136 | 0.02111412 | #N/A |  |  |  |  | 20 | 20.4 | 0.22 | 1.16 | 1.51e-57 | 0.3560472 | 136.5979 | 0.02111412 | #N/A |  |  |  |  | 20 | 20.4 | 0.22 | 2.05 | 2.66e-57 | 0.3560472 | 241.4015 | 0.02111412 | #N/A |  |  |  |  | 20 | 20.4 | 0.22 | 1.67 | 2.17e-57 | 0.3560472 | 196.6539 | 0.02111412 | #N/A |  |  |  |  | 20 | 20.4 | 0.22 | 2.26 | 2.92e-57 | 0.3560472 | 266.1304 | 0.02111412 | #N/A
| 21 | 21.4 | 0.24 | 2.15 | 2.78e-57 | 0.3735005 | 241.3464 | 0.02214912 | #N/A |  |  |  |  | 21 | 21.4 | 0.24 | 1.14 | 1.48e-57 | 0.3735005 | 127.9697 | 0.02214912 | #N/A |  |  |  |  | 21 | 21.4 | 0.24 | 2.14 | 2.77e-57 | 0.3735005 | 240.2239 | 0.02214912 | #N/A |  |  |  |  | 21 | 21.4 | 0.24 | 1.73 | 2.24e-57 | 0.3735005 | 194.1997 | 0.02214912 | #N/A |  |  |  |  | 21 | 21.4 | 0.24 | 2.41 | 3.12e-57 | 0.3735005 | 270.5325 | 0.02214912 | #N/A
| 22 | 22.5 | 0.25 | 2.25 | 2.91e-57 | 0.3926991 | 240.2239 | 0.02328763 | #N/A |  |  |  |  | 22 | 22.5 | 0.25 | 1.43 | 1.86e-57 | 0.3926991 | 152.6756 | 0.02328763 | #N/A |  |  |  |  | 22 | 22.5 | 0.25 | 2.34 | 3.03e-57 | 0.3926991 | 249.8329 | 0.02328763 | #N/A |  |  |  |  | 22 | 22.5 | 0.25 | 1.74 | 2.25e-57 | 0.3926991 | 185.7732 | 0.02328763 | #N/A |  |  |  |  | 22 | 22.5 | 0.25 | 2.69 | 3.49e-57 | 0.3926991 | 287.201 | 0.02328763 | #N/A
| 23 | 23.5 | 0.26 | 2.43 | 3.15e-57 | 0.4101524 | 248.4017 | 0.02432263 | #N/A |  |  |  |  | 23 | 23.5 | 0.26 | 1.71 | 2.21e-57 | 0.4101524 | 174.8012 | 0.02432263 | #N/A |  |  |  |  | 23 | 23.5 | 0.26 | 2.63 | 3.41e-57 | 0.4101524 | 268.8463 | 0.02432263 | #N/A |  |  |  |  | 23 | 23.5 | 0.26 | 2.05 | 2.66e-57 | 0.4101524 | 209.557 | 0.02432263 | #N/A |  |  |  |  | 23 | 23.5 | 0.26 | 2.81 | 3.65e-57 | 0.4101524 | 287.2465 | 0.02432263 | #N/A
| 24 | 24.5 | 0.27 | 2.63 | 3.4e-57 | 0.4276057 | 257.873 | 0.02535764 | #N/A |  |  |  |  | 24 | 24.5 | 0.27 | 1.88 | 2.44e-57 | 0.4276057 | 184.3351 | 0.02535764 | #N/A |  |  |  |  | 24 | 24.5 | 0.27 | 2.71 | 3.51e-57 | 0.4276057 | 265.7171 | 0.02535764 | #N/A |  |  |  |  | 24 | 24.5 | 0.27 | 2.18 | 2.82e-57 | 0.4276057 | 213.7502 | 0.02535764 | #N/A |  |  |  |  | 24 | 24.5 | 0.27 | 3 | 3.89e-57 | 0.4276057 | 294.1517 | 0.02535764 | #N/A
| 25 | 25.5 | 0.28 | 2.59 | 3.36e-57 | 0.445059 | 243.9921 | 0.02639264 | #N/A |  |  |  |  | 25 | 25.5 | 0.28 | 1.98 | 2.57e-57 | 0.445059 | 186.5268 | 0.02639264 | #N/A |  |  |  |  | 25 | 25.5 | 0.28 | 2.81 | 3.64e-57 | 0.445059 | 264.7173 | 0.02639264 | #N/A |  |  |  |  | 25 | 25.5 | 0.28 | 2.18 | 2.82e-57 | 0.445059 | 205.3679 | 0.02639264 | #N/A |  |  |  |  | 25 | 25.5 | 0.28 | 3.12 | 4.04e-57 | 0.445059 | 293.921 | 0.02639264 | #N/A
| 26 | 26.5 | 0.29 | 2.54 | 3.29e-57 | 0.4625123 | 230.2523 | 0.02742765 | #N/A |  |  |  |  | 26 | 26.5 | 0.29 | 2.08 | 2.69e-57 | 0.4625123 | 188.5531 | 0.02742765 | #N/A |  |  |  |  | 26 | 26.5 | 0.29 | 3 | 3.88e-57 | 0.4625123 | 271.9516 | 0.02742765 | #N/A |  |  |  |  | 26 | 26.5 | 0.29 | 2.24 | 2.91e-57 | 0.4625123 | 203.0572 | 0.02742765 | #N/A |  |  |  |  | 26 | 26.5 | 0.29 | 3.12 | 4.04e-57 | 0.4625123 | 282.8297 | 0.02742765 | #N/A
| 27 | 27.5 | 0.3 | 2.84 | 3.69e-57 | 0.4799655 | 248.0858 | 0.02846266 | #N/A |  |  |  |  | 27 | 27.5 | 0.3 | 2.46 | 3.19e-57 | 0.4799655 | 214.8912 | 0.02846266 | #N/A |  |  |  |  | 27 | 27.5 | 0.3 | 3.04 | 3.94e-57 | 0.4799655 | 265.5566 | 0.02846266 | #N/A |  |  |  |  | 27 | 27.5 | 0.3 | 2.53 | 3.28e-57 | 0.4799655 | 221.006 | 0.02846266 | #N/A |  |  |  |  | 27 | 27.5 | 0.3 | 3.29 | 4.26e-57 | 0.4799655 | 287.3951 | 0.02846266 | #N/A
| 28 | 28.5 | 0.31 | 3 | 3.89e-57 | 0.4974188 | 252.8673 | 0.02949766 | #N/A |  |  |  |  | 28 | 28.5 | 0.31 | 2.45 | 3.17e-57 | 0.4974188 | 206.5083 | 0.02949766 | #N/A |  |  |  |  | 28 | 28.5 | 0.31 | 2.98 | 3.86e-57 | 0.4974188 | 251.1815 | 0.02949766 | #N/A |  |  |  |  | 28 | 28.5 | 0.31 | 2.65 | 3.44e-57 | 0.4974188 | 223.3661 | 0.02949766 | #N/A |  |  |  |  | 28 | 28.5 | 0.31 | 3.5 | 4.53e-57 | 0.4974188 | 295.0118 | 0.02949766 | #N/A
| 29 | 29.5 | 0.32 | 3.01 | 3.9e-57 | 0.5148721 | 245.1098 | 0.03053267 | #N/A |  |  |  |  | 29 | 29.5 | 0.32 | 2.71 | 3.51e-57 | 0.5148721 | 220.6803 | 0.03053267 | #N/A |  |  |  |  | 29 | 29.5 | 0.32 | 3.21 | 4.16e-57 | 0.5148721 | 261.3962 | 0.03053267 | #N/A |  |  |  |  | 29 | 29.5 | 0.32 | 2.75 | 3.56e-57 | 0.5148721 | 223.9375 | 0.03053267 | #N/A |  |  |  |  | 29 | 29.5 | 0.32 | 3.62 | 4.69e-57 | 0.5148721 | 294.7832 | 0.03053267 | #N/A
| 30 | 30.5 | 0.34 | 3.26 | 4.22e-57 | 0.5323254 | 256.7639 | 0.03156767 | #N/A |  |  |  |  | 30 | 30.5 | 0.34 | 2.95 | 3.83e-57 | 0.5323254 | 232.3477 | 0.03156767 | #N/A |  |  |  |  | 30 | 30.5 | 0.34 | 3.39 | 4.39e-57 | 0.5323254 | 267.003 | 0.03156767 | #N/A |  |  |  |  | 30 | 30.5 | 0.34 | 2.9 | 3.76e-57 | 0.5323254 | 228.4096 | 0.03156767 | #N/A |  |  |  |  | 30 | 30.5 | 0.34 | 3.62 | 4.69e-57 | 0.5323254 | 285.1182 | 0.03156767 | #N/A
| 31 | 31.5 | 0.35 | 3.67 | 4.75e-57 | 0.5497787 | 279.8799 | 0.03260268 | #N/A |  |  |  |  | 31 | 31.5 | 0.35 | 2.79 | 3.61e-57 | 0.5497787 | 212.7697 | 0.03260268 | #N/A |  |  |  |  | 31 | 31.5 | 0.35 | 3.66 | 4.75e-57 | 0.5497787 | 279.1173 | 0.03260268 | #N/A |  |  |  |  | 31 | 31.5 | 0.35 | 3.13 | 4.06e-57 | 0.5497787 | 238.6987 | 0.03260268 | #N/A |  |  |  |  | 31 | 31.5 | 0.35 | 3.75 | 4.85e-57 | 0.5497787 | 285.9808 | 0.03260268 | #N/A
| 32 | 32.5 | 0.36 | 3.96 | 5.13e-57 | 0.567232 | 292.7036 | 0.03363768 | #N/A |  |  |  |  | 32 | 32.5 | 0.36 | 2.76 | 3.58e-57 | 0.567232 | 204.0055 | 0.03363768 | #N/A |  |  |  |  | 32 | 32.5 | 0.36 | 3.8 | 4.92e-57 | 0.567232 | 280.8772 | 0.03363768 | #N/A |  |  |  |  | 32 | 32.5 | 0.36 | 3.15 | 4.09e-57 | 0.567232 | 232.8324 | 0.03363768 | #N/A |  |  |  |  | 32 | 32.5 | 0.36 | 4.15 | 5.38e-57 | 0.567232 | 306.7474 | 0.03363768 | 306.7474
| 33 | 33.5 | 0.37 | 3.82 | 4.95e-57 | 0.5846853 | 273.927 | 0.03467269 | #N/A |  |  |  |  | 33 | 33.5 | 0.37 | 3.01 | 3.9e-57 | 0.5846853 | 215.843 | 0.03467269 | #N/A |  |  |  |  | 33 | 33.5 | 0.37 | 4.08 | 5.29e-57 | 0.5846853 | 292.5712 | 0.03467269 | 292.5712 |  |  |  |  | 33 | 33.5 | 0.37 | 3.19 | 4.14e-57 | 0.5846853 | 228.7505 | 0.03467269 | #N/A |  |  |  |  | 33 | 33.5 | 0.37 | 4 | 5.19e-57 | 0.5846853 | 286.8345 | 0.03467269 | #N/A
| 34 | 34.5 | 0.38 | 4.04 | 5.23e-57 | 0.6021386 | 281.3057 | 0.0357077 | #N/A |  |  |  |  | 34 | 34.5 | 0.38 | 2.87 | 3.73e-57 | 0.6021386 | 199.8384 | 0.0357077 | #N/A |  |  |  |  | 34 | 34.5 | 0.38 | 4.16 | 5.39e-57 | 0.6021386 | 289.6613 | 0.0357077 | #N/A |  |  |  |  | 34 | 34.5 | 0.38 | 3.16 | 4.1e-57 | 0.6021386 | 220.0312 | 0.0357077 | #N/A |  |  |  |  | 34 | 34.5 | 0.38 | 4.03 | 5.22e-57 | 0.6021386 | 280.6094 | 0.0357077 | #N/A
| 35 | 35.5 | 0.39 | 4.14 | 5.37e-57 | 0.6195919 | 280.1484 | 0.0367427 | #N/A |  |  |  |  | 35 | 35.5 | 0.39 | 3.16 | 4.09e-57 | 0.6195919 | 213.8331 | 0.0367427 | #N/A |  |  |  |  | 35 | 35.5 | 0.39 | 4.21 | 5.46e-57 | 0.6195919 | 284.8852 | 0.0367427 | #N/A |  |  |  |  | 35 | 35.5 | 0.39 | 3.27 | 4.24e-57 | 0.6195919 | 221.2767 | 0.0367427 | #N/A |  |  |  |  | 35 | 35.5 | 0.39 | 4.05 | 5.24e-57 | 0.6195919 | 274.0583 | 0.0367427 | #N/A
| 36 | 36.5 | 0.4 | 4.48 | 5.8e-57 | 0.6370452 | 294.8502 | 0.03777771 | 294.8502 |  |  |  |  | 36 | 36.5 | 0.4 | 3.44 | 4.46e-57 | 0.6370452 | 226.4028 | 0.03777771 | #N/A |  |  |  |  | 36 | 36.5 | 0.4 | 4.09 | 5.3e-57 | 0.6370452 | 269.1824 | 0.03777771 | #N/A |  |  |  |  | 36 | 36.5 | 0.4 | 3.49 | 4.52e-57 | 0.6370452 | 229.6935 | 0.03777771 | #N/A |  |  |  |  | 36 | 36.5 | 0.4 | 4.25 | 5.51e-57 | 0.6370452 | 279.7128 | 0.03777771 | #N/A
| 37 | 37.5 | 0.41 | 4.5 | 5.83e-57 | 0.6544985 | 288.2687 | 0.03881271 | #N/A |  |  |  |  | 37 | 37.5 | 0.41 | 3.71 | 4.8e-57 | 0.6544985 | 237.6615 | 0.03881271 | #N/A |  |  |  |  | 37 | 37.5 | 0.41 | 4.2 | 5.45e-57 | 0.6544985 | 269.0508 | 0.03881271 | #N/A |  |  |  |  | 37 | 37.5 | 0.41 | 3.5 | 4.54e-57 | 0.6544985 | 224.209 | 0.03881271 | #N/A |  |  |  |  | 37 | 37.5 | 0.41 | 4.43 | 5.74e-57 | 0.6544985 | 283.7845 | 0.03881271 | #N/A
| 38 | 38.5 | 0.42 | 4.62 | 5.99e-57 | 0.6719518 | 288.2687 | 0.03984772 | #N/A |  |  |  |  | 38 | 38.5 | 0.42 | 3.87 | 5.01e-57 | 0.6719518 | 241.4718 | 0.03984772 | #N/A |  |  |  |  | 38 | 38.5 | 0.42 | 4.38 | 5.68e-57 | 0.6719518 | 273.2937 | 0.03984772 | #N/A |  |  |  |  | 38 | 38.5 | 0.42 | 3.89 | 5.04e-57 | 0.6719518 | 242.7197 | 0.03984772 | #N/A |  |  |  |  | 38 | 38.5 | 0.42 | 4.52 | 5.85e-57 | 0.6719518 | 282.0291 | 0.03984772 | #N/A
| 39 | 39.5 | 0.43 | 4.63 | 6.01e-57 | 0.6894051 | 281.5789 | 0.04088272 | #N/A |  |  |  |  | 39 | 39.5 | 0.43 | 3.95 | 5.12e-57 | 0.6894051 | 240.2239 | 0.04088272 | #N/A |  |  |  |  | 39 | 39.5 | 0.43 | 4.47 | 5.79e-57 | 0.6894051 | 271.8483 | 0.04088272 | #N/A |  |  |  |  | 39 | 39.5 | 0.43 | 3.98 | 5.16e-57 | 0.6894051 | 242.0484 | 0.04088272 | #N/A |  |  |  |  | 39 | 39.5 | 0.43 | 4.51 | 5.84e-57 | 0.6894051 | 274.281 | 0.04088272 | #N/A
| 40 | 40.5 | 0.45 | 4.59 | 5.95e-57 | 0.7068583 | 272.2538 | 0.04191773 | #N/A |  |  |  |  | 40 | 40.5 | 0.45 | 4.12 | 5.34e-57 | 0.7068583 | 244.3759 | 0.04191773 | #N/A |  |  |  |  | 40 | 40.5 | 0.45 | 4.77 | 6.18e-57 | 0.7068583 | 282.9304 | 0.04191773 | #N/A |  |  |  |  | 40 | 40.5 | 0.45 | 4.07 | 5.28e-57 | 0.7068583 | 241.4102 | 0.04191773 | #N/A |  |  |  |  | 40 | 40.5 | 0.45 | 4.4 | 5.7e-57 | 0.7068583 | 260.984 | 0.04191773 | #N/A
| 41 | 41.5 | 0.46 | 4.64 | 6.02e-57 | 0.7243116 | 268.5877 | 0.04295274 | #N/A |  |  |  |  | 41 | 41.5 | 0.46 | 4.2 | 5.44e-57 | 0.7243116 | 243.1182 | 0.04295274 | #N/A |  |  |  |  | 41 | 41.5 | 0.46 | 4.88 | 6.32e-57 | 0.7243116 | 282.4802 | 0.04295274 | #N/A |  |  |  |  | 41 | 41.5 | 0.46 | 4.26 | 5.52e-57 | 0.7243116 | 246.5913 | 0.04295274 | #N/A |  |  |  |  | 41 | 41.5 | 0.46 | 4.45 | 5.77e-57 | 0.7243116 | 257.5895 | 0.04295274 | #N/A
| 42 | 42.5 | 0.47 | 4.99 | 6.47e-57 | 0.7417649 | 282.0511 | 0.04398774 | #N/A |  |  |  |  | 42 | 42.5 | 0.47 | 4.25 | 5.51e-57 | 0.7417649 | 240.2239 | 0.04398774 | #N/A |  |  |  |  | 42 | 42.5 | 0.47 | 4.93 | 6.38e-57 | 0.7417649 | 278.6597 | 0.04398774 | #N/A |  |  |  |  | 42 | 42.5 | 0.47 | 4.51 | 5.85e-57 | 0.7417649 | 254.92 | 0.04398774 | 254.92 |  |  |  |  | 42 | 42.5 | 0.47 | 4.73 | 6.13e-57 | 0.7417649 | 267.3551 | 0.04398774 | #N/A
| 43 | 43.5 | 0.48 | 5.18 | 6.71e-57 | 0.7592182 | 286.0597 | 0.04502275 | #N/A |  |  |  |  | 43 | 43.5 | 0.48 | 4.38 | 5.68e-57 | 0.7592182 | 241.8806 | 0.04502275 | #N/A |  |  |  |  | 43 | 43.5 | 0.48 | 4.94 | 6.4e-57 | 0.7592182 | 272.806 | 0.04502275 | #N/A |  |  |  |  | 43 | 43.5 | 0.48 | 4.47 | 5.79e-57 | 0.7592182 | 246.8508 | 0.04502275 | #N/A |  |  |  |  | 43 | 43.5 | 0.48 | 4.75 | 6.16e-57 | 0.7592182 | 262.3135 | 0.04502275 | #N/A
| 44 | 44.5 | 0.49 | 5.23 | 6.78e-57 | 0.7766715 | 282.3306 | 0.04605775 | #N/A |  |  |  |  | 44 | 44.5 | 0.49 | 4.6 | 5.96e-57 | 0.7766715 | 248.3213 | 0.04605775 | 248.3213 |  |  |  |  | 44 | 44.5 | 0.49 | 4.82 | 6.25e-57 | 0.7766715 | 260.1976 | 0.04605775 | #N/A |  |  |  |  | 44 | 44.5 | 0.49 | 4.55 | 5.9e-57 | 0.7766715 | 245.6222 | 0.04605775 | #N/A |  |  |  |  | 44 | 44.5 | 0.49 | 4.83 | 6.26e-57 | 0.7766715 | 260.7374 | 0.04605775 | #N/A
| 45 | 45.5 | 0.5 | 5.15 | 6.68e-57 | 0.7941248 | 271.9018 | 0.04709276 | #N/A |  |  |  |  | 45 | 45.5 | 0.5 | 4.57 | 5.92e-57 | 0.7941248 | 241.2798 | 0.04709276 | #N/A |  |  |  |  | 45 | 45.5 | 0.5 | 4.73 | 6.13e-57 | 0.7941248 | 249.7273 | 0.04709276 | #N/A |  |  |  |  | 45 | 45.5 | 0.5 | 4.49 | 5.83e-57 | 0.7941248 | 237.0561 | 0.04709276 | #N/A |  |  |  |  | 45 | 45.5 | 0.5 | 4.8 | 6.23e-57 | 0.7941248 | 253.423 | 0.04709276 | #N/A
| 46 | 46.5 | 0.51 | 5.03 | 6.52e-57 | 0.8115781 | 259.8551 | 0.04812776 | #N/A |  |  |  |  | 46 | 46.5 | 0.51 | 4.76 | 6.17e-57 | 0.8115781 | 245.9066 | 0.04812776 | #N/A |  |  |  |  | 46 | 46.5 | 0.51 | 4.7 | 6.1e-57 | 0.8115781 | 242.807 | 0.04812776 | #N/A |  |  |  |  | 46 | 46.5 | 0.51 | 4.57 | 5.92e-57 | 0.8115781 | 236.091 | 0.04812776 | #N/A
| 47 | 47.5 | 0.52 | 5.11 | 6.62e-57 | 0.8290314 | 258.4303 | 0.04916277 | #N/A |  |  |  |  | 47 | 47.5 | 0.52 | 4.77 | 6.18e-57 | 0.8290314 | 241.2354 | 0.04916277 | #N/A | [17 empty] | 47 | 47.5 | 0.52 | 4.52 | 5.85e-57 | 0.8290314 | 228.592 | 0.04916277 | #N/A
| 48 | 48.5 | 0.53 | 5.18 | 6.71e-57 | 0.8464847 | 256.569 | 0.05019778 | #N/A |  |  |  |  | 48 | 48.5 | 0.53 | 4.79 | 6.2e-57 | 0.8464847 | 237.2521 | 0.05019778 | #N/A | [17 empty] | 48 | 48.5 | 0.53 | 4.58 | 5.94e-57 | 0.8464847 | 226.8506 | 0.05019778 | #N/A
| 49 | 49.5 | 0.54 | 5.31 | 6.88e-57 | 0.863938 | 257.6947 | 0.05123278 | #N/A |  |  |  |  | 49 | 49.5 | 0.54 | 4.67 | 6.05e-57 | 0.863938 | 226.6355 | 0.05123278 | #N/A | [17 empty] | 49 | 49.5 | 0.54 | 4.74 | 6.15e-57 | 0.863938 | 230.0326 | 0.05123278 | #N/A
| 50 | 50.5 | 0.56 | 5.27 | 6.84e-57 | 0.8813913 | 250.6891 | 0.05226779 | #N/A |  |  |  |  | 50 | 50.5 | 0.56 | 4.87 | 6.32e-57 | 0.8813913 | 231.6615 | 0.05226779 | #N/A | [17 empty] | 50 | 50.5 | 0.56 | 4.67 | 6.06e-57 | 0.8813913 | 222.1476 | 0.05226779 | #N/A
| 51 | 51.5 | 0.57 | 5.54 | 7.18e-57 | 0.8988446 | 258.4156 | 0.05330279 | #N/A |  |  |  |  | 51 | 51.5 | 0.57 | 4.83 | 6.26e-57 | 0.8988446 | 225.2974 | 0.05330279 | #N/A | [17 empty] | 51 | 51.5 | 0.57 | 4.7 | 6.1e-57 | 0.8988446 | 219.2335 | 0.05330279 | #N/A
| 52 | 52.5 | 0.58 | 5.53 | 7.16e-57 | 0.9162979 | 253.0358 | 0.0543378 | #N/A |  |  |  |  | 52 | 52.5 | 0.58 | 4.96 | 6.43e-57 | 0.9162979 | 226.9544 | 0.0543378 | #N/A | [17 empty] | 52 | 52.5 | 0.58 | 4.79 | 6.21e-57 | 0.9162979 | 219.1757 | 0.0543378 | #N/A
| 53 | 53.5 | 0.59 | 5.62 | 7.28e-57 | 0.9337511 | 252.3474 | 0.0553728 | #N/A |  |  |  |  | 53 | 53.5 | 0.59 | 4.87 | 6.32e-57 | 0.9337511 | 218.6711 | 0.0553728 | #N/A | [17 empty] | 53 | 53.5 | 0.59 | 4.91 | 6.36e-57 | 0.9337511 | 220.4672 | 0.0553728 | #N/A
| 54 | 54.5 | 0.6 | 5.7 | 7.39e-57 | 0.9512044 | 251.2433 | 0.05640781 | #N/A |  |  |  |  | 54 | 54.5 | 0.6 | 5.04 | 6.53e-57 | 0.9512044 | 222.152 | 0.05640781 | #N/A | [17 empty] | 54 | 54.5 | 0.6 | 4.77 | 6.19e-57 | 0.9512044 | 210.251 | 0.05640781 | #N/A
| 55 | 55.5 | 0.61 | 5.29 | 6.85e-57 | 0.9686577 | 228.9702 | 0.05744281 | #N/A |  |  |  |  | 55 | 55.5 | 0.61 | 4.87 | 6.31e-57 | 0.9686577 | 210.7911 | 0.05744281 | #N/A
| 56 | 56.6 | 0.62 | 5.38 | 6.97e-57 | 0.9878564 | 228.34 | 0.05858132 | #N/A |  |  |  |  | 56 | 56.6 | 0.62 | 4.89 | 6.34e-57 | 0.9878564 | 207.5433 | 0.05858132 | #N/A
| 57 | 57.7 | 0.64 | 5.35 | 6.93e-57 | 1.007055 | 222.7379 | 0.05971983 | #N/A |  |  |  |  | 57 | 57.7 | 0.64 | 5.05 | 6.54e-57 | 1.007055 | 210.248 | 0.05971983 | #N/A
| 58 | 58.7 | 0.65 | 5.36 | 6.94e-57 | 1.024508 | 219.3527 | 0.06075483 | #N/A
| 59 | 59.7 | 0.66 | 5.5 | 7.13e-57 | 1.041962 | 221.3118 | 0.06178984 | #N/A
| 60 | 60.7 | 0.67 | 5.29 | 6.86e-57 | 1.059415 | 209.3549 | 0.06282484 | #N/A

## 2_AB_40_90
| D (m) | 0.0127
| L (m) | 0.10708
| R (m) | 0.00635
| J (m^4) | 2.553964e-09
ABS 40% 90° ABS 40% 90° ABS 40% 90° ABS 40% 90° ABS 40% 90° ABS 40% 90° ABS 40% 90° ABS 40% 90° ABS 40% 90° ABS 40% 90° ABS 40% 90° ABS 40% 90° ABS 40% 90° ABS 40% 90° ABS 40% 90° ABS 40% 90° ABS 40% 90°
| 1 | [12 empty] | 2 | [12 empty] | 3 | [12 empty] | 4 | [12 empty] | 5
| G.U.N.T. Gerätebau GmbH | [12 empty] | G.U.N.T. Gerätebau GmbH | [12 empty] | G.U.N.T. Gerätebau GmbH | [12 empty] | G.U.N.T. Gerätebau GmbH | [12 empty] | G.U.N.T. Gerätebau GmbH
| Hanskampring 15-17 . D- 22885 BarsbüttelPhone: +49 40 / 67 08 54 - 0 . Fax: +49 40 / 67 08 54 - 42 | [12 empty] | Hanskampring 15-17 . D- 22885 BarsbüttelPhone: +49 40 / 67 08 54 - 0 . Fax: +49 40 / 67 08 54 - 42 | [12 empty] | Hanskampring 15-17 . D- 22885 BarsbüttelPhone: +49 40 / 67 08 54 - 0 . Fax: +49 40 / 67 08 54 - 42 | [12 empty] | Hanskampring 15-17 . D- 22885 BarsbüttelPhone: +49 40 / 67 08 54 - 0 . Fax: +49 40 / 67 08 54 - 42 | [12 empty] | Hanskampring 15-17 . D- 22885 BarsbüttelPhone: +49 40 / 67 08 54 - 0 . Fax: +49 40 / 67 08 54 - 42
| Fecha : 8/5/2023 | Tiempo: 14:16:05 | [11 empty] | Fecha : 8/5/2023 | Tiempo: 14:19:30 | [11 empty] | Fecha : 8/5/2023 | Tiempo: 14:16:05 | [11 empty] | Fecha : 8/5/2023 | Tiempo: 14:25:18 | [11 empty] | Fecha : 8/5/2023 | Tiempo: 14:26:41
| WP 510 | Máquina para ensayo de torsión. 200Nm | [11 empty] | WP 510 | Máquina para ensayo de torsión. 200Nm | [11 empty] | WP 510 | Máquina para ensayo de torsión. 200Nm | [11 empty] | WP 510 | Máquina para ensayo de torsión. 200Nm | [11 empty] | WP 510 | Máquina para ensayo de torsión. 200Nm
| Nombre | [12 empty] | Nombre | [12 empty] | Nombre | [12 empty] | Nombre | [12 empty] | Nombre
| Comentario | [12 empty] | Comentario | [12 empty] | Comentario | [12 empty] | Comentario | [12 empty] | Comentario
| Cálculos | [12 empty] | Cálculos | [12 empty] | Cálculos | [12 empty] | Cálculos | [12 empty] | Cálculos
| M_tb | 4.784643 Nm | [11 empty] | M_tb | 4.656962 Nm | [11 empty] | M_tb | 4.784643 Nm | [11 empty] | M_tb | 5.251368 Nm | [11 empty] | M_tb | 4.664430 Nm
| tau_tb | 0.000000N/mm^2 | [11 empty] | tau_tb | 0.000000N/mm^2 | [11 empty] | tau_tb | 0.000000N/mm^2 | [11 empty] | tau_tb | 0.000000N/mm^2 | [11 empty] | tau_tb | 0.000000N/mm^2
| Valores medidos | [12 empty] | Valores medidos | [12 empty] | Valores medidos | [12 empty] | Valores medidos | [12 empty] | Valores medidos
CELL MAX | # | Ángulo de torsión en deg | Ángulo de deslizamiento en rad | Momento de torsión en Nm | Tensión de cizallamiento en N/mm^2 | Radianes | Esfuerzo Cortante (MPa) | Deformación Angular | Máx. (MPa) | Limite Elastico (MPa) | Ruptura (MPa) | Esfuerzo Cortante Pico Máx. (MPa) | Módulo (Pa) | # | Ángulo de torsión en deg | Ángulo de deslizamiento en rad | Momento de torsión en Nm | Tensión de cizallamiento en N/mm^2 | Radianes | Esfuerzo Cortante (MPa) | Deformación Angular | Máx. (MPa) | Limite Elastico (MPa) | Ruptura (MPa) | Esfuerzo Cortante Pico Máx. (MPa) | Módulo (Pa) | # | Ángulo de torsión en deg | Ángulo de deslizamiento en rad | Momento de torsión en Nm | Tensión de cizallamiento en N/mm^2 | Radianes | Esfuerzo Cortante (MPa) | Deformación Angular | Máx. (MPa) | Limite Elastico (MPa) | Ruptura (MPa) | Esfuerzo Cortante Pico Máx. (MPa) | Módulo (Pa) | # | Ángulo de torsión en deg | Ángulo de deslizamiento en rad | Momento de torsión en Nm | Tensión de cizallamiento en N/mm^2 | Radianes | Esfuerzo Cortante (MPa) | Deformación Angular | Máx. (MPa) | Limite Elastico (MPa) | Ruptura (MPa) | Esfuerzo Cortante Pico Máx. (MPa) | Módulo (Pa) | # | Ángulo de torsión en deg | Ángulo de deslizamiento en rad | Momento de torsión en Nm | Tensión de cizallamiento en N/mm^2 | Radianes | Esfuerzo Cortante (MPa) | Deformación Angular | Máx. (MPa) | Limite Elastico (MPa) | Ruptura (MPa) | Esfuerzo Cortante Pico Máx. (MPa) | Módulo (Pa)
255 | 1 | 1 | 0.01 | 0.38 | 4.92e-58 |  |  |  | #N/A | 237.16 | 246.56 | 281.6872 | 9438.3 | 1 | 1 | 0.01 | 0.07 | 8.66e-59 |  |  |  | #N/A | 171.14 | 207.11 | 269.0508 | 23437 | 1 | 1 | 0.01 | 0.38 | 4.92e-58 |  |  |  | #N/A | 237.16 | 231.44 | 281.6872 | 9438.3 | 1 | 1 | 0.01 | 0.15 | 1.97e-58 |  |  |  | #N/A | 330.62 | 288.27 | 330.6174 | 13849 | 1 | 1 | 0.01 | 0.08 | 1.02e-58 |  |  |  | #N/A | 236.53 | 213.83 | 263.9422 | 8100.9
| 2 | 2 | 0.02 | 0.17 | 2.14e-58 |  |  |  | #N/A |  |  |  |  | 2 | 2 | 0.02 | 0.03 | 3.48e-59 |  |  |  | #N/A |  |  |  |  | 2 | 2 | 0.02 | 0.17 | 2.14e-58 |  |  |  | #N/A |  |  |  |  | 2 | 2 | 0.02 | 0.15 | 1.99e-58 |  |  |  | #N/A |  |  |  |  | 2 | 2 | 0.02 | 0.27 | 3.47e-58 |  |  |  | #N/A
| 3 | 3 | 0.03 | 0.03 | 3.63e-59 |  |  |  | #N/A |  |  |  |  | 3 | 3 | 0.03 | 0.19 | 2.45e-58 |  |  |  | #N/A |  |  |  |  | 3 | 3 | 0.03 | 0.03 | 3.63e-59 |  |  |  | #N/A |  |  |  |  | 3 | 3 | 0.03 | 0.3 | 3.93e-58 |  |  |  | #N/A |  |  |  |  | 3 | 3 | 0.03 | 0.24 | 3.14e-58 |  |  |  | #N/A
| 4 | 4.1 | 0.05 | 0.09 | 1.11e-58 |  |  |  | #N/A |  |  |  |  | 4 | 4.1 | 0.05 | 0.26 | 3.43e-58 |  |  |  | #N/A |  |  |  |  | 4 | 4.1 | 0.05 | 0.09 | 1.11e-58 |  |  |  | #N/A |  |  |  |  | 4 | 4.1 | 0.05 | 0.29 | 3.78e-58 |  |  |  | #N/A |  |  |  |  | 4 | 4.1 | 0.05 | 0.29 | 3.82e-58 |  |  |  | #N/A
| 5 | 5.1 | 0.06 | 0.16 | 2.02e-58 |  |  |  | #N/A |  |  |  |  | 5 | 5.1 | 0.06 | 0.45 | 5.78e-58 |  |  |  | #N/A |  |  |  |  | 5 | 5.1 | 0.06 | 0.16 | 2.02e-58 |  |  |  | #N/A |  |  |  |  | 5 | 5.1 | 0.06 | 0.63 | 8.16e-58 |  |  |  | #N/A |  |  |  |  | 5 | 5.1 | 0.06 | 0.07 | 8.53e-59 |  |  |  | #N/A
| 6 | 6.2 | 0.07 | 0.47 | 6.16e-58 |  |  |  | #N/A |  |  |  |  | 6 | 6.2 | 0.07 | 0.41 | 5.28e-58 |  |  |  | #N/A |  |  |  |  | 6 | 6.2 | 0.07 | 0.47 | 6.16e-58 |  |  |  | #N/A |  |  |  |  | 6 | 6.2 | 0.07 | 0.95 | 1.23e-57 |  |  |  | #N/A |  |  |  |  | 6 | 6.2 | 0.07 | 0.04 | 5.05e-59 |  |  |  | #N/A
| 7 | 7.2 | 0.08 | 0.66 | 8.51e-58 |  |  |  | #N/A |  |  |  |  | 7 | 7.2 | 0.08 | 0.38 | 4.94e-58 | 0.1256637 | 0 | 0.007452041 | #N/A |  |  |  |  | 7 | 7.2 | 0.08 | 0.66 | 8.51e-58 |  |  |  | #N/A |  |  |  |  | 7 | 7.2 | 0.08 | 0.88 | 1.14e-57 |  |  |  | #N/A |  |  |  |  | 7 | 7.2 | 0.08 | 0.15 | 1.99e-58 | 0.1256637 | 0 | 0.007452041 | #N/A
| 8 | 8.2 | 0.09 | 0.72 | 9.37e-58 |  |  |  | #N/A |  |  |  |  | 8 | 8.2 | 0.09 | 0.09 | 1.2e-58 | 0.143117 | 26.36604 | 0.008487047 | #N/A |  |  |  |  | 8 | 8.2 | 0.09 | 0.72 | 9.37e-58 |  |  |  | #N/A |  |  |  |  | 8 | 8.2 | 0.09 | 0.88 | 1.14e-57 |  |  |  | #N/A |  |  |  |  | 8 | 8.2 | 0.09 | 0.05 | 6.6e-59 | 0.143117 | 14.6478 | 0.008487047 | #N/A
| 9 | 9.2 | 0.1 | 0.68 | 8.79e-58 | 0.1605703 | 0 | 0.009522052 | #N/A |  |  |  |  | 9 | 9.2 | 0.1 | 0.11 | 1.41e-58 | 0.1605703 | 28.72242 | 0.009522052 | #N/A |  |  |  |  | 9 | 9.2 | 0.1 | 0.68 | 8.79e-58 | 0.1605703 | 0 | 0.009522052 | #N/A |  |  |  |  | 9 | 9.2 | 0.1 | 0.95 | 1.23e-57 |  |  |  | #N/A |  |  |  |  | 9 | 9.2 | 0.1 | 0.1 | 1.31e-58 | 0.1605703 | 26.11129 | 0.009522052 | #N/A
| 10 | 10.2 | 0.11 | 0.34 | 4.43e-58 | 0.1780236 | 80.07463 | 0.01055706 | #N/A |  |  |  |  | 10 | 10.2 | 0.11 | 0.28 | 3.59e-58 | 0.1780236 | 65.94382 | 0.01055706 | #N/A |  |  |  |  | 10 | 10.2 | 0.11 | 0.34 | 4.43e-58 | 0.1780236 | 80.07463 | 0.01055706 | #N/A |  |  |  |  | 10 | 10.2 | 0.11 | 1.05 | 1.36e-57 | 0.1780236 | 0 | 0.01055706 | #N/A |  |  |  |  | 10 | 10.2 | 0.11 | 0.38 | 4.95e-58 | 0.1780236 | 89.49518 | 0.01055706 | #N/A
| 11 | 11.3 | 0.12 | 0.58 | 7.45e-58 | 0.1972222 | 123.3008 | 0.01169556 | #N/A |  |  |  |  | 11 | 11.3 | 0.12 | 0.55 | 7.13e-58 | 0.1972222 | 116.9231 | 0.01169556 | #N/A |  |  |  |  | 11 | 11.3 | 0.12 | 0.58 | 7.45e-58 | 0.1972222 | 123.3008 | 0.01169556 | #N/A |  |  |  |  | 11 | 11.3 | 0.12 | 1.03 | 1.33e-57 | 0.1972222 | 218.9651 | 0.01169556 | #N/A |  |  |  |  | 11 | 11.3 | 0.12 | 0.42 | 5.49e-58 | 0.1972222 | 89.28676 | 0.01169556 | #N/A
| 12 | 12.3 | 0.14 | 0.66 | 8.56e-58 | 0.2146755 | 128.9006 | 0.01273057 | #N/A |  |  |  |  | 12 | 12.3 | 0.14 | 0.64 | 8.3e-58 | 0.2146755 | 124.9946 | 0.01273057 | #N/A |  |  |  |  | 12 | 12.3 | 0.14 | 0.66 | 8.56e-58 | 0.2146755 | 128.9006 | 0.01273057 | #N/A |  |  |  |  | 12 | 12.3 | 0.14 | 1.17 | 1.52e-57 | 0.2146755 | 228.5057 | 0.01273057 | #N/A |  |  |  |  | 12 | 12.3 | 0.14 | 0.48 | 6.24e-58 | 0.2146755 | 93.74591 | 0.01273057 | #N/A
| 13 | 13.3 | 0.15 | 0.73 | 9.44e-58 | 0.2321288 | 131.8522 | 0.01376558 | #N/A |  |  |  |  | 13 | 13.3 | 0.15 | 0.86 | 1.11e-57 | 0.2321288 | 155.3327 | 0.01376558 | #N/A |  |  |  |  | 13 | 13.3 | 0.15 | 0.73 | 9.44e-58 | 0.2321288 | 131.8522 | 0.01376558 | #N/A |  |  |  |  | 13 | 13.3 | 0.15 | 1.3 | 1.68e-57 | 0.2321288 | 234.8053 | 0.01376558 | #N/A |  |  |  |  | 13 | 13.3 | 0.15 | 0.62 | 8.09e-58 | 0.2321288 | 111.9841 | 0.01376558 | #N/A
| 14 | 14.3 | 0.16 | 0.94 | 1.22e-57 | 0.2495821 | 157.9094 | 0.01480058 | #N/A |  |  |  |  | 14 | 14.3 | 0.16 | 1.1 | 1.43e-57 | 0.2495821 | 184.7876 | 0.01480058 | #N/A |  |  |  |  | 14 | 14.3 | 0.16 | 0.94 | 1.22e-57 | 0.2495821 | 157.9094 | 0.01480058 | #N/A |  |  |  |  | 14 | 14.3 | 0.16 | 1.63 | 2.12e-57 | 0.2495821 | 273.8217 | 0.01480058 | #N/A |  |  |  |  | 14 | 14.3 | 0.16 | 0.62 | 7.97e-58 | 0.2495821 | 104.153 | 0.01480058 | #N/A
| 15 | 15.3 | 0.17 | 0.91 | 1.18e-57 | 0.2670354 | 142.8783 | 0.01583559 | #N/A |  |  |  |  | 15 | 15.3 | 0.17 | 1.09 | 1.42e-57 | 0.2670354 | 171.1399 | 0.01583559 | #N/A |  |  |  |  | 15 | 15.3 | 0.17 | 0.91 | 1.18e-57 | 0.2670354 | 142.8783 | 0.01583559 | #N/A |  |  |  |  | 15 | 15.3 | 0.17 | 1.92 | 2.48e-57 | 0.2670354 | 301.4574 | 0.01583559 | #N/A |  |  |  |  | 15 | 15.3 | 0.17 | 0.83 | 1.07e-57 | 0.2670354 | 130.3175 | 0.01583559 | #N/A
| 16 | 16.4 | 0.18 | 0.95 | 1.23e-57 | 0.286234 | 139.1541 | 0.01697409 | #N/A |  |  |  |  | 16 | 16.4 | 0.18 | 1.31 | 1.69e-57 | 0.286234 | 191.8862 | 0.01697409 | #N/A |  |  |  |  | 16 | 16.4 | 0.18 | 0.95 | 1.23e-57 | 0.286234 | 139.1541 | 0.01697409 | #N/A |  |  |  |  | 16 | 16.4 | 0.18 | 1.95 | 2.53e-57 | 0.286234 | 285.6321 | 0.01697409 | #N/A |  |  |  |  | 16 | 16.4 | 0.18 | 0.85 | 1.1e-57 | 0.286234 | 124.5063 | 0.01697409 | #N/A
| 17 | 17.4 | 0.19 | 1.37 | 1.78e-57 | 0.3036873 | 189.1418 | 0.0180091 | #N/A |  |  |  |  | 17 | 17.4 | 0.19 | 1.39 | 1.8e-57 | 0.3036873 | 191.903 | 0.0180091 | #N/A |  |  |  |  | 17 | 17.4 | 0.19 | 1.37 | 1.78e-57 | 0.3036873 | 189.1418 | 0.0180091 | #N/A |  |  |  |  | 17 | 17.4 | 0.19 | 2.22 | 2.87e-57 | 0.3036873 | 306.4926 | 0.0180091 | #N/A |  |  |  |  | 17 | 17.4 | 0.19 | 0.93 | 1.21e-57 | 0.3036873 | 128.3955 | 0.0180091 | #N/A
| 18 | 18.4 | 0.2 | 1.42 | 1.84e-57 | 0.3211406 | 185.3902 | 0.0190441 | #N/A |  |  |  |  | 18 | 18.4 | 0.2 | 1.45 | 1.88e-57 | 0.3211406 | 189.3069 | 0.0190441 | #N/A |  |  |  |  | 18 | 18.4 | 0.2 | 1.42 | 1.84e-57 | 0.3211406 | 185.3902 | 0.0190441 | #N/A |  |  |  |  | 18 | 18.4 | 0.2 | 2.45 | 3.18e-57 | 0.3211406 | 319.8633 | 0.0190441 | #N/A |  |  |  |  | 18 | 18.4 | 0.2 | 1.01 | 1.31e-57 | 0.3211406 | 131.862 | 0.0190441 | #N/A
| 19 | 19.4 | 0.21 | 1.41 | 1.82e-57 | 0.3385939 | 174.5957 | 0.02007911 | #N/A |  |  |  |  | 19 | 19.4 | 0.21 | 1.47 | 1.91e-57 | 0.3385939 | 182.0253 | 0.02007911 | #N/A |  |  |  |  | 19 | 19.4 | 0.21 | 1.41 | 1.82e-57 | 0.3385939 | 174.5957 | 0.02007911 | #N/A |  |  |  |  | 19 | 19.4 | 0.21 | 2.67 | 3.46e-57 | 0.3385939 | 330.6174 | 0.02007911 | 330.6174 |  |  |  |  | 19 | 19.4 | 0.21 | 1.38 | 1.79e-57 | 0.3385939 | 170.8809 | 0.02007911 | #N/A
| 20 | 20.4 | 0.22 | 1.63 | 2.11e-57 | 0.3560472 | 191.9436 | 0.02111412 | #N/A |  |  |  |  | 20 | 20.4 | 0.22 | 1.7 | 2.2e-57 | 0.3560472 | 200.1866 | 0.02111412 | #N/A |  |  |  |  | 20 | 20.4 | 0.22 | 1.63 | 2.11e-57 | 0.3560472 | 191.9436 | 0.02111412 | #N/A |  |  |  |  | 20 | 20.4 | 0.22 | 2.69 | 3.49e-57 | 0.3560472 | 316.7658 | 0.02111412 | #N/A |  |  |  |  | 20 | 20.4 | 0.22 | 1.5 | 1.94e-57 | 0.3560472 | 176.6352 | 0.02111412 | #N/A
| 21 | 21.4 | 0.24 | 1.82 | 2.36e-57 | 0.3735005 | 204.3026 | 0.02214912 | #N/A |  |  |  |  | 21 | 21.4 | 0.24 | 1.84 | 2.38e-57 | 0.3735005 | 206.5477 | 0.02214912 | #N/A |  |  |  |  | 21 | 21.4 | 0.24 | 1.82 | 2.36e-57 | 0.3735005 | 204.3026 | 0.02214912 | #N/A |  |  |  |  | 21 | 21.4 | 0.24 | 2.69 | 3.48e-57 | 0.3735005 | 301.9637 | 0.02214912 | #N/A |  |  |  |  | 21 | 21.4 | 0.24 | 1.48 | 1.91e-57 | 0.3735005 | 166.1362 | 0.02214912 | #N/A
| 22 | 22.5 | 0.25 | 2.11 | 2.74e-57 | 0.3926991 | 225.2766 | 0.02328763 | #N/A |  |  |  |  | 22 | 22.5 | 0.25 | 1.84 | 2.39e-57 | 0.3926991 | 196.4498 | 0.02328763 | #N/A |  |  |  |  | 22 | 22.5 | 0.25 | 2.11 | 2.74e-57 | 0.3926991 | 225.2766 | 0.02328763 | #N/A |  |  |  |  | 22 | 22.5 | 0.25 | 2.92 | 3.79e-57 | 0.3926991 | 311.7572 | 0.02328763 | #N/A |  |  |  |  | 22 | 22.5 | 0.25 | 1.59 | 2.06e-57 | 0.3926991 | 169.7582 | 0.02328763 | #N/A
| 23 | 23.5 | 0.26 | 2.32 | 3e-57 | 0.4101524 | 237.1572 | 0.02432263 | #N/A |  |  |  |  | 23 | 23.5 | 0.26 | 1.97 | 2.56e-57 | 0.4101524 | 201.3792 | 0.02432263 | #N/A |  |  |  |  | 23 | 23.5 | 0.26 | 2.32 | 3e-57 | 0.4101524 | 237.1572 | 0.02432263 | #N/A |  |  |  |  | 23 | 23.5 | 0.26 | 3.23 | 4.19e-57 | 0.4101524 | 330.1801 | 0.02432263 | #N/A |  |  |  |  | 23 | 23.5 | 0.26 | 1.8 | 2.33e-57 | 0.4101524 | 184.0013 | 0.02432263 | #N/A
| 24 | 24.5 | 0.27 | 2.3 | 2.99e-57 | 0.4276057 | 225.5163 | 0.02535764 | #N/A |  |  |  |  | 24 | 24.5 | 0.27 | 2.05 | 2.66e-57 | 0.4276057 | 201.0037 | 0.02535764 | #N/A |  |  |  |  | 24 | 24.5 | 0.27 | 2.3 | 2.99e-57 | 0.4276057 | 225.5163 | 0.02535764 | #N/A |  |  |  |  | 24 | 24.5 | 0.27 | 3.21 | 4.16e-57 | 0.4276057 | 314.7423 | 0.02535764 | #N/A |  |  |  |  | 24 | 24.5 | 0.27 | 2.15 | 2.78e-57 | 0.4276057 | 210.8087 | 0.02535764 | #N/A
| 25 | 25.5 | 0.28 | 2.29 | 2.96e-57 | 0.445059 | 215.7305 | 0.02639264 | #N/A |  |  |  |  | 25 | 25.5 | 0.28 | 2.35 | 3.05e-57 | 0.445059 | 221.3828 | 0.02639264 | #N/A |  |  |  |  | 25 | 25.5 | 0.28 | 2.29 | 2.96e-57 | 0.445059 | 215.7305 | 0.02639264 | #N/A |  |  |  |  | 25 | 25.5 | 0.28 | 3.41 | 4.42e-57 | 0.445059 | 321.2406 | 0.02639264 | #N/A |  |  |  |  | 25 | 25.5 | 0.28 | 2.26 | 2.92e-57 | 0.445059 | 212.9043 | 0.02639264 | #N/A
| 26 | 26.5 | 0.29 | 2.38 | 3.09e-57 | 0.4625123 | 215.7483 | 0.02742765 | #N/A |  |  |  |  | 26 | 26.5 | 0.29 | 2.67 | 3.45e-57 | 0.4625123 | 242.0369 | 0.02742765 | #N/A |  |  |  |  | 26 | 26.5 | 0.29 | 2.38 | 3.09e-57 | 0.4625123 | 215.7483 | 0.02742765 | #N/A |  |  |  |  | 26 | 26.5 | 0.29 | 3.42 | 4.43e-57 | 0.4625123 | 310.0248 | 0.02742765 | #N/A |  |  |  |  | 26 | 26.5 | 0.29 | 2.45 | 3.18e-57 | 0.4625123 | 222.0938 | 0.02742765 | #N/A
| 27 | 27.5 | 0.3 | 2.65 | 3.43e-57 | 0.4799655 | 231.4885 | 0.02846266 | #N/A |  |  |  |  | 27 | 27.5 | 0.3 | 2.71 | 3.51e-57 | 0.4799655 | 236.7297 | 0.02846266 | #N/A |  |  |  |  | 27 | 27.5 | 0.3 | 2.65 | 3.43e-57 | 0.4799655 | 231.4885 | 0.02846266 | #N/A |  |  |  |  | 27 | 27.5 | 0.3 | 3.42 | 4.43e-57 | 0.4799655 | 298.7512 | 0.02846266 | #N/A |  |  |  |  | 27 | 27.5 | 0.3 | 2.45 | 3.17e-57 | 0.4799655 | 214.0177 | 0.02846266 | #N/A
| 28 | 28.5 | 0.31 | 2.85 | 3.7e-57 | 0.4974188 | 240.2239 | 0.02949766 | #N/A |  |  |  |  | 28 | 28.5 | 0.31 | 2.83 | 3.66e-57 | 0.4974188 | 238.5381 | 0.02949766 | #N/A |  |  |  |  | 28 | 28.5 | 0.31 | 2.85 | 3.7e-57 | 0.4974188 | 240.2239 | 0.02949766 | #N/A |  |  |  |  | 28 | 28.5 | 0.31 | 3.47 | 4.5e-57 | 0.4974188 | 292.4831 | 0.02949766 | #N/A |  |  |  |  | 28 | 28.5 | 0.31 | 2.62 | 3.39e-57 | 0.4974188 | 220.8374 | 0.02949766 | #N/A
| 29 | 29.5 | 0.32 | 3.28 | 4.25e-57 | 0.5148721 | 267.0964 | 0.03053267 | #N/A |  |  |  |  | 29 | 29.5 | 0.32 | 3.13 | 4.06e-57 | 0.5148721 | 254.8816 | 0.03053267 | #N/A |  |  |  |  | 29 | 29.5 | 0.32 | 3.28 | 4.25e-57 | 0.5148721 | 267.0964 | 0.03053267 | #N/A |  |  |  |  | 29 | 29.5 | 0.32 | 3.65 | 4.73e-57 | 0.5148721 | 297.2262 | 0.03053267 | #N/A |  |  |  |  | 29 | 29.5 | 0.32 | 2.6 | 3.37e-57 | 0.5148721 | 211.7228 | 0.03053267 | #N/A
| 30 | 30.5 | 0.34 | 3.29 | 4.26e-57 | 0.5323254 | 259.1268 | 0.03156767 | #N/A |  |  |  |  | 30 | 30.5 | 0.34 | 3.34 | 4.32e-57 | 0.5323254 | 263.0649 | 0.03156767 | #N/A |  |  |  |  | 30 | 30.5 | 0.34 | 3.29 | 4.26e-57 | 0.5323254 | 259.1268 | 0.03156767 | #N/A |  |  |  |  | 30 | 30.5 | 0.34 | 3.86 | 5e-57 | 0.5323254 | 304.0211 | 0.03156767 | #N/A |  |  |  |  | 30 | 30.5 | 0.34 | 2.91 | 3.77e-57 | 0.5323254 | 229.1972 | 0.03156767 | #N/A
| 31 | 31.5 | 0.35 | 3.46 | 4.48e-57 | 0.5497787 | 263.865 | 0.03260268 | #N/A |  |  |  |  | 31 | 31.5 | 0.35 | 3.4 | 4.4e-57 | 0.5497787 | 259.2893 | 0.03260268 | #N/A |  |  |  |  | 31 | 31.5 | 0.35 | 3.46 | 4.48e-57 | 0.5497787 | 263.865 | 0.03260268 | #N/A |  |  |  |  | 31 | 31.5 | 0.35 | 4.23 | 5.48e-57 | 0.5497787 | 322.5864 | 0.03260268 | #N/A |  |  |  |  | 31 | 31.5 | 0.35 | 3.26 | 4.23e-57 | 0.5497787 | 248.6127 | 0.03260268 | #N/A
| 32 | 32.5 | 0.36 | 3.42 | 4.43e-57 | 0.567232 | 252.7895 | 0.03363768 | #N/A |  |  |  |  | 32 | 32.5 | 0.36 | 3.64 | 4.72e-57 | 0.567232 | 269.0508 | 0.03363768 | 269.0508 |  |  |  |  | 32 | 32.5 | 0.36 | 3.42 | 4.43e-57 | 0.567232 | 252.7895 | 0.03363768 | #N/A |  |  |  |  | 32 | 32.5 | 0.36 | 4.12 | 5.34e-57 | 0.567232 | 304.53 | 0.03363768 | #N/A |  |  |  |  | 32 | 32.5 | 0.36 | 3.2 | 4.15e-57 | 0.567232 | 236.5281 | 0.03363768 | #N/A
| 33 | 33.5 | 0.37 | 3.68 | 4.78e-57 | 0.5846853 | 263.8877 | 0.03467269 | #N/A |  |  |  |  | 33 | 33.5 | 0.37 | 3.42 | 4.44e-57 | 0.5846853 | 245.2435 | 0.03467269 | #N/A |  |  |  |  | 33 | 33.5 | 0.37 | 3.68 | 4.78e-57 | 0.5846853 | 263.8877 | 0.03467269 | #N/A |  |  |  |  | 33 | 33.5 | 0.37 | 4.24 | 5.49e-57 | 0.5846853 | 304.0446 | 0.03467269 | #N/A |  |  |  |  | 33 | 33.5 | 0.37 | 3.36 | 4.36e-57 | 0.5846853 | 240.941 | 0.03467269 | #N/A
| 34 | 34.5 | 0.38 | 3.67 | 4.75e-57 | 0.6021386 | 255.5425 | 0.0357077 | #N/A |  |  |  |  | 34 | 34.5 | 0.38 | 3.54 | 4.59e-57 | 0.6021386 | 246.4906 | 0.0357077 | #N/A |  |  |  |  | 34 | 34.5 | 0.38 | 3.67 | 4.75e-57 | 0.6021386 | 255.5425 | 0.0357077 | #N/A |  |  |  |  | 34 | 34.5 | 0.38 | 4.4 | 5.71e-57 | 0.6021386 | 306.3725 | 0.0357077 | #N/A |  |  |  |  | 34 | 34.5 | 0.38 | 3.53 | 4.57e-57 | 0.6021386 | 245.7943 | 0.0357077 | #N/A
| 35 | 35.5 | 0.39 | 3.87 | 5.02e-57 | 0.6195919 | 261.8779 | 0.0367427 | #N/A |  |  |  |  | 35 | 35.5 | 0.39 | 3.85 | 4.98e-57 | 0.6195919 | 260.5245 | 0.0367427 | #N/A |  |  |  |  | 35 | 35.5 | 0.39 | 3.87 | 5.02e-57 | 0.6195919 | 261.8779 | 0.0367427 | #N/A |  |  |  |  | 35 | 35.5 | 0.39 | 4.26 | 5.53e-57 | 0.6195919 | 288.2687 | 0.0367427 | #N/A |  |  |  |  | 35 | 35.5 | 0.39 | 3.68 | 4.77e-57 | 0.6195919 | 249.0208 | 0.0367427 | #N/A
| 36 | 36.5 | 0.4 | 4.28 | 5.54e-57 | 0.6370452 | 281.6872 | 0.03777771 | 281.6872 |  |  |  |  | 36 | 36.5 | 0.4 | 3.96 | 5.13e-57 | 0.6370452 | 260.6265 | 0.03777771 | #N/A |  |  |  |  | 36 | 36.5 | 0.4 | 4.28 | 5.54e-57 | 0.6370452 | 281.6872 | 0.03777771 | 281.6872 | [17 empty] | 36 | 36.5 | 0.4 | 3.86 | 5.01e-57 | 0.6370452 | 254.045 | 0.03777771 | #N/A
| 37 | 37.5 | 0.41 | 4.18 | 5.42e-57 | 0.6544985 | 267.7696 | 0.03881271 | #N/A |  |  |  |  | 37 | 37.5 | 0.41 | 3.98 | 5.15e-57 | 0.6544985 | 254.9576 | 0.03881271 | #N/A |  |  |  |  | 37 | 37.5 | 0.41 | 4.18 | 5.42e-57 | 0.6544985 | 267.7696 | 0.03881271 | #N/A | [17 empty] | 37 | 37.5 | 0.41 | 3.96 | 5.13e-57 | 0.6544985 | 253.6764 | 0.03881271 | #N/A
| 38 | 38.5 | 0.42 | 4.13 | 5.35e-57 | 0.6719518 | 257.6947 | 0.03984772 | #N/A |  |  |  |  | 38 | 38.5 | 0.42 | 3.92 | 5.08e-57 | 0.6719518 | 244.5916 | 0.03984772 | #N/A |  |  |  |  | 38 | 38.5 | 0.42 | 4.13 | 5.35e-57 | 0.6719518 | 257.6947 | 0.03984772 | #N/A | [17 empty] | 38 | 38.5 | 0.42 | 4.16 | 5.39e-57 | 0.6719518 | 259.5666 | 0.03984772 | #N/A
| 39 | 39.5 | 0.43 | 4.3 | 5.57e-57 | 0.6894051 | 261.5096 | 0.04088272 | #N/A |  |  |  |  | 39 | 39.5 | 0.43 | 4.01 | 5.2e-57 | 0.6894051 | 243.8729 | 0.04088272 | #N/A |  |  |  |  | 39 | 39.5 | 0.43 | 4.3 | 5.57e-57 | 0.6894051 | 261.5096 | 0.04088272 | #N/A | [17 empty] | 39 | 39.5 | 0.43 | 4.34 | 5.62e-57 | 0.6894051 | 263.9422 | 0.04088272 | 263.9422
| 40 | 40.5 | 0.45 | 4.34 | 5.63e-57 | 0.7068583 | 257.4251 | 0.04191773 | #N/A |  |  |  |  | 40 | 40.5 | 0.45 | 3.87 | 5.02e-57 | 0.7068583 | 229.5473 | 0.04191773 | #N/A |  |  |  |  | 40 | 40.5 | 0.45 | 4.34 | 5.63e-57 | 0.7068583 | 257.4251 | 0.04191773 | #N/A | [17 empty] | 40 | 40.5 | 0.45 | 4.14 | 5.37e-57 | 0.7068583 | 245.5622 | 0.04191773 | #N/A
| 41 | 41.5 | 0.46 | 4.45 | 5.77e-57 | 0.7243116 | 257.5895 | 0.04295274 | #N/A |  |  |  |  | 41 | 41.5 | 0.46 | 3.98 | 5.16e-57 | 0.7243116 | 230.3834 | 0.04295274 | #N/A |  |  |  |  | 41 | 41.5 | 0.46 | 4.45 | 5.77e-57 | 0.7243116 | 257.5895 | 0.04295274 | #N/A | [17 empty] | 41 | 41.5 | 0.46 | 4.19 | 5.43e-57 | 0.7243116 | 242.5393 | 0.04295274 | #N/A
| 42 | 42.5 | 0.47 | 4.6 | 5.96e-57 | 0.7417649 | 260.007 | 0.04398774 | #N/A |  |  |  |  | 42 | 42.5 | 0.47 | 4.15 | 5.37e-57 | 0.7417649 | 234.5716 | 0.04398774 | #N/A |  |  |  |  | 42 | 42.5 | 0.47 | 4.6 | 5.96e-57 | 0.7417649 | 260.007 | 0.04398774 | #N/A | [17 empty] | 42 | 42.5 | 0.47 | 4.24 | 5.49e-57 | 0.7417649 | 239.6587 | 0.04398774 | #N/A
| 43 | 43.5 | 0.48 | 4.67 | 6.05e-57 | 0.7592182 | 257.8955 | 0.04502275 | #N/A |  |  |  |  | 43 | 43.5 | 0.48 | 4.26 | 5.52e-57 | 0.7592182 | 235.2538 | 0.04502275 | #N/A |  |  |  |  | 43 | 43.5 | 0.48 | 4.67 | 6.05e-57 | 0.7592182 | 257.8955 | 0.04502275 | #N/A | [17 empty] | 43 | 43.5 | 0.48 | 4.22 | 5.47e-57 | 0.7592182 | 233.0448 | 0.04502275 | #N/A
| 44 | 44.5 | 0.49 | 4.65 | 6.02e-57 | 0.7766715 | 251.0205 | 0.04605775 | #N/A |  |  |  |  | 44 | 44.5 | 0.49 | 4.42 | 5.73e-57 | 0.7766715 | 238.6044 | 0.04605775 | #N/A |  |  |  |  | 44 | 44.5 | 0.49 | 4.65 | 6.02e-57 | 0.7766715 | 251.0205 | 0.04605775 | #N/A | [17 empty] | 44 | 44.5 | 0.49 | 4.14 | 5.37e-57 | 0.7766715 | 223.4892 | 0.04605775 | #N/A
| 45 | 45.5 | 0.5 | 4.67 | 6.05e-57 | 0.7941248 | 246.5595 | 0.04709276 | #N/A |  |  |  |  | 45 | 45.5 | 0.5 | 4.41 | 5.71e-57 | 0.7941248 | 232.8324 | 0.04709276 | #N/A |  |  |  |  | 45 | 45.5 | 0.5 | 4.67 | 6.05e-57 | 0.7941248 | 246.5595 | 0.04709276 | #N/A | [17 empty] | 45 | 45.5 | 0.5 | 4.05 | 5.25e-57 | 0.7941248 | 213.8257 | 0.04709276 | #N/A
[14 empty] | 46 | 46.5 | 0.51 | 4.36 | 5.65e-57 | 0.8115781 | 225.2422 | 0.04812776 | #N/A |  |  |  |  | 46 | 46.5 | 0.51 | 4.48 | 5.8e-57 | 0.8115781 | 231.4415 | 0.04812776 | #N/A
[14 empty] | 47 | 47.5 | 0.52 | 4.37 | 5.66e-57 | 0.8290314 | 221.006 | 0.04916277 | #N/A
[14 empty] | 48 | 48.5 | 0.53 | 4.66 | 6.03e-57 | 0.8464847 | 230.8131 | 0.05019778 | #N/A
[14 empty] | 49 | 49.5 | 0.54 | 4.63 | 6e-57 | 0.863938 | 224.6943 | 0.05123278 | #N/A
[14 empty] | 50 | 50.5 | 0.56 | 4.59 | 5.95e-57 | 0.8813913 | 218.3421 | 0.05226779 | #N/A
[14 empty] | 51 | 51.5 | 0.57 | 4.44 | 5.75e-57 | 0.8988446 | 207.1057 | 0.05330279 | #N/A

## 3_AB_40_VER
| D (m) | 0.0127
| L (m) | 0.10708
| R (m) | 0.00635
| J (m^4) | 2.553964e-09
ABS 40% Vertical ABS 40% Vertical ABS 40% Vertical ABS 40% Vertical ABS 40% Vertical ABS 40% Vertical ABS 40% Vertical ABS 40% Vertical ABS 40% Vertical ABS 40% Vertical ABS 40% Vertical ABS 40% Vertical
| 1 | [12 empty] | 2 | [12 empty] | 3 | [12 empty] | 4 | [12 empty] | 5
| G.U.N.T. Gerätebau GmbH | [12 empty] | G.U.N.T. Gerätebau GmbH | [12 empty] | G.U.N.T. Gerätebau GmbH | [12 empty] | G.U.N.T. Gerätebau GmbH | [12 empty] | G.U.N.T. Gerätebau GmbH
| Hanskampring 15-17 . D- 22885 BarsbüttelPhone: +49 40 / 67 08 54 - 0 . Fax: +49 40 / 67 08 54 - 42 | [12 empty] | Hanskampring 15-17 . D- 22885 BarsbüttelPhone: +49 40 / 67 08 54 - 0 . Fax: +49 40 / 67 08 54 - 42 | [12 empty] | Hanskampring 15-17 . D- 22885 BarsbüttelPhone: +49 40 / 67 08 54 - 0 . Fax: +49 40 / 67 08 54 - 42 | [12 empty] | Hanskampring 15-17 . D- 22885 BarsbüttelPhone: +49 40 / 67 08 54 - 0 . Fax: +49 40 / 67 08 54 - 42 | [12 empty] | Hanskampring 15-17 . D- 22885 BarsbüttelPhone: +49 40 / 67 08 54 - 0 . Fax: +49 40 / 67 08 54 - 42
| Fecha : 8/5/2023 | Tiempo: 14:44:27 | [11 empty] | Fecha : 8/5/2023 | Tiempo: 14:48:30 | [11 empty] | Fecha : 8/5/2023 | Tiempo: 14:49:24 | [11 empty] | Fecha : 8/5/2023 | Tiempo: 14:52:00 | [11 empty] | Fecha : 8/5/2023 | Tiempo: 14:53:58
| WP 510 | Máquina para ensayo de torsión. 200Nm | [11 empty] | WP 510 | Máquina para ensayo de torsión. 200Nm | [11 empty] | WP 510 | Máquina para ensayo de torsión. 200Nm | [11 empty] | WP 510 | Máquina para ensayo de torsión. 200Nm | [11 empty] | WP 510 | Máquina para ensayo de torsión. 200Nm
| Nombre | [12 empty] | Nombre | [12 empty] | Nombre | [12 empty] | Nombre | [12 empty] | Nombre
| Comentario | [12 empty] | Comentario | [12 empty] | Comentario | [12 empty] | Comentario | [12 empty] | Comentario
| Cálculos | [12 empty] | Cálculos | [12 empty] | Cálculos | [12 empty] | Cálculos | [12 empty] | Cálculos
| M_tb | 3.913121 Nm | [11 empty] | M_tb | 4.170480 Nm | [11 empty] | M_tb | 4.126388 Nm | [11 empty] | M_tb | 3.938617 Nm | [11 empty] | M_tb | 3.308892 Nm
| tau_tb | 0.000000N/mm^2 | [11 empty] | tau_tb | 0.000000N/mm^2 | [11 empty] | tau_tb | 0.000000N/mm^2 | [11 empty] | tau_tb | 0.000000N/mm^2 | [11 empty] | tau_tb | 0.000000N/mm^2
| Valores medidos | [12 empty] | Valores medidos | [12 empty] | Valores medidos | [12 empty] | Valores medidos | [12 empty] | Valores medidos
CELL MAX | # | Ángulo de torsión en deg | Ángulo de deslizamiento en rad | Momento de torsión en Nm | Tensión de cizallamiento en N/mm^2 | Radianes | Esfuerzo Cortante (MPa) | Deformación Angular | Máx. (MPa) | Limite Elastico (MPa) | Ruptura (MPa) | Esfuerzo Cortante Pico Máx. (MPa) | Módulo (Pa) | # | Ángulo de torsión en deg | Ángulo de deslizamiento en rad | Momento de torsión en Nm | Tensión de cizallamiento en N/mm^2 | Radianes | Esfuerzo Cortante (MPa) | Deformación Angular | Máx. (MPa) | Limite Elastico (MPa) | Ruptura (MPa) | Esfuerzo Cortante Pico Máx. (MPa) | Módulo (Pa) | # | Ángulo de torsión en deg | Ángulo de deslizamiento en rad | Momento de torsión en Nm | Tensión de cizallamiento en N/mm^2 | Radianes | Esfuerzo Cortante (MPa) | Deformación Angular | Máx. (MPa) | Limite Elastico (MPa) | Ruptura (MPa) | Esfuerzo Cortante Pico Máx. (MPa) | Módulo (Pa) | # | Ángulo de torsión en deg | Ángulo de deslizamiento en rad | Momento de torsión en Nm | Tensión de cizallamiento en N/mm^2 | Radianes | Esfuerzo Cortante (MPa) | Deformación Angular | Máx. (MPa) | Limite Elastico (MPa) | Ruptura (MPa) | Esfuerzo Cortante Pico Máx. (MPa) | Módulo (Pa) | # | Ángulo de torsión en deg | Ángulo de deslizamiento en rad | Momento de torsión en Nm | Tensión de cizallamiento en N/mm^2 | Radianes | Esfuerzo Cortante (MPa) | Deformación Angular | Máx. (MPa) | Limite Elastico (MPa) | Ruptura (MPa) | Esfuerzo Cortante Pico Máx. (MPa) | Módulo (Pa)
126 | 1 | 1 | 0.01 | 0.44 | 5.69e-58 |  |  |  | #N/A | 286.9932 | 241.1 | 286.9932 | 11473 | 1 | 1 | 0.01 | 0.31 | 4.04e-58 |  |  |  | #N/A | 213.99 | 218.24 | 229.5473 | 18346 | 1 | 1 | 0.01 | 0.25 | 3.21e-58 |  |  |  | #N/A | 159.66 | 194.27 | 220.8374 | 14425 | 1 | 1 | 0.01 | 0 | 3.57e-61 |  |  |  | #N/A | 189.83 | 204.66 | 233.3604 | 24563 | 1 | 1 | 0.01 | 0.16 | 2.1e-58 |  |  |  | #N/A | 213.35 | 193.02 | 246.5043 | 16829
| 2 | 2 | 0.02 | 0.29 | 3.73e-58 |  |  |  | #N/A |  |  |  |  | 2 | 2 | 0.02 | 0.1 | 1.34e-58 |  |  |  | #N/A |  |  |  |  | 2 | 2 | 0.02 | 0.29 | 3.71e-58 |  |  |  | #N/A |  |  |  |  | 2 | 2 | 0.02 | 0.04 | 5.26e-59 |  |  |  | #N/A |  |  |  |  | 2 | 2 | 0.02 | 0.08 | 1.1e-58 |  |  |  | #N/A
| 3 | 3 | 0.03 | 0.32 | 4.2e-58 |  |  |  | #N/A |  |  |  |  | 3 | 3 | 0.03 | 0.09 | 1.23e-58 |  |  |  | #N/A |  |  |  |  | 3 | 3 | 0.03 | 0.17 | 2.25e-58 |  |  |  | #N/A |  |  |  |  | 3 | 3 | 0.03 | 0.35 | 4.51e-58 |  |  |  | #N/A |  |  |  |  | 3 | 3 | 0.03 | 0.1 | 1.26e-58 | 0.05235988 | 0 | 0.003105017 | #N/A
| 4 | 4.1 | 0.05 | 0.38 | 4.87e-58 |  |  |  | #N/A |  |  |  |  | 4 | 4.1 | 0.05 | 0.21 | 2.67e-58 |  |  |  | #N/A |  |  |  |  | 4 | 4.1 | 0.05 | 0.07 | 8.82e-59 |  |  |  | #N/A |  |  |  |  | 4 | 4.1 | 0.05 | 0.03 | 3.86e-59 |  |  |  | #N/A |  |  |  |  | 4 | 4.1 | 0.05 | 0.03 | 3.77e-59 | 0.0715585 | 17.57736 | 0.004243523 | #N/A
| 5 | 5.1 | 0.06 | 0.57 | 7.34e-58 |  |  |  | #N/A |  |  |  |  | 5 | 5.1 | 0.06 | 0.26 | 3.36e-58 |  |  |  | #N/A |  |  |  |  | 5 | 5.1 | 0.06 | 0.16 | 2.07e-58 |  |  |  | #N/A |  |  |  |  | 5 | 5.1 | 0.06 | 0.18 | 2.34e-58 |  |  |  | #N/A |  |  |  |  | 5 | 5.1 | 0.06 | 0.12 | 1.57e-58 | 0.08901179 | 56.52327 | 0.005278529 | #N/A
| 6 | 6.2 | 0.07 | 0.71 | 9.17e-58 | 0.1082104 | 0 | 0.006417035 | #N/A |  |  |  |  | 6 | 6.2 | 0.07 | 0.29 | 3.8e-58 |  |  |  | #N/A |  |  |  |  | 6 | 6.2 | 0.07 | 0.17 | 2.21e-58 | 0.1082104 | 0 | 0.006417035 | #N/A |  |  |  |  | 6 | 6.2 | 0.07 | 0.39 | 5.07e-58 |  |  |  | #N/A |  |  |  |  | 6 | 6.2 | 0.07 | 0.08 | 1.07e-58 | 0.1082104 | 30.99663 | 0.006417035 | #N/A
| 7 | 7.2 | 0.08 | 0.69 | 8.98e-58 | 0.1256637 | 230.2146 | 0.007452041 | #N/A |  |  |  |  | 7 | 7.2 | 0.08 | 0.09 | 1.21e-58 |  |  |  | #N/A |  |  |  |  | 7 | 7.2 | 0.08 | 0.11 | 1.37e-58 | 0.1256637 | 36.70087 | 0.007452041 | #N/A |  |  |  |  | 7 | 7.2 | 0.08 | 0.26 | 3.31e-58 | 0.1256637 | 0 | 0.007452041 | #N/A |  |  |  |  | 7 | 7.2 | 0.08 | 0.3 | 3.83e-58 | 0.1256637 | 100.0933 | 0.007452041 | #N/A
| 8 | 8.2 | 0.09 | 0.86 | 1.11e-57 | 0.143117 | 251.9421 | 0.008487047 | #N/A |  |  |  |  | 8 | 8.2 | 0.09 | 0.01 | 1.91e-59 | 0.143117 | 2.92956 | 0.008487047 | #N/A |  |  |  |  | 8 | 8.2 | 0.09 | 0.17 | 2.24e-58 | 0.143117 | 49.80252 | 0.008487047 | #N/A |  |  |  |  | 8 | 8.2 | 0.09 | 0.18 | 2.28e-58 | 0.143117 | 52.73208 | 0.008487047 | #N/A |  |  |  |  | 8 | 8.2 | 0.09 | 0.48 | 6.2e-58 | 0.143117 | 140.6189 | 0.008487047 | #N/A
| 9 | 9.2 | 0.1 | 1 | 1.3e-57 | 0.1605703 | 261.1129 | 0.009522052 | #N/A |  |  |  |  | 9 | 9.2 | 0.1 | 0.21 | 2.77e-58 | 0.1605703 | 54.83372 | 0.009522052 | #N/A |  |  |  |  | 9 | 9.2 | 0.1 | 0.22 | 2.88e-58 | 0.1605703 | 57.44485 | 0.009522052 | #N/A |  |  |  |  | 9 | 9.2 | 0.1 | 0.21 | 2.7e-58 | 0.1605703 | 54.83372 | 0.009522052 | #N/A |  |  |  |  | 9 | 9.2 | 0.1 | 0.35 | 4.48e-58 | 0.1605703 | 91.38953 | 0.009522052 | #N/A
| 10 | 10.2 | 0.11 | 1.1 | 1.43e-57 | 0.1780236 | 259.065 | 0.01055706 | #N/A |  |  |  |  | 10 | 10.2 | 0.11 | 0.27 | 3.53e-58 | 0.1780236 | 63.58868 | 0.01055706 | #N/A |  |  |  |  | 10 | 10.2 | 0.11 | 0.21 | 2.67e-58 | 0.1780236 | 49.45786 | 0.01055706 | #N/A |  |  |  |  | 10 | 10.2 | 0.11 | 0.28 | 3.6e-58 | 0.1780236 | 65.94382 | 0.01055706 | #N/A |  |  |  |  | 10 | 10.2 | 0.11 | 0.38 | 4.88e-58 | 0.1780236 | 89.49518 | 0.01055706 | #N/A
| 11 | 11.3 | 0.12 | 1.35 | 1.75e-57 | 0.1972222 | 286.9932 | 0.01169556 | 286.9932 |  |  |  |  | 11 | 11.3 | 0.12 | 0.38 | 4.92e-58 | 0.1972222 | 80.78326 | 0.01169556 | #N/A |  |  |  |  | 11 | 11.3 | 0.12 | 0.27 | 3.5e-58 | 0.1972222 | 57.39863 | 0.01169556 | #N/A |  |  |  |  | 11 | 11.3 | 0.12 | 0.56 | 7.28e-58 | 0.1972222 | 119.049 | 0.01169556 | #N/A |  |  |  |  | 11 | 11.3 | 0.12 | 0.64 | 8.35e-58 | 0.1972222 | 136.056 | 0.01169556 | #N/A
| 12 | 12.3 | 0.14 | 1.23 | 1.59e-57 | 0.2146755 | 240.2239 | 0.01273057 | #N/A |  |  |  |  | 12 | 12.3 | 0.14 | 0.63 | 8.1e-58 | 0.2146755 | 123.0415 | 0.01273057 | #N/A |  |  |  |  | 12 | 12.3 | 0.14 | 0.68 | 8.77e-58 | 0.2146755 | 132.8067 | 0.01273057 | #N/A |  |  |  |  | 12 | 12.3 | 0.14 | 0.68 | 8.85e-58 | 0.2146755 | 132.8067 | 0.01273057 | #N/A |  |  |  |  | 12 | 12.3 | 0.14 | 0.98 | 1.27e-57 | 0.2146755 | 191.3979 | 0.01273057 | #N/A
| 13 | 13.3 | 0.15 | 1.32 | 1.7e-57 | 0.2321288 | 238.4177 | 0.01376558 | #N/A |  |  |  |  | 13 | 13.3 | 0.15 | 0.75 | 9.67e-58 | 0.2321288 | 135.4646 | 0.01376558 | #N/A |  |  |  |  | 13 | 13.3 | 0.15 | 0.7 | 9.1e-58 | 0.2321288 | 126.4336 | 0.01376558 | #N/A |  |  |  |  | 13 | 13.3 | 0.15 | 0.99 | 1.28e-57 | 0.2321288 | 178.8133 | 0.01376558 | #N/A |  |  |  |  | 13 | 13.3 | 0.15 | 0.97 | 1.26e-57 | 0.2321288 | 175.2009 | 0.01376558 | #N/A
| 14 | 14.3 | 0.16 | 1.28 | 1.66e-57 | 0.2495821 | 215.0256 | 0.01480058 | #N/A |  |  |  |  | 14 | 14.3 | 0.16 | 0.89 | 1.15e-57 | 0.2495821 | 149.51 | 0.01480058 | #N/A |  |  |  |  | 14 | 14.3 | 0.16 | 0.81 | 1.06e-57 | 0.2495821 | 136.0709 | 0.01480058 | #N/A |  |  |  |  | 14 | 14.3 | 0.16 | 1.13 | 1.46e-57 | 0.2495821 | 189.8273 | 0.01480058 | #N/A |  |  |  |  | 14 | 14.3 | 0.16 | 1.27 | 1.64e-57 | 0.2495821 | 213.3457 | 0.01480058 | #N/A
| 15 | 15.3 | 0.17 | 1.51 | 1.96e-57 | 0.2670354 | 237.0837 | 0.01583559 | #N/A |  |  |  |  | 15 | 15.3 | 0.17 | 1.03 | 1.34e-57 | 0.2670354 | 161.7194 | 0.01583559 | #N/A |  |  |  |  | 15 | 15.3 | 0.17 | 0.96 | 1.25e-57 | 0.2670354 | 150.7287 | 0.01583559 | #N/A |  |  |  |  | 15 | 15.3 | 0.17 | 1.1 | 1.43e-57 | 0.2670354 | 172.71 | 0.01583559 | #N/A |  |  |  |  | 15 | 15.3 | 0.17 | 1.57 | 2.03e-57 | 0.2670354 | 246.5043 | 0.01583559 | 246.5043
| 16 | 16.4 | 0.18 | 1.59 | 2.06e-57 | 0.286234 | 232.9 | 0.01697409 | #N/A |  |  |  |  | 16 | 16.4 | 0.18 | 1.21 | 1.57e-57 | 0.286234 | 177.2384 | 0.01697409 | #N/A |  |  |  |  | 16 | 16.4 | 0.18 | 1.09 | 1.41e-57 | 0.286234 | 159.661 | 0.01697409 | #N/A |  |  |  |  | 16 | 16.4 | 0.18 | 1.27 | 1.65e-57 | 0.286234 | 186.027 | 0.01697409 | #N/A |  |  |  |  | 16 | 16.4 | 0.18 | 1.62 | 2.1e-57 | 0.286234 | 237.2943 | 0.01697409 | #N/A
| 17 | 17.4 | 0.19 | 1.55 | 2.01e-57 | 0.3036873 | 213.9926 | 0.0180091 | #N/A |  |  |  |  | 17 | 17.4 | 0.19 | 1.55 | 2e-57 | 0.3036873 | 213.9926 | 0.0180091 | #N/A |  |  |  |  | 17 | 17.4 | 0.19 | 1.04 | 1.35e-57 | 0.3036873 | 143.5821 | 0.0180091 | #N/A |  |  |  |  | 17 | 17.4 | 0.19 | 1.36 | 1.77e-57 | 0.3036873 | 187.7612 | 0.0180091 | #N/A |  |  |  |  | 17 | 17.4 | 0.19 | 1.62 | 2.1e-57 | 0.3036873 | 223.6567 | 0.0180091 | #N/A
| 18 | 18.4 | 0.2 | 1.96 | 2.54e-57 | 0.3211406 | 255.8907 | 0.0190441 | #N/A |  |  |  |  | 18 | 18.4 | 0.2 | 1.65 | 2.14e-57 | 0.3211406 | 215.4182 | 0.0190441 | #N/A |  |  |  |  | 18 | 18.4 | 0.2 | 1.17 | 1.51e-57 | 0.3211406 | 152.7511 | 0.0190441 | #N/A |  |  |  |  | 18 | 18.4 | 0.2 | 1.57 | 2.04e-57 | 0.3211406 | 204.9737 | 0.0190441 | #N/A |  |  |  |  | 18 | 18.4 | 0.2 | 1.74 | 2.26e-57 | 0.3211406 | 227.1683 | 0.0190441 | #N/A
| 19 | 19.4 | 0.21 | 2.13 | 2.77e-57 | 0.3385939 | 263.751 | 0.02007911 | #N/A |  |  |  |  | 19 | 19.4 | 0.21 | 1.71 | 2.21e-57 | 0.3385939 | 211.7437 | 0.02007911 | #N/A |  |  |  |  | 19 | 19.4 | 0.21 | 1.37 | 1.77e-57 | 0.3385939 | 169.6427 | 0.02007911 | #N/A |  |  |  |  | 19 | 19.4 | 0.21 | 1.54 | 1.99e-57 | 0.3385939 | 190.6932 | 0.02007911 | #N/A |  |  |  |  | 19 | 19.4 | 0.21 | 1.74 | 2.25e-57 | 0.3385939 | 215.4586 | 0.02007911 | #N/A
| 20 | 20.4 | 0.22 | 2.14 | 2.78e-57 | 0.3560472 | 251.9996 | 0.02111412 | #N/A |  |  |  |  | 20 | 20.4 | 0.22 | 1.87 | 2.43e-57 | 0.3560472 | 220.2052 | 0.02111412 | #N/A |  |  |  |  | 20 | 20.4 | 0.22 | 1.49 | 1.92e-57 | 0.3560472 | 175.4577 | 0.02111412 | #N/A |  |  |  |  | 20 | 20.4 | 0.22 | 1.64 | 2.13e-57 | 0.3560472 | 193.1212 | 0.02111412 | #N/A |  |  |  |  | 20 | 20.4 | 0.22 | 1.9 | 2.47e-57 | 0.3560472 | 223.7379 | 0.02111412 | #N/A
| 21 | 21.4 | 0.24 | 2.28 | 2.96e-57 | 0.3735005 | 255.9395 | 0.02214912 | #N/A |  |  |  |  | 21 | 21.4 | 0.24 | 1.76 | 2.29e-57 | 0.3735005 | 197.5673 | 0.02214912 | #N/A |  |  |  |  | 21 | 21.4 | 0.24 | 1.61 | 2.08e-57 | 0.3735005 | 180.7292 | 0.02214912 | #N/A |  |  |  |  | 21 | 21.4 | 0.24 | 1.65 | 2.14e-57 | 0.3735005 | 185.2194 | 0.02214912 | #N/A |  |  |  |  | 21 | 21.4 | 0.24 | 1.81 | 2.35e-57 | 0.3735005 | 203.18 | 0.02214912 | #N/A
| 22 | 22.5 | 0.25 | 2.4 | 3.11e-57 | 0.3926991 | 256.2388 | 0.02328763 | #N/A |  |  |  |  | 22 | 22.5 | 0.25 | 2.15 | 2.79e-57 | 0.3926991 | 229.5473 | 0.02328763 | 229.5473 |  |  |  |  | 22 | 22.5 | 0.25 | 1.92 | 2.49e-57 | 0.3926991 | 204.9911 | 0.02328763 | #N/A |  |  |  |  | 22 | 22.5 | 0.25 | 1.71 | 2.22e-57 | 0.3926991 | 182.5702 | 0.02328763 | #N/A |  |  |  |  | 22 | 22.5 | 0.25 | 2.23 | 2.89e-57 | 0.3926991 | 238.0886 | 0.02328763 | #N/A
| 23 | 23.5 | 0.26 | 2.46 | 3.19e-57 | 0.4101524 | 251.4684 | 0.02432263 | #N/A |  |  |  |  | 23 | 23.5 | 0.26 | 2.12 | 2.75e-57 | 0.4101524 | 216.7126 | 0.02432263 | #N/A |  |  |  |  | 23 | 23.5 | 0.26 | 2.09 | 2.7e-57 | 0.4101524 | 213.6459 | 0.02432263 | #N/A |  |  |  |  | 23 | 23.5 | 0.26 | 1.73 | 2.24e-57 | 0.4101524 | 176.8457 | 0.02432263 | #N/A |  |  |  |  | 23 | 23.5 | 0.26 | 2.28 | 2.96e-57 | 0.4101524 | 233.0683 | 0.02432263 | #N/A
| 24 | 24.5 | 0.27 | 2.52 | 3.27e-57 | 0.4276057 | 247.0874 | 0.02535764 | #N/A |  |  |  |  | 24 | 24.5 | 0.27 | 2.34 | 3.03e-57 | 0.4276057 | 229.4383 | 0.02535764 | #N/A |  |  |  |  | 24 | 24.5 | 0.27 | 1.95 | 2.53e-57 | 0.4276057 | 191.1986 | 0.02535764 | #N/A |  |  |  |  | 24 | 24.5 | 0.27 | 1.94 | 2.52e-57 | 0.4276057 | 190.2181 | 0.02535764 | #N/A |  |  |  |  | 24 | 24.5 | 0.27 | 2.14 | 2.78e-57 | 0.4276057 | 209.8282 | 0.02535764 | #N/A
| 25 | 25.5 | 0.28 | 2.61 | 3.38e-57 | 0.445059 | 245.8762 | 0.02639264 | #N/A |  |  |  |  | 25 | 25.5 | 0.28 | 2.33 | 3.02e-57 | 0.445059 | 219.4987 | 0.02639264 | #N/A |  |  |  |  | 25 | 25.5 | 0.28 | 2.01 | 2.61e-57 | 0.445059 | 189.353 | 0.02639264 | #N/A |  |  |  |  | 25 | 25.5 | 0.28 | 2.28 | 2.95e-57 | 0.445059 | 214.7884 | 0.02639264 | #N/A |  |  |  |  | 25 | 25.5 | 0.28 | 2.22 | 2.87e-57 | 0.445059 | 209.1361 | 0.02639264 | #N/A
| 26 | 26.5 | 0.29 | 2.73 | 3.54e-57 | 0.4625123 | 247.4759 | 0.02742765 | #N/A |  |  |  |  | 26 | 26.5 | 0.29 | 2.38 | 3.08e-57 | 0.4625123 | 215.7483 | 0.02742765 | #N/A |  |  |  |  | 26 | 26.5 | 0.29 | 2.13 | 2.77e-57 | 0.4625123 | 193.0856 | 0.02742765 | #N/A |  |  |  |  | 26 | 26.5 | 0.29 | 2.45 | 3.17e-57 | 0.4625123 | 222.0938 | 0.02742765 | #N/A |  |  |  |  | 26 | 26.5 | 0.29 | 2.53 | 3.27e-57 | 0.4625123 | 229.3458 | 0.02742765 | #N/A
| 27 | 27.5 | 0.3 | 2.76 | 3.58e-57 | 0.4799655 | 241.0974 | 0.02846266 | #N/A |  |  |  |  | 27 | 27.5 | 0.3 | 2.52 | 3.26e-57 | 0.4799655 | 220.1324 | 0.02846266 | #N/A |  |  |  |  | 27 | 27.5 | 0.3 | 2.22 | 2.87e-57 | 0.4799655 | 193.9262 | 0.02846266 | #N/A |  |  |  |  | 27 | 27.5 | 0.3 | 2.31 | 3e-57 | 0.4799655 | 201.7881 | 0.02846266 | #N/A |  |  |  |  | 27 | 27.5 | 0.3 | 2.4 | 3.11e-57 | 0.4799655 | 209.65 | 0.02846266 | #N/A
[14 empty] | 28 | 28.5 | 0.31 | 2.55 | 3.3e-57 | 0.4974188 | 214.9372 | 0.02949766 | #N/A |  |  |  |  | 28 | 28.5 | 0.31 | 2.62 | 3.4e-57 | 0.4974188 | 220.8374 | 0.02949766 | 220.8374 |  |  |  |  | 28 | 28.5 | 0.31 | 2.52 | 3.26e-57 | 0.4974188 | 212.4085 | 0.02949766 | #N/A |  |  |  |  | 28 | 28.5 | 0.31 | 2.29 | 2.97e-57 | 0.4974188 | 193.022 | 0.02949766 | #N/A
[14 empty] | 29 | 29.5 | 0.32 | 2.68 | 3.48e-57 | 0.5148721 | 218.2373 | 0.03053267 | #N/A |  |  |  |  | 29 | 29.5 | 0.32 | 2.68 | 3.48e-57 | 0.5148721 | 218.2373 | 0.03053267 | #N/A |  |  |  |  | 29 | 29.5 | 0.32 | 2.66 | 3.45e-57 | 0.5148721 | 216.6087 | 0.03053267 | #N/A
[27 empty] | 30 | 30.5 | 0.34 | 2.71 | 3.51e-57 | 0.5323254 | 213.4448 | 0.03156767 | #N/A |  |  |  |  | 30 | 30.5 | 0.34 | 2.86 | 3.7e-57 | 0.5323254 | 225.2591 | 0.03156767 | #N/A
[27 empty] | 31 | 31.5 | 0.35 | 2.87 | 3.72e-57 | 0.5497787 | 218.8707 | 0.03260268 | #N/A |  |  |  |  | 31 | 31.5 | 0.35 | 3.06 | 3.96e-57 | 0.5497787 | 233.3604 | 0.03260268 | 233.3604
[27 empty] | 32 | 32.5 | 0.36 | 2.83 | 3.67e-57 | 0.567232 | 209.1796 | 0.03363768 | #N/A |  |  |  |  | 32 | 32.5 | 0.36 | 2.99 | 3.88e-57 | 0.567232 | 221.006 | 0.03363768 | #N/A
[27 empty] | 33 | 33.5 | 0.37 | 2.71 | 3.52e-57 | 0.5846853 | 194.3304 | 0.03467269 | #N/A |  |  |  |  | 33 | 33.5 | 0.37 | 3.08 | 3.99e-57 | 0.5846853 | 220.8626 | 0.03467269 | #N/A
[27 empty] | 34 | 34.5 | 0.38 | 2.79 | 3.61e-57 | 0.6021386 | 194.268 | 0.0357077 | #N/A |  |  |  |  | 34 | 34.5 | 0.38 | 3.2 | 4.15e-57 | 0.6021386 | 222.8164 | 0.0357077 | #N/A
[40 empty] | 35 | 35.5 | 0.39 | 3.28 | 4.24e-57 | 0.6195919 | 221.9534 | 0.0367427 | #N/A
[40 empty] | 36 | 36.5 | 0.4 | 3.31 | 4.29e-57 | 0.6370452 | 217.8469 | 0.03777771 | #N/A
[40 empty] | 37 | 37.5 | 0.41 | 3.33 | 4.32e-57 | 0.6544985 | 213.3188 | 0.03881271 | #N/A
[40 empty] | 38 | 38.5 | 0.42 | 3.28 | 4.25e-57 | 0.6719518 | 204.6583 | 0.03984772 | #N/A

## 4_AB_100_45
| D (m) | 0.0127
| L (m) | 0.10708
| R (m) | 0.00635
| J (m^4) | 2.553964e-09
ABS 100% 45° ABS 100% 45° ABS 100% 45° ABS 100% 45° ABS 100% 45° ABS 100% 45° ABS 100% 45° ABS 100% 45° ABS 100% 45° ABS 100% 45° ABS 100% 45° ABS 100% 45° ABS 100% 45° ABS 100% 45° ABS 100% 45° ABS 100% 45°
| 1 | [12 empty] | 2 | [12 empty] | 3 | [12 empty] | 4 | [12 empty] | 5
| G.U.N.T. Gerätebau GmbH | [12 empty] | G.U.N.T. Gerätebau GmbH | [12 empty] | G.U.N.T. Gerätebau GmbH | [12 empty] | G.U.N.T. Gerätebau GmbH | [12 empty] | G.U.N.T. Gerätebau GmbH
| Hanskampring 15-17 . D- 22885 BarsbüttelPhone: +49 40 / 67 08 54 - 0 . Fax: +49 40 / 67 08 54 - 42 | [12 empty] | Hanskampring 15-17 . D- 22885 BarsbüttelPhone: +49 40 / 67 08 54 - 0 . Fax: +49 40 / 67 08 54 - 42 | [12 empty] | Hanskampring 15-17 . D- 22885 BarsbüttelPhone: +49 40 / 67 08 54 - 0 . Fax: +49 40 / 67 08 54 - 42 | [12 empty] | Hanskampring 15-17 . D- 22885 BarsbüttelPhone: +49 40 / 67 08 54 - 0 . Fax: +49 40 / 67 08 54 - 42 | [12 empty] | Hanskampring 15-17 . D- 22885 BarsbüttelPhone: +49 40 / 67 08 54 - 0 . Fax: +49 40 / 67 08 54 - 42
| Fecha : 28/4/2023 | Tiempo: 13:02:59 | [11 empty] | Fecha : 28/4/2023 | Tiempo: 13:08:07 | [11 empty] | Fecha : 28/4/2023 | Tiempo: 13:13:09 | [11 empty] | Fecha : 28/4/2023 | Tiempo: 13:25:22 | [11 empty] | Fecha : 28/4/2023 | Tiempo: 13:29:55
| WP 510 | Máquina para ensayo de torsión. 200Nm | [11 empty] | WP 510 | Máquina para ensayo de torsión. 200Nm | [11 empty] | WP 510 | Máquina para ensayo de torsión. 200Nm | [11 empty] | WP 510 | Máquina para ensayo de torsión. 200Nm | [11 empty] | WP 510 | Máquina para ensayo de torsión. 200Nm
| Nombre | [12 empty] | Nombre | [12 empty] | Nombre | [12 empty] | Nombre | [12 empty] | Nombre
| Comentario | [12 empty] | Comentario | [12 empty] | Comentario | [12 empty] | Comentario | [12 empty] | Comentario
| Cálculos | [12 empty] | Cálculos | [12 empty] | Cálculos | [12 empty] | Cálculos | [12 empty] | Cálculos
| M_tb | 11.860707 Nm | [11 empty] | M_tb | 10.688255 Nm | [11 empty] | M_tb | 11.265658 Nm | [11 empty] | M_tb | 12.953196 Nm | [11 empty] | M_tb | 11.721156 Nm
| tau_tb | 0.052679N/mm^2 | [11 empty] | tau_tb | 0.047472N/mm^2 | [11 empty] | tau_tb | 0.050036N/mm^2 | [11 empty] | tau_tb | 0.057532N/mm^2 | [11 empty] | tau_tb | 0.052060N/mm^2
| Valores medidos | [12 empty] | Valores medidos | [12 empty] | Valores medidos | [12 empty] | Valores medidos | [12 empty] | Valores medidos
CELL MAX | # | Ángulo de torsión en deg | Ángulo de deslizamiento en rad | Momento de torsión en Nm | Tensión de cizallamiento en N/mm^2 | Radianes | Esfuerzo Cortante (MPa) | Deformación Angular | Máx. (MPa) | Limite Elastico (MPa) | Ruptura (MPa) | Esfuerzo Cortante Pico Máx. (MPa) | Módulo (Pa) | # | Ángulo de torsión en deg | Ángulo de deslizamiento en rad | Momento de torsión en Nm | Tensión de cizallamiento en N/mm^2 | Radianes | Esfuerzo Cortante (MPa) | Deformación Angular | Máx. (MPa) | Limite Elastico (MPa) | Ruptura (MPa) | Esfuerzo Cortante Pico Máx. (MPa) | Módulo (Pa) | # | Ángulo de torsión en deg | Ángulo de deslizamiento en rad | Momento de torsión en Nm | Tensión de cizallamiento en N/mm^2 | Radianes | Esfuerzo Cortante (MPa) | Deformación Angular | Máx. (MPa) | Limite Elastico (MPa) | Ruptura (MPa) | Esfuerzo Cortante Pico Máx. (MPa) | Módulo (Pa) | # | Ángulo de torsión en deg | Ángulo de deslizamiento en rad | Momento de torsión en Nm | Tensión de cizallamiento en N/mm^2 | Radianes | Esfuerzo Cortante (MPa) | Deformación Angular | Máx. (MPa) | Limite Elastico (MPa) | Ruptura (MPa) | Esfuerzo Cortante Pico Máx. (MPa) | Módulo (Pa) | # | Ángulo de torsión en deg | Ángulo de deslizamiento en rad | Momento de torsión en Nm | Tensión de cizallamiento en N/mm^2 | Radianes | Esfuerzo Cortante (MPa) | Deformación Angular | Máx. (MPa) | Limite Elastico (MPa) | Ruptura (MPa) | Esfuerzo Cortante Pico Máx. (MPa) | Módulo (Pa)
283 | 1 | 1 | 0 | 0.29 | 0 |  |  |  | #N/A | 390.61 | 482.74 | 532.4415 | 40980 | 1 | 1 | 0 | 0.77 | 0 |  |  |  | #N/A | 306.9 | 399.22 | 433.3368 | 24985 | 1 | 1 | 0 | 0.59 | 0 |  |  |  | #N/A | 313.94 | 356.1 | 411.484 | 13690 | 1 | 1 | 0 | 0.11 | 0 |  |  |  | #N/A | 420.78 | 487.29 | 537.4501 | 25566 | 1 | 1 | 0 | 0.05 | 0 |  |  |  | #N/A | 328.84 | 428.24 | 452.9936 | 20771
| 2 | 2 | 0 | 0.31 | 0 |  |  |  | #N/A |  |  |  |  | 2 | 2 | 0 | 0.82 | 0 |  |  |  | #N/A |  |  |  |  | 2 | 2 | 0 | 0.55 | 0 |  |  |  | #N/A |  |  |  |  | 2 | 2 | 0 | 0.19 | 0 |  |  |  | #N/A |  |  |  |  | 2 | 2 | 0 | 0.05 | 0 |  |  |  | #N/A
| 3 | 3 | 0 | 0.31 | 0 | 0.05235988 | 0 | 0.003105017 | #N/A |  |  |  |  | 3 | 3 | 0 | 0.83 | 0 |  |  |  | #N/A |  |  |  |  | 3 | 3 | 0 | 0.85 | 0 |  |  |  | #N/A |  |  |  |  | 3 | 3 | 0 | 0.37 | 0 |  |  |  | #N/A |  |  |  |  | 3 | 3 | 0 | 0.16 | 0 |  |  |  | #N/A
| 4 | 4.1 | 0 | 0.05 | 0 | 0.0715585 | 29.2956 | 0.004243523 | #N/A |  |  |  |  | 4 | 4.1 | 0 | 0.59 | 0 |  |  |  | #N/A |  |  |  |  | 4 | 4.1 | 0 | 0.81 | 0 |  |  |  | #N/A |  |  |  |  | 4 | 4.1 | 0 | 0.37 | 0 | 0.0715585 | 0 | 0.004243523 | #N/A |  |  |  |  | 4 | 4.1 | 0 | 0.09 | 0 |  |  |  | #N/A
| 5 | 5.1 | 0.01 | 0.3 | 0 | 0.08901179 | 141.3082 | 0.005278529 | #N/A |  |  |  |  | 5 | 5.1 | 0.01 | 0.51 | 0 |  |  |  | #N/A |  |  |  |  | 5 | 5.1 | 0.01 | 0.94 | 0 |  |  |  | #N/A |  |  |  |  | 5 | 5.1 | 0.01 | 0.36 | 0 | 0.08901179 | 169.5698 | 0.005278529 | #N/A |  |  |  |  | 5 | 5.1 | 0.01 | 0.21 | 0 |  |  |  | #N/A
| 6 | 6.2 | 0.01 | 0.56 | 0 | 0.1082104 | 216.9764 | 0.006417035 | #N/A |  |  |  |  | 6 | 6.2 | 0.01 | 0.55 | 0 |  |  |  | #N/A |  |  |  |  | 6 | 6.2 | 0.01 | 0.93 | 0 |  |  |  | #N/A |  |  |  |  | 6 | 6.2 | 0.01 | 0.43 | 0 | 0.1082104 | 166.6069 | 0.006417035 | #N/A |  |  |  |  | 6 | 6.2 | 0.01 | 0.13 | 0 | 0.1082104 | 0 | 0.006417035 | #N/A
| 7 | 7.2 | 0.01 | 0.81 | 0 | 0.1256637 | 270.2519 | 0.007452041 | #N/A |  |  |  |  | 7 | 7.2 | 0.01 | 0.54 | 0 |  |  |  | #N/A |  |  |  |  | 7 | 7.2 | 0.01 | 1.28 | 0.01 |  |  |  | #N/A |  |  |  |  | 7 | 7.2 | 0.01 | 0.79 | 0 | 0.1256637 | 263.579 | 0.007452041 | #N/A |  |  |  |  | 7 | 7.2 | 0.01 | 0.04 | 0 | 0.1256637 | 13.34577 | 0.007452041 | #N/A
| 8 | 8.2 | 0.01 | 1.05 | 0 | 0.143117 | 307.6038 | 0.008487047 | #N/A |  |  |  |  | 8 | 8.2 | 0.01 | 0.45 | 0 |  |  |  | #N/A |  |  |  |  | 8 | 8.2 | 0.01 | 1.54 | 0.01 |  |  |  | #N/A |  |  |  |  | 8 | 8.2 | 0.01 | 0.74 | 0 | 0.143117 | 216.7874 | 0.008487047 | #N/A |  |  |  |  | 8 | 8.2 | 0.01 | 0.07 | 0 | 0.143117 | 20.50692 | 0.008487047 | #N/A
| 9 | 9.2 | 0.01 | 1.31 | 0.01 | 0.1605703 | 342.0579 | 0.009522052 | #N/A |  |  |  |  | 9 | 9.2 | 0.01 | 0.33 | 0 |  |  |  | #N/A |  |  |  |  | 9 | 9.2 | 0.01 | 1.33 | 0.01 |  |  |  | #N/A |  |  |  |  | 9 | 9.2 | 0.01 | 1.02 | 0 | 0.1605703 | 266.3352 | 0.009522052 | #N/A |  |  |  |  | 9 | 9.2 | 0.01 | 0.3 | 0 | 0.1605703 | 78.33388 | 0.009522052 | #N/A
| 10 | 10.2 | 0.01 | 1.61 | 0.01 | 0.1780236 | 379.1769 | 0.01055706 | #N/A |  |  |  |  | 10 | 10.2 | 0.01 | 0.2 | 0 |  |  |  | #N/A |  |  |  |  | 10 | 10.2 | 0.01 | 0.94 | 0 |  |  |  | #N/A |  |  |  |  | 10 | 10.2 | 0.01 | 1.37 | 0.01 | 0.1780236 | 322.6537 | 0.01055706 | #N/A |  |  |  |  | 10 | 10.2 | 0.01 | 0.36 | 0 | 0.1780236 | 84.78491 | 0.01055706 | #N/A
| 11 | 11.3 | 0.01 | 1.86 | 0.01 | 0.1972222 | 395.4128 | 0.01169556 | #N/A |  |  |  |  | 11 | 11.3 | 0.01 | 0.08 | 0 |  |  |  | #N/A |  |  |  |  | 11 | 11.3 | 0.01 | 0.73 | 0 |  |  |  | #N/A |  |  |  |  | 11 | 11.3 | 0.01 | 1.73 | 0.01 | 0.1972222 | 367.7764 | 0.01169556 | #N/A |  |  |  |  | 11 | 11.3 | 0.01 | 0.49 | 0 | 0.1972222 | 104.1679 | 0.01169556 | #N/A
| 12 | 12.3 | 0.01 | 2 | 0.01 | 0.2146755 | 390.608 | 0.01273057 | #N/A |  |  |  |  | 12 | 12.3 | 0.01 | 0 | 4.72e-06 | 0.2146755 | 0 | 0.01273057 | #N/A |  |  |  |  | 12 | 12.3 | 0.01 | 0.5 | 0 |  |  |  | #N/A |  |  |  |  | 12 | 12.3 | 0.01 | 2.17 | 0.01 | 0.2146755 | 423.8096 | 0.01273057 | #N/A |  |  |  |  | 12 | 12.3 | 0.01 | 0.43 | 0 | 0.2146755 | 83.98071 | 0.01273057 | #N/A
| 13 | 13.3 | 0.01 | 2.23 | 0.01 | 0.2321288 | 402.7814 | 0.01376558 | #N/A |  |  |  |  | 13 | 13.3 | 0.01 | 0.05 | 0 | 0.2321288 | 9.030974 | 0.01376558 | #N/A |  |  |  |  | 13 | 13.3 | 0.01 | 0.41 | 0 |  |  |  | #N/A |  |  |  |  | 13 | 13.3 | 0.01 | 1.97 | 0.01 | 0.2321288 | 355.8204 | 0.01376558 | #N/A |  |  |  |  | 13 | 13.3 | 0.01 | 0.49 | 0 | 0.2321288 | 88.50354 | 0.01376558 | #N/A
| 14 | 14.3 | 0.02 | 2.61 | 0.01 | 0.2495821 | 438.4506 | 0.01480058 | #N/A |  |  |  |  | 14 | 14.3 | 0.02 | 0.33 | 0 | 0.2495821 | 55.43629 | 0.01480058 | #N/A |  |  |  |  | 14 | 14.3 | 0.02 | 0.26 | 0 |  |  |  | #N/A |  |  |  |  | 14 | 14.3 | 0.02 | 2.35 | 0.01 | 0.2495821 | 394.7735 | 0.01480058 | #N/A |  |  |  |  | 14 | 14.3 | 0.02 | 0.82 | 0 | 0.2495821 | 137.7508 | 0.01480058 | #N/A
| 15 | 15.3 | 0.02 | 2.86 | 0.01 | 0.2670354 | 449.046 | 0.01583559 | #N/A |  |  |  |  | 15 | 15.3 | 0.02 | 0.58 | 0 | 0.2670354 | 91.06527 | 0.01583559 | #N/A |  |  |  |  | 15 | 15.3 | 0.02 | 0.06 | 0 | 0.2670354 | 0 | 0.01583559 | #N/A |  |  |  |  | 15 | 15.3 | 0.02 | 2.68 | 0.01 | 0.2670354 | 420.7844 | 0.01583559 | #N/A |  |  |  |  | 15 | 15.3 | 0.02 | 0.95 | 0 | 0.2670354 | 149.1586 | 0.01583559 | #N/A
| 16 | 16.4 | 0.02 | 3.09 | 0.01 | 0.286234 | 452.617 | 0.01697409 | #N/A |  |  |  |  | 16 | 16.4 | 0.02 | 0.84 | 0 | 0.286234 | 123.0415 | 0.01697409 | #N/A |  |  |  |  | 16 | 16.4 | 0.02 | 0.04 | 0 | 0.286234 | 5.85912 | 0.01697409 | #N/A |  |  |  |  | 16 | 16.4 | 0.02 | 2.87 | 0.01 | 0.286234 | 420.3918 | 0.01697409 | #N/A |  |  |  |  | 16 | 16.4 | 0.02 | 1.39 | 0.01 | 0.286234 | 203.6044 | 0.01697409 | #N/A
| 17 | 17.4 | 0.02 | 3.59 | 0.02 | 0.3036873 | 495.6344 | 0.0180091 | #N/A |  |  |  |  | 17 | 17.4 | 0.02 | 1.23 | 0.01 | 0.3036873 | 169.8134 | 0.0180091 | #N/A |  |  |  |  | 17 | 17.4 | 0.02 | 0.38 | 0 | 0.3036873 | 52.46269 | 0.0180091 | #N/A |  |  |  |  | 17 | 17.4 | 0.02 | 2.99 | 0.01 | 0.3036873 | 412.7985 | 0.0180091 | #N/A |  |  |  |  | 17 | 17.4 | 0.02 | 1.4 | 0.01 | 0.3036873 | 193.2836 | 0.0180091 | #N/A
| 18 | 18.4 | 0.02 | 3.67 | 0.02 | 0.3211406 | 479.1422 | 0.0190441 | #N/A |  |  |  |  | 18 | 18.4 | 0.02 | 1.56 | 0.01 | 0.3211406 | 203.6681 | 0.0190441 | #N/A |  |  |  |  | 18 | 18.4 | 0.02 | 0.98 | 0 | 0.3211406 | 127.9453 | 0.0190441 | #N/A |  |  |  |  | 18 | 18.4 | 0.02 | 3.24 | 0.01 | 0.3211406 | 423.003 | 0.0190441 | #N/A |  |  |  |  | 18 | 18.4 | 0.02 | 1.86 | 0.01 | 0.3211406 | 242.835 | 0.0190441 | #N/A
| 19 | 19.4 | 0.02 | 3.92 | 0.02 | 0.3385939 | 485.4009 | 0.02007911 | #N/A |  |  |  |  | 19 | 19.4 | 0.02 | 1.7 | 0.01 | 0.3385939 | 210.5055 | 0.02007911 | #N/A |  |  |  |  | 19 | 19.4 | 0.02 | 0.85 | 0 | 0.3385939 | 105.2527 | 0.02007911 | #N/A |  |  |  |  | 19 | 19.4 | 0.02 | 3.45 | 0.02 | 0.3385939 | 427.2023 | 0.02007911 | #N/A |  |  |  |  | 19 | 19.4 | 0.02 | 2.38 | 0.01 | 0.3385939 | 294.7077 | 0.02007911 | #N/A
| 20 | 20.4 | 0.02 | 4.12 | 0.02 | 0.3560472 | 485.1581 | 0.02111412 | #N/A |  |  |  |  | 20 | 20.4 | 0.02 | 2.05 | 0.01 | 0.3560472 | 241.4015 | 0.02111412 | #N/A |  |  |  |  | 20 | 20.4 | 0.02 | 1.02 | 0 | 0.3560472 | 120.112 | 0.02111412 | #N/A |  |  |  |  | 20 | 20.4 | 0.02 | 3.79 | 0.02 | 0.3560472 | 446.2983 | 0.02111412 | #N/A |  |  |  |  | 20 | 20.4 | 0.02 | 2.6 | 0.01 | 0.3560472 | 306.1677 | 0.02111412 | #N/A
| 21 | 21.4 | 0.02 | 4.31 | 0.02 | 0.3735005 | 483.8154 | 0.02214912 | #N/A |  |  |  |  | 21 | 21.4 | 0.02 | 2.28 | 0.01 | 0.3735005 | 255.9395 | 0.02214912 | #N/A |  |  |  |  | 21 | 21.4 | 0.02 | 1.24 | 0.01 | 0.3735005 | 139.1952 | 0.02214912 | #N/A |  |  |  |  | 21 | 21.4 | 0.02 | 3.87 | 0.02 | 0.3735005 | 434.4236 | 0.02214912 | #N/A |  |  |  |  | 21 | 21.4 | 0.02 | 2.85 | 0.01 | 0.3735005 | 319.9244 | 0.02214912 | #N/A
| 22 | 22.5 | 0.02 | 4.6 | 0.02 | 0.3926991 | 491.1244 | 0.02328763 | #N/A |  |  |  |  | 22 | 22.5 | 0.02 | 2.44 | 0.01 | 0.3926991 | 260.5095 | 0.02328763 | #N/A |  |  |  |  | 22 | 22.5 | 0.02 | 1.37 | 0.01 | 0.3926991 | 146.2697 | 0.02328763 | #N/A |  |  |  |  | 22 | 22.5 | 0.02 | 4.09 | 0.02 | 0.3926991 | 436.6737 | 0.02328763 | #N/A |  |  |  |  | 22 | 22.5 | 0.02 | 3.08 | 0.01 | 0.3926991 | 328.8398 | 0.02328763 | #N/A
| 23 | 23.5 | 0.03 | 4.85 | 0.02 | 0.4101524 | 495.7812 | 0.02432263 | #N/A |  |  |  |  | 23 | 23.5 | 0.03 | 2.92 | 0.01 | 0.4101524 | 298.491 | 0.02432263 | #N/A |  |  |  |  | 23 | 23.5 | 0.03 | 1.62 | 0.01 | 0.4101524 | 165.6012 | 0.02432263 | #N/A |  |  |  |  | 23 | 23.5 | 0.03 | 4.28 | 0.02 | 0.4101524 | 437.5142 | 0.02432263 | #N/A |  |  |  |  | 23 | 23.5 | 0.03 | 2.88 | 0.01 | 0.4101524 | 294.4021 | 0.02432263 | #N/A
| 24 | 24.5 | 0.03 | 4.9 | 0.02 | 0.4276057 | 480.4478 | 0.02535764 | #N/A |  |  |  |  | 24 | 24.5 | 0.03 | 3.13 | 0.01 | 0.4276057 | 306.8983 | 0.02535764 | #N/A |  |  |  |  | 24 | 24.5 | 0.03 | 2.14 | 0.01 | 0.4276057 | 209.8282 | 0.02535764 | #N/A |  |  |  |  | 24 | 24.5 | 0.03 | 4.75 | 0.02 | 0.4276057 | 465.7402 | 0.02535764 | #N/A |  |  |  |  | 24 | 24.5 | 0.03 | 3.28 | 0.01 | 0.4276057 | 321.6059 | 0.02535764 | #N/A
| 25 | 25.5 | 0.03 | 5.3 | 0.02 | 0.445059 | 499.2889 | 0.02639264 | #N/A |  |  |  |  | 25 | 25.5 | 0.03 | 3.14 | 0.01 | 0.445059 | 295.8051 | 0.02639264 | #N/A |  |  |  |  | 25 | 25.5 | 0.03 | 2.27 | 0.01 | 0.445059 | 213.8464 | 0.02639264 | #N/A |  |  |  |  | 25 | 25.5 | 0.03 | 4.8 | 0.02 | 0.445059 | 452.1862 | 0.02639264 | #N/A |  |  |  |  | 25 | 25.5 | 0.03 | 3.31 | 0.01 | 0.445059 | 311.82 | 0.02639264 | #N/A
| 26 | 26.5 | 0.03 | 5.79 | 0.03 | 0.4625123 | 524.8666 | 0.02742765 | #N/A |  |  |  |  | 26 | 26.5 | 0.03 | 3.22 | 0.01 | 0.4625123 | 291.8947 | 0.02742765 | #N/A |  |  |  |  | 26 | 26.5 | 0.03 | 2.69 | 0.01 | 0.4625123 | 243.8499 | 0.02742765 | #N/A |  |  |  |  | 26 | 26.5 | 0.03 | 4.8 | 0.02 | 0.4625123 | 435.1225 | 0.02742765 | #N/A |  |  |  |  | 26 | 26.5 | 0.03 | 3.66 | 0.02 | 0.4625123 | 331.7809 | 0.02742765 | #N/A
| 27 | 27.5 | 0.03 | 5.82 | 0.03 | 0.4799655 | 508.4011 | 0.02846266 | #N/A |  |  |  |  | 27 | 27.5 | 0.03 | 3.25 | 0.01 | 0.4799655 | 283.901 | 0.02846266 | #N/A |  |  |  |  | 27 | 27.5 | 0.03 | 2.84 | 0.01 | 0.4799655 | 248.0858 | 0.02846266 | #N/A |  |  |  |  | 27 | 27.5 | 0.03 | 5.62 | 0.02 | 0.4799655 | 490.9303 | 0.02846266 | #N/A |  |  |  |  | 27 | 27.5 | 0.03 | 4.09 | 0.02 | 0.4799655 | 357.2785 | 0.02846266 | #N/A
| 28 | 28.5 | 0.03 | 5.93 | 0.03 | 0.4974188 | 499.8343 | 0.02949766 | #N/A |  |  |  |  | 28 | 28.5 | 0.03 | 3.66 | 0.02 | 0.4974188 | 308.4981 | 0.02949766 | #N/A |  |  |  |  | 28 | 28.5 | 0.03 | 3.03 | 0.01 | 0.4974188 | 255.3959 | 0.02949766 | #N/A |  |  |  |  | 28 | 28.5 | 0.03 | 6.26 | 0.03 | 0.4974188 | 527.6497 | 0.02949766 | #N/A |  |  |  |  | 28 | 28.5 | 0.03 | 4.52 | 0.02 | 0.4974188 | 380.9867 | 0.02949766 | #N/A
| 29 | 29.5 | 0.03 | 6.15 | 0.03 | 0.5148721 | 500.8058 | 0.03053267 | #N/A |  |  |  |  | 29 | 29.5 | 0.03 | 3.84 | 0.02 | 0.5148721 | 312.6982 | 0.03053267 | #N/A |  |  |  |  | 29 | 29.5 | 0.03 | 3.38 | 0.02 | 0.5148721 | 275.2396 | 0.03053267 | #N/A |  |  |  |  | 29 | 29.5 | 0.03 | 6.6 | 0.03 | 0.5148721 | 537.4501 | 0.03053267 | 537.4501 |  |  |  |  | 29 | 29.5 | 0.03 | 4.52 | 0.02 | 0.5148721 | 368.0719 | 0.03053267 | #N/A
| 30 | 30.5 | 0.03 | 6.23 | 0.03 | 0.5323254 | 490.6869 | 0.03156767 | #N/A |  |  |  |  | 30 | 30.5 | 0.03 | 4.25 | 0.02 | 0.5323254 | 334.7382 | 0.03156767 | #N/A |  |  |  |  | 30 | 30.5 | 0.03 | 3.57 | 0.02 | 0.5323254 | 281.1801 | 0.03156767 | #N/A |  |  |  |  | 30 | 30.5 | 0.03 | 6.48 | 0.03 | 0.5323254 | 510.3773 | 0.03156767 | #N/A |  |  |  |  | 30 | 30.5 | 0.03 | 4.5 | 0.02 | 0.5323254 | 354.4287 | 0.03156767 | #N/A
| 31 | 31.5 | 0.03 | 6.6 | 0.03 | 0.5497787 | 503.3263 | 0.03260268 | #N/A |  |  |  |  | 31 | 31.5 | 0.03 | 4.57 | 0.02 | 0.5497787 | 348.5153 | 0.03260268 | #N/A |  |  |  |  | 31 | 31.5 | 0.03 | 3.69 | 0.02 | 0.5497787 | 281.4051 | 0.03260268 | #N/A |  |  |  |  | 31 | 31.5 | 0.03 | 6.66 | 0.03 | 0.5497787 | 507.902 | 0.03260268 | #N/A |  |  |  |  | 31 | 31.5 | 0.03 | 4.8 | 0.02 | 0.5497787 | 366.0555 | 0.03260268 | #N/A
| 32 | 32.5 | 0.04 | 6.98 | 0.03 | 0.567232 | 515.927 | 0.03363768 | #N/A |  |  |  |  | 32 | 32.5 | 0.04 | 4.79 | 0.02 | 0.567232 | 354.0531 | 0.03363768 | #N/A |  |  |  |  | 32 | 32.5 | 0.04 | 3.94 | 0.02 | 0.567232 | 291.2253 | 0.03363768 | #N/A |  |  |  |  | 32 | 32.5 | 0.04 | 6.33 | 0.03 | 0.567232 | 467.8822 | 0.03363768 | #N/A |  |  |  |  | 32 | 32.5 | 0.04 | 5.19 | 0.02 | 0.567232 | 383.6191 | 0.03363768 | #N/A
| 33 | 33.5 | 0.04 | 7.17 | 0.03 | 0.5846853 | 514.1509 | 0.03467269 | #N/A |  |  |  |  | 33 | 33.5 | 0.04 | 5.08 | 0.02 | 0.5846853 | 364.2798 | 0.03467269 | #N/A |  |  |  |  | 33 | 33.5 | 0.04 | 4.31 | 0.02 | 0.5846853 | 309.0642 | 0.03467269 | #N/A |  |  |  |  | 33 | 33.5 | 0.04 | 6.55 | 0.03 | 0.5846853 | 469.6915 | 0.03467269 | #N/A |  |  |  |  | 33 | 33.5 | 0.04 | 5.45 | 0.02 | 0.5846853 | 390.812 | 0.03467269 | #N/A
| 34 | 34.5 | 0.04 | 7.46 | 0.03 | 0.6021386 | 519.4407 | 0.0357077 | #N/A |  |  |  |  | 34 | 34.5 | 0.04 | 5.23 | 0.02 | 0.6021386 | 364.1655 | 0.0357077 | #N/A |  |  |  |  | 34 | 34.5 | 0.04 | 4.59 | 0.02 | 0.6021386 | 319.6022 | 0.0357077 | #N/A |  |  |  |  | 34 | 34.5 | 0.04 | 6.89 | 0.03 | 0.6021386 | 479.7515 | 0.0357077 | #N/A |  |  |  |  | 34 | 34.5 | 0.04 | 5.72 | 0.03 | 0.6021386 | 398.2843 | 0.0357077 | #N/A
| 35 | 35.5 | 0.04 | 7.81 | 0.03 | 0.6195919 | 528.4926 | 0.0367427 | #N/A |  |  |  |  | 35 | 35.5 | 0.04 | 5.52 | 0.02 | 0.6195919 | 373.5313 | 0.0367427 | #N/A |  |  |  |  | 35 | 35.5 | 0.04 | 4.38 | 0.02 | 0.6195919 | 296.3889 | 0.0367427 | #N/A |  |  |  |  | 35 | 35.5 | 0.04 | 6.88 | 0.03 | 0.6195919 | 465.5607 | 0.0367427 | #N/A |  |  |  |  | 35 | 35.5 | 0.04 | 5.69 | 0.03 | 0.6195919 | 385.0349 | 0.0367427 | #N/A
| 36 | 36.5 | 0.04 | 8.09 | 0.04 | 0.6370452 | 532.4415 | 0.03777771 | 532.4415 |  |  |  |  | 36 | 36.5 | 0.04 | 5.91 | 0.03 | 0.6370452 | 388.9653 | 0.03777771 | #N/A |  |  |  |  | 36 | 36.5 | 0.04 | 4.77 | 0.02 | 0.6370452 | 313.9364 | 0.03777771 | #N/A |  |  |  |  | 36 | 36.5 | 0.04 | 6.94 | 0.03 | 0.6370452 | 456.7545 | 0.03777771 | #N/A |  |  |  |  | 36 | 36.5 | 0.04 | 5.91 | 0.03 | 0.6370452 | 388.9653 | 0.03777771 | #N/A
| 37 | 37.5 | 0.04 | 8.17 | 0.04 | 0.6544985 | 523.3678 | 0.03881271 | #N/A |  |  |  |  | 37 | 37.5 | 0.04 | 6.2 | 0.03 | 0.6544985 | 397.1702 | 0.03881271 | #N/A |  |  |  |  | 37 | 37.5 | 0.04 | 4.99 | 0.02 | 0.6544985 | 319.6579 | 0.03881271 | #N/A |  |  |  |  | 37 | 37.5 | 0.04 | 7.29 | 0.03 | 0.6544985 | 466.9953 | 0.03881271 | #N/A |  |  |  |  | 37 | 37.5 | 0.04 | 6.03 | 0.03 | 0.6544985 | 386.28 | 0.03881271 | #N/A
| 38 | 38.5 | 0.04 | 8.28 | 0.04 | 0.6719518 | 516.6374 | 0.03984772 | #N/A |  |  |  |  | 38 | 38.5 | 0.04 | 6.28 | 0.03 | 0.6719518 | 391.8457 | 0.03984772 | #N/A |  |  |  |  | 38 | 38.5 | 0.04 | 5.8 | 0.03 | 0.6719518 | 361.8957 | 0.03984772 | #N/A |  |  |  |  | 38 | 38.5 | 0.04 | 7.56 | 0.03 | 0.6719518 | 471.7124 | 0.03984772 | #N/A |  |  |  |  | 38 | 38.5 | 0.04 | 6.49 | 0.03 | 0.6719518 | 404.9489 | 0.03984772 | #N/A
| 39 | 39.5 | 0.04 | 8.44 | 0.04 | 0.6894051 | 513.2885 | 0.04088272 | #N/A |  |  |  |  | 39 | 39.5 | 0.04 | 6.34 | 0.03 | 0.6894051 | 385.5746 | 0.04088272 | #N/A |  |  |  |  | 39 | 39.5 | 0.04 | 5.95 | 0.03 | 0.6894051 | 361.8563 | 0.04088272 | #N/A |  |  |  |  | 39 | 39.5 | 0.04 | 7.74 | 0.03 | 0.6894051 | 470.7172 | 0.04088272 | #N/A |  |  |  |  | 39 | 39.5 | 0.04 | 6.88 | 0.03 | 0.6894051 | 418.4153 | 0.04088272 | #N/A
| 40 | 40.5 | 0.04 | 8.45 | 0.04 | 0.7068583 | 501.2079 | 0.04191773 | #N/A |  |  |  |  | 40 | 40.5 | 0.04 | 6.69 | 0.03 | 0.7068583 | 396.8143 | 0.04191773 | #N/A |  |  |  |  | 40 | 40.5 | 0.04 | 5.96 | 0.03 | 0.7068583 | 353.5147 | 0.04191773 | #N/A |  |  |  |  | 40 | 40.5 | 0.04 | 8.03 | 0.04 | 0.7068583 | 476.2958 | 0.04191773 | #N/A |  |  |  |  | 40 | 40.5 | 0.04 | 6.83 | 0.03 | 0.7068583 | 405.1183 | 0.04191773 | #N/A
| 41 | 41.5 | 0.05 | 8.69 | 0.04 | 0.7243116 | 503.0231 | 0.04295274 | #N/A |  |  |  |  | 41 | 41.5 | 0.05 | 6.88 | 0.03 | 0.7243116 | 398.2507 | 0.04295274 | #N/A |  |  |  |  | 41 | 41.5 | 0.05 | 6.11 | 0.03 | 0.7243116 | 353.679 | 0.04295274 | #N/A |  |  |  |  | 41 | 41.5 | 0.05 | 8.44 | 0.04 | 0.7243116 | 488.5517 | 0.04295274 | #N/A |  |  |  |  | 41 | 41.5 | 0.05 | 7.04 | 0.03 | 0.7243116 | 407.5124 | 0.04295274 | #N/A
| 42 | 42.5 | 0.05 | 8.78 | 0.04 | 0.7417649 | 496.2743 | 0.04398774 | #N/A |  |  |  |  | 42 | 42.5 | 0.05 | 7.2 | 0.03 | 0.7417649 | 406.9676 | 0.04398774 | #N/A |  |  |  |  | 42 | 42.5 | 0.05 | 6.94 | 0.03 | 0.7417649 | 392.2715 | 0.04398774 | #N/A |  |  |  |  | 42 | 42.5 | 0.05 | 8.68 | 0.04 | 0.7417649 | 490.622 | 0.04398774 | #N/A |  |  |  |  | 42 | 42.5 | 0.05 | 7.35 | 0.03 | 0.7417649 | 415.446 | 0.04398774 | #N/A
| 43 | 43.5 | 0.05 | 9.23 | 0.04 | 0.7592182 | 509.7165 | 0.04502275 | #N/A |  |  |  |  | 43 | 43.5 | 0.05 | 7.29 | 0.03 | 0.7592182 | 402.5821 | 0.04502275 | #N/A |  |  |  |  | 43 | 43.5 | 0.05 | 6.83 | 0.03 | 0.7592182 | 377.1791 | 0.04502275 | #N/A |  |  |  |  | 43 | 43.5 | 0.05 | 8.78 | 0.04 | 0.7592182 | 484.8657 | 0.04502275 | #N/A |  |  |  |  | 43 | 43.5 | 0.05 | 7.89 | 0.04 | 0.7592182 | 435.7165 | 0.04502275 | #N/A
| 44 | 44.5 | 0.05 | 9.19 | 0.04 | 0.7766715 | 496.1028 | 0.04605775 | #N/A |  |  |  |  | 44 | 44.5 | 0.05 | 7.64 | 0.03 | 0.7766715 | 412.4294 | 0.04605775 | #N/A |  |  |  |  | 44 | 44.5 | 0.05 | 6.84 | 0.03 | 0.7766715 | 369.243 | 0.04605775 | #N/A |  |  |  |  | 44 | 44.5 | 0.05 | 8.79 | 0.04 | 0.7766715 | 474.5097 | 0.04605775 | #N/A |  |  |  |  | 44 | 44.5 | 0.05 | 8.17 | 0.04 | 0.7766715 | 441.0403 | 0.04605775 | #N/A
| 45 | 45.5 | 0.05 | 9.52 | 0.04 | 0.7941248 | 502.6223 | 0.04709276 | #N/A |  |  |  |  | 45 | 45.5 | 0.05 | 7.73 | 0.03 | 0.7941248 | 408.1167 | 0.04709276 | #N/A |  |  |  |  | 45 | 45.5 | 0.05 | 7.16 | 0.03 | 0.7941248 | 378.0227 | 0.04709276 | #N/A |  |  |  |  | 45 | 45.5 | 0.05 | 9.21 | 0.04 | 0.7941248 | 486.2554 | 0.04709276 | #N/A |  |  |  |  | 45 | 45.5 | 0.05 | 8.58 | 0.04 | 0.7941248 | 452.9936 | 0.04709276 | 452.9936
| 46 | 46.5 | 0.05 | 9.59 | 0.04 | 0.8115781 | 495.4295 | 0.04812776 | #N/A |  |  |  |  | 46 | 46.5 | 0.05 | 7.97 | 0.04 | 0.8115781 | 411.7386 | 0.04812776 | #N/A |  |  |  |  | 46 | 46.5 | 0.05 | 7.45 | 0.03 | 0.8115781 | 384.8749 | 0.04812776 | #N/A |  |  |  |  | 46 | 46.5 | 0.05 | 9.51 | 0.04 | 0.8115781 | 491.2966 | 0.04812776 | #N/A |  |  |  |  | 46 | 46.5 | 0.05 | 8.5 | 0.04 | 0.8115781 | 439.119 | 0.04812776 | #N/A
| 47 | 47.5 | 0.05 | 9.86 | 0.04 | 0.8290314 | 498.6542 | 0.04916277 | #N/A |  |  |  |  | 47 | 47.5 | 0.05 | 8.35 | 0.04 | 0.8290314 | 422.2883 | 0.04916277 | #N/A |  |  |  |  | 47 | 47.5 | 0.05 | 7.35 | 0.03 | 0.8290314 | 371.7149 | 0.04916277 | #N/A |  |  |  |  | 47 | 47.5 | 0.05 | 10.03 | 0.04 | 0.8290314 | 507.2517 | 0.04916277 | #N/A |  |  |  |  | 47 | 47.5 | 0.05 | 8.56 | 0.04 | 0.8290314 | 432.9088 | 0.04916277 | #N/A
| 48 | 48.5 | 0.05 | 9.95 | 0.04 | 0.8464847 | 492.8305 | 0.05019778 | #N/A |  |  |  |  | 48 | 48.5 | 0.05 | 8.51 | 0.04 | 0.8464847 | 421.5063 | 0.05019778 | #N/A |  |  |  |  | 48 | 48.5 | 0.05 | 7.29 | 0.03 | 0.8464847 | 361.0788 | 0.05019778 | #N/A |  |  |  |  | 48 | 48.5 | 0.05 | 10.23 | 0.05 | 0.8464847 | 506.6991 | 0.05019778 | #N/A |  |  |  |  | 48 | 48.5 | 0.05 | 8.66 | 0.04 | 0.8464847 | 428.9359 | 0.05019778 | #N/A
| 49 | 49.5 | 0.05 | 10.16 | 0.05 | 0.863938 | 493.0656 | 0.05123278 | #N/A |  |  |  |  | 49 | 49.5 | 0.05 | 8.66 | 0.04 | 0.863938 | 420.2705 | 0.05123278 | #N/A |  |  |  |  | 49 | 49.5 | 0.05 | 7.22 | 0.03 | 0.863938 | 350.3872 | 0.05123278 | #N/A |  |  |  |  | 49 | 49.5 | 0.05 | 10.48 | 0.05 | 0.863938 | 508.5953 | 0.05123278 | #N/A |  |  |  |  | 49 | 49.5 | 0.05 | 8.97 | 0.04 | 0.863938 | 435.3148 | 0.05123278 | #N/A
| 50 | 50.5 | 0.06 | 10.33 | 0.05 | 0.8813913 | 491.3887 | 0.05226779 | #N/A |  |  |  |  | 50 | 50.5 | 0.06 | 8.67 | 0.04 | 0.8813913 | 412.424 | 0.05226779 | #N/A |  |  |  |  | 50 | 50.5 | 0.06 | 7.71 | 0.03 | 0.8813913 | 366.7577 | 0.05226779 | #N/A |  |  |  |  | 50 | 50.5 | 0.06 | 10.71 | 0.05 | 0.8813913 | 509.4649 | 0.05226779 | #N/A |  |  |  |  | 50 | 50.5 | 0.06 | 9.23 | 0.04 | 0.8813913 | 439.0627 | 0.05226779 | #N/A
| 51 | 51.5 | 0.06 | 10.35 | 0.05 | 0.8988446 | 482.7801 | 0.05330279 | #N/A |  |  |  |  | 51 | 51.5 | 0.06 | 8.78 | 0.04 | 0.8988446 | 409.5468 | 0.05330279 | #N/A |  |  |  |  | 51 | 51.5 | 0.06 | 7.86 | 0.03 | 0.8988446 | 366.633 | 0.05330279 | #N/A |  |  |  |  | 51 | 51.5 | 0.06 | 10.68 | 0.05 | 0.8988446 | 498.1731 | 0.05330279 | #N/A |  |  |  |  | 51 | 51.5 | 0.06 | 9.47 | 0.04 | 0.8988446 | 441.7321 | 0.05330279 | #N/A
| 52 | 52.5 | 0.06 | 10.55 | 0.05 | 0.9162979 | 482.7357 | 0.0543378 | #N/A |  |  |  |  | 52 | 52.5 | 0.06 | 9.26 | 0.04 | 0.9162979 | 423.7092 | 0.0543378 | #N/A |  |  |  |  | 52 | 52.5 | 0.06 | 8.01 | 0.04 | 0.9162979 | 366.513 | 0.0543378 | #N/A |  |  |  |  | 52 | 52.5 | 0.06 | 11.01 | 0.05 | 0.9162979 | 503.7838 | 0.0543378 | #N/A |  |  |  |  | 52 | 52.5 | 0.06 | 9.61 | 0.04 | 0.9162979 | 439.7241 | 0.0543378 | #N/A
[14 empty] | 53 | 53.5 | 0.06 | 9.58 | 0.04 | 0.9337511 | 430.1579 | 0.0553728 | #N/A |  |  |  |  | 53 | 53.5 | 0.06 | 8.23 | 0.04 | 0.9337511 | 369.5407 | 0.0553728 | #N/A |  |  |  |  | 53 | 53.5 | 0.06 | 11.4 | 0.05 | 0.9337511 | 511.879 | 0.0553728 | #N/A |  |  |  |  | 53 | 53.5 | 0.06 | 9.85 | 0.04 | 0.9337511 | 442.2814 | 0.0553728 | #N/A
[14 empty] | 54 | 54.5 | 0.06 | 9.51 | 0.04 | 0.9512044 | 419.1797 | 0.05640781 | #N/A |  |  |  |  | 54 | 54.5 | 0.06 | 8.55 | 0.04 | 0.9512044 | 376.865 | 0.05640781 | #N/A |  |  |  |  | 54 | 54.5 | 0.06 | 11.42 | 0.05 | 0.9512044 | 503.3682 | 0.05640781 | #N/A |  |  |  |  | 54 | 54.5 | 0.06 | 9.78 | 0.04 | 0.9512044 | 431.0807 | 0.05640781 | #N/A
[14 empty] | 55 | 55.5 | 0.06 | 9.93 | 0.04 | 0.9686577 | 429.806 | 0.05744281 | #N/A |  |  |  |  | 55 | 55.5 | 0.06 | 8.82 | 0.04 | 0.9686577 | 381.7612 | 0.05744281 | #N/A |  |  |  |  | 55 | 55.5 | 0.06 | 11.7 | 0.05 | 0.9686577 | 506.418 | 0.05744281 | #N/A |  |  |  |  | 55 | 55.5 | 0.06 | 9.95 | 0.04 | 0.9686577 | 430.6717 | 0.05744281 | #N/A
[14 empty] | 56 | 56.6 | 0.06 | 10.21 | 0.05 | 0.9878564 | 433.3368 | 0.05858132 | 433.3368 |  |  |  |  | 56 | 56.6 | 0.06 | 9.24 | 0.04 | 0.9878564 | 392.1676 | 0.05858132 | #N/A |  |  |  |  | 56 | 56.6 | 0.06 | 11.68 | 0.05 | 0.9878564 | 495.7271 | 0.05858132 | #N/A |  |  |  |  | 56 | 56.6 | 0.06 | 10.09 | 0.04 | 0.9878564 | 428.2437 | 0.05858132 | #N/A
[14 empty] | 57 | 57.7 | 0.06 | 10.22 | 0.05 | 1.007055 | 425.4919 | 0.05971983 | #N/A |  |  |  |  | 57 | 57.7 | 0.06 | 9.54 | 0.04 | 1.007055 | 397.1813 | 0.05971983 | #N/A |  |  |  |  | 57 | 57.7 | 0.06 | 11.78 | 0.05 | 1.007055 | 490.4398 | 0.05971983 | #N/A
[14 empty] | 58 | 58.7 | 0.06 | 10.22 | 0.05 | 1.024508 | 418.2433 | 0.06075483 | #N/A |  |  |  |  | 58 | 58.7 | 0.06 | 9.87 | 0.04 | 1.024508 | 403.9199 | 0.06075483 | #N/A |  |  |  |  | 58 | 58.7 | 0.06 | 11.94 | 0.05 | 1.024508 | 488.6326 | 0.06075483 | #N/A
[14 empty] | 59 | 59.7 | 0.07 | 10.3 | 0.05 | 1.041962 | 414.4566 | 0.06178984 | #N/A |  |  |  |  | 59 | 59.7 | 0.07 | 10 | 0.04 | 1.041962 | 402.3851 | 0.06178984 | #N/A |  |  |  |  | 59 | 59.7 | 0.07 | 12.11 | 0.05 | 1.041962 | 487.2884 | 0.06178984 | #N/A
[14 empty] | 60 | 60.7 | 0.07 | 10.4 | 0.05 | 1.059415 | 411.5863 | 0.06282484 | #N/A |  |  |  |  | 60 | 60.7 | 0.07 | 10.19 | 0.05 | 1.059415 | 403.2754 | 0.06282484 | #N/A
[14 empty] | 61 | 61.7 | 0.07 | 10.55 | 0.05 | 1.076868 | 410.7556 | 0.06385985 | #N/A |  |  |  |  | 61 | 61.7 | 0.07 | 10.38 | 0.05 | 1.076868 | 404.1368 | 0.06385985 | #N/A
[14 empty] | 62 | 62.7 | 0.07 | 10.42 | 0.05 | 1.094321 | 399.2238 | 0.06489486 | #N/A |  |  |  |  | 62 | 62.7 | 0.07 | 10.74 | 0.05 | 1.094321 | 411.484 | 0.06489486 | 411.484
[27 empty] | 63 | 63.7 | 0.07 | 10.65 | 0.05 | 1.111775 | 401.6302 | 0.06592986 | #N/A
[27 empty] | 64 | 64.8 | 0.07 | 10.73 | 0.05 | 1.130973 | 397.7782 | 0.06706837 | #N/A
[27 empty] | 65 | 65.8 | 0.07 | 10.23 | 0.05 | 1.148427 | 373.4788 | 0.06810337 | #N/A
[27 empty] | 66 | 66.8 | 0.07 | 10.28 | 0.05 | 1.16588 | 369.6859 | 0.06913838 | #N/A
[27 empty] | 67 | 67.8 | 0.07 | 10.4 | 0.05 | 1.183333 | 368.485 | 0.07017338 | #N/A
[27 empty] | 68 | 68.8 | 0.08 | 10.29 | 0.05 | 1.200787 | 359.2884 | 0.07120839 | #N/A
[27 empty] | 69 | 69.8 | 0.08 | 10.61 | 0.05 | 1.21824 | 365.1541 | 0.0722434 | #N/A
[27 empty] | 70 | 70.8 | 0.08 | 10.75 | 0.05 | 1.235693 | 364.7467 | 0.0732784 | #N/A
[27 empty] | 71 | 71.8 | 0.08 | 11.15 | 0.05 | 1.253146 | 373.0497 | 0.07431341 | #N/A
[27 empty] | 72 | 72.8 | 0.08 | 11.27 | 0.05 | 1.2706 | 371.8851 | 0.07534841 | #N/A
[27 empty] | 73 | 73.8 | 0.08 | 10.94 | 0.05 | 1.288053 | 356.1043 | 0.07638342 | #N/A

## 5_AB_100_90
| D (m) | 0.0127
| L (m) | 0.10708
| R (m) | 0.00635
| J (m^4) | 2.553964e-09
ABS 100% 90° ABS 100% 90° ABS 100% 90° ABS 100% 90° ABS 100% 90° ABS 100% 90° ABS 100% 90° ABS 100% 90° ABS 100% 90° ABS 100% 90° ABS 100% 90° ABS 100% 90° ABS 100% 90° ABS 100% 90° ABS 100% 90°
| 1 | [12 empty] | 2 | [12 empty] | 3 | [12 empty] | 4 | [12 empty] | 5
| G.U.N.T. Gerätebau GmbH | [12 empty] | G.U.N.T. Gerätebau GmbH | [12 empty] | G.U.N.T. Gerätebau GmbH | [12 empty] | G.U.N.T. Gerätebau GmbH | [12 empty] | G.U.N.T. Gerätebau GmbH
| Hanskampring 15-17 . D- 22885 BarsbüttelPhone: +49 40 / 67 08 54 - 0 . Fax: +49 40 / 67 08 54 - 42 | [12 empty] | Hanskampring 15-17 . D- 22885 BarsbüttelPhone: +49 40 / 67 08 54 - 0 . Fax: +49 40 / 67 08 54 - 42 | [12 empty] | Hanskampring 15-17 . D- 22885 BarsbüttelPhone: +49 40 / 67 08 54 - 0 . Fax: +49 40 / 67 08 54 - 42 | [12 empty] | Hanskampring 15-17 . D- 22885 BarsbüttelPhone: +49 40 / 67 08 54 - 0 . Fax: +49 40 / 67 08 54 - 42 | [12 empty] | Hanskampring 15-17 . D- 22885 BarsbüttelPhone: +49 40 / 67 08 54 - 0 . Fax: +49 40 / 67 08 54 - 42
| Fecha : 28/4/2023 | Tiempo: 09:52:04 | [11 empty] | Fecha : 28/4/2023 | Tiempo: 09:55:22 | [11 empty] | Fecha : 28/4/2023 | Tiempo: 09:59:37 | [11 empty] | Fecha : 28/4/2023 | Tiempo: 10:04:53 | [11 empty] | Fecha : 28/4/2023 | Tiempo: 10:12:27
| WP 510 | Máquina para ensayo de torsión. 200Nm | [11 empty] | WP 510 | Máquina para ensayo de torsión. 200Nm | [11 empty] | WP 510 | Máquina para ensayo de torsión. 200Nm | [11 empty] | WP 510 | Máquina para ensayo de torsión. 200Nm | [11 empty] | WP 510 | Máquina para ensayo de torsión. 200Nm
| Nombre | [12 empty] | Nombre | [12 empty] | Nombre | [12 empty] | Nombre | [12 empty] | Nombre
| Comentario | [12 empty] | Comentario | [12 empty] | Comentario | [12 empty] | Comentario | [12 empty] | Comentario
| Cálculos | [12 empty] | Cálculos | [12 empty] | Cálculos | [12 empty] | Cálculos | [12 empty] | Cálculos
| M_tb | 8.743866 Nm | [11 empty] | M_tb | 8.711397 Nm | [11 empty] | M_tb | 8.911817 Nm | [11 empty] | M_tb | 9.325553 Nm | [11 empty] | M_tb | 9.753897 Nm
| tau_tb | 0.038836N/mm^2 | [11 empty] | tau_tb | 0.038692N/mm^2 | [11 empty] | tau_tb | 0.039582N/mm^2 | [11 empty] | tau_tb | 0.041419N/mm^2 | [11 empty] | tau_tb | 0.043322N/mm^2
| Valores medidos | [12 empty] | Valores medidos | [12 empty] | Valores medidos | [12 empty] | Valores medidos | [12 empty] | Valores medidos
CELL MAX | # | Ángulo de torsión en deg | Ángulo de deslizamiento en rad | Momento de torsión en Nm | Tensión de cizallamiento en N/mm^2 | Radianes | Esfuerzo Cortante (MPa) | Deformación Angular | Máx. (MPa) | Limite Elastico (MPa) | Ruptura (MPa) | Esfuerzo Cortante Pico Máx. (MPa) | Módulo (Pa) | # | Ángulo de torsión en deg | Ángulo de deslizamiento en rad | Momento de torsión en Nm | Tensión de cizallamiento en N/mm^2 | Radianes | Esfuerzo Cortante (MPa) | Deformación Angular | Máx. (MPa) | Limite Elastico (MPa) | Ruptura (MPa) | Esfuerzo Cortante Pico Máx. (MPa) | Módulo (Pa) | # | Ángulo de torsión en deg | Ángulo de deslizamiento en rad | Momento de torsión en Nm | Tensión de cizallamiento en N/mm^2 | Radianes | Esfuerzo Cortante (MPa) | Deformación Angular | Máx. (MPa) | Limite Elastico (MPa) | Ruptura (MPa) | Esfuerzo Cortante Pico Máx. (MPa) | Módulo (Pa) | # | Ángulo de torsión en deg | Ángulo de deslizamiento en rad | Momento de torsión en Nm | Tensión de cizallamiento en N/mm^2 | Radianes | Esfuerzo Cortante (MPa) | Deformación Angular | Máx. (MPa) | Limite Elastico (MPa) | Ruptura (MPa) | Esfuerzo Cortante Pico Máx. (MPa) | Módulo (Pa) | # | Ángulo de torsión en deg | Ángulo de deslizamiento en rad | Momento de torsión en Nm | Tensión de cizallamiento en N/mm^2 | Radianes | Esfuerzo Cortante (MPa) | Deformación Angular | Máx. (MPa) | Limite Elastico (MPa) | Ruptura (MPa) | Esfuerzo Cortante Pico Máx. (MPa) | Módulo (Pa)
356 | 1 | 1 | 0 | 0.28 | 0 |  |  |  | #N/A | 529.16 | 559.88 | 594.0082 | 18612 | 1 | 1 | 0 | 0.4 | 0 |  |  |  | #N/A | 340.75 | 419.73 | 454.2416 | 28073 | 1 | 1 | 0 | 0.23 | 0 | 0.01745329 | 0 | 0.001035006 | #N/A | 472.97 | 476.13 | 522.0388 | 18378 | 1 | 1 | 0 | 0.2 | 0 |  |  |  | #N/A | 370.93 | 456.67 | 482.6568 | 16232 | 1 | 0 | 0 | 0 | 1.73e-05 |  |  |  | #N/A | 520.01 | 514.76 | 539.3196 | 11329
| 2 | 2 | 0 | 0.35 | 0 |  |  |  | #N/A |  |  |  |  | 2 | 2 | 0 | 0.35 | 0 |  |  |  | #N/A |  |  |  |  | 2 | 2 | 0 | 0.04 | 0 | 0.03490659 | 48.04478 | 0.002070011 | #N/A |  |  |  |  | 2 | 2 | 0 | 0.21 | 0 |  |  |  | #N/A |  |  |  |  | 2 | 1 | 0 | 0.28 | 0 |  |  |  | #N/A
| 3 | 3 | 0 | 0.52 | 0 |  |  |  | #N/A |  |  |  |  | 3 | 3 | 0 | 0.37 | 0 |  |  |  | #N/A |  |  |  |  | 3 | 3 | 0 | 0.1 | 0 | 0.05235988 | 80.07463 | 0.003105017 | #N/A |  |  |  |  | 3 | 3 | 0 | 0.25 | 0 | 0.05235988 | 0 | 0.003105017 | #N/A |  |  |  |  | 3 | 2 | 0 | 0.34 | 0 |  |  |  | #N/A
| 4 | 4.1 | 0 | 0.71 | 0 |  |  |  | #N/A |  |  |  |  | 4 | 4.1 | 0 | 0.3 | 0 |  |  |  | #N/A |  |  |  |  | 4 | 4.1 | 0 | 0.29 | 0 | 0.0715585 | 169.9145 | 0.004243523 | #N/A |  |  |  |  | 4 | 4.1 | 0 | 0.16 | 0 | 0.0715585 | 93.74591 | 0.004243523 | #N/A |  |  |  |  | 4 | 3 | 0 | 0.37 | 0 | 0.05235988 | 0 | 0.003105017 | #N/A
| 5 | 5.1 | 0.01 | 0.9 | 0 | 0.08901179 | 0 | 0.005278529 | #N/A |  |  |  |  | 5 | 5.1 | 0.01 | 0.31 | 0 | 0.08901179 | 0 | 0.005278529 | #N/A |  |  |  |  | 5 | 5.1 | 0.01 | 0.37 | 0 | 0.08901179 | 174.2801 | 0.005278529 | #N/A |  |  |  |  | 5 | 5.1 | 0.01 | 0.27 | 0 | 0.08901179 | 127.1774 | 0.005278529 | #N/A |  |  |  |  | 5 | 4.1 | 0 | 0.39 | 0 | 0.0715585 | 228.5057 | 0.004243523 | #N/A
| 6 | 6.2 | 0.01 | 0.89 | 0 | 0.1082104 | 344.8375 | 0.006417035 | #N/A |  |  |  |  | 6 | 6.2 | 0.01 | 0.01 | 4.91e-05 | 0.1082104 | 3.874579 | 0.006417035 | #N/A |  |  |  |  | 6 | 6.2 | 0.01 | 0.64 | 0 | 0.1082104 | 247.9731 | 0.006417035 | #N/A |  |  |  |  | 6 | 6.2 | 0.01 | 0.42 | 0 | 0.1082104 | 162.7323 | 0.006417035 | #N/A |  |  |  |  | 6 | 5.1 | 0.01 | 0.55 | 0 | 0.08901179 | 259.065 | 0.005278529 | #N/A
| 7 | 7.2 | 0.01 | 1.26 | 0.01 | 0.1256637 | 420.3918 | 0.007452041 | #N/A |  |  |  |  | 7 | 7.2 | 0.01 | 0.07 | 0 | 0.1256637 | 23.3551 | 0.007452041 | #N/A |  |  |  |  | 7 | 7.2 | 0.01 | 0.59 | 0 | 0.1256637 | 196.8501 | 0.007452041 | #N/A |  |  |  |  | 7 | 7.2 | 0.01 | 0.49 | 0 | 0.1256637 | 163.4857 | 0.007452041 | #N/A |  |  |  |  | 7 | 6.2 | 0.01 | 0.7 | 0 | 0.1082104 | 271.2205 | 0.006417035 | #N/A
| 8 | 8.2 | 0.01 | 1.41 | 0.01 | 0.143117 | 413.0679 | 0.008487047 | #N/A |  |  |  |  | 8 | 8.2 | 0.01 | 0.12 | 0 | 0.143117 | 35.15472 | 0.008487047 | #N/A |  |  |  |  | 8 | 8.2 | 0.01 | 0.83 | 0 | 0.143117 | 243.1535 | 0.008487047 | #N/A |  |  |  |  | 8 | 8.2 | 0.01 | 0.8 | 0 | 0.143117 | 234.3648 | 0.008487047 | #N/A |  |  |  |  | 8 | 7.2 | 0.01 | 0.92 | 0 | 0.1256637 | 306.9528 | 0.007452041 | #N/A
| 9 | 9.2 | 0.01 | 1.7 | 0.01 | 0.1605703 | 443.892 | 0.009522052 | #N/A |  |  |  |  | 9 | 9.2 | 0.01 | 0.39 | 0 | 0.1605703 | 101.834 | 0.009522052 | #N/A |  |  |  |  | 9 | 9.2 | 0.01 | 1.06 | 0 | 0.1605703 | 276.7797 | 0.009522052 | #N/A |  |  |  |  | 9 | 9.2 | 0.01 | 0.87 | 0 | 0.1605703 | 227.1683 | 0.009522052 | #N/A |  |  |  |  | 9 | 8.2 | 0.01 | 1.19 | 0.01 | 0.143117 | 348.6176 | 0.008487047 | #N/A
| 10 | 10.2 | 0.01 | 2.16 | 0.01 | 0.1780236 | 508.7094 | 0.01055706 | #N/A |  |  |  |  | 10 | 10.2 | 0.01 | 0.6 | 0 | 0.1780236 | 141.3082 | 0.01055706 | #N/A |  |  |  |  | 10 | 10.2 | 0.01 | 1.17 | 0.01 | 0.1780236 | 275.5509 | 0.01055706 | #N/A |  |  |  |  | 10 | 10.2 | 0.01 | 1.03 | 0 | 0.1780236 | 242.579 | 0.01055706 | #N/A |  |  |  |  | 10 | 9.2 | 0.01 | 1.5 | 0.01 | 0.1605703 | 391.6694 | 0.009522052 | #N/A
| 11 | 11.3 | 0.01 | 2.32 | 0.01 | 0.1972222 | 493.2031 | 0.01169556 | #N/A |  |  |  |  | 11 | 11.3 | 0.01 | 0.92 | 0 | 0.1972222 | 195.5805 | 0.01169556 | #N/A |  |  |  |  | 11 | 11.3 | 0.01 | 1.37 | 0.01 | 0.1972222 | 291.2449 | 0.01169556 | #N/A |  |  |  |  | 11 | 11.3 | 0.01 | 1.05 | 0 | 0.1972222 | 223.2169 | 0.01169556 | #N/A |  |  |  |  | 11 | 10.2 | 0.01 | 1.74 | 0.01 | 0.1780236 | 409.7937 | 0.01055706 | #N/A
| 12 | 12.3 | 0.01 | 2.53 | 0.01 | 0.2146755 | 494.1191 | 0.01273057 | #N/A |  |  |  |  | 12 | 12.3 | 0.01 | 1.07 | 0 | 0.2146755 | 208.9753 | 0.01273057 | #N/A |  |  |  |  | 12 | 12.3 | 0.01 | 1.82 | 0.01 | 0.2146755 | 355.4533 | 0.01273057 | #N/A |  |  |  |  | 12 | 12.3 | 0.01 | 1.17 | 0.01 | 0.2146755 | 228.5057 | 0.01273057 | #N/A |  |  |  |  | 12 | 11.3 | 0.01 | 2.04 | 0.01 | 0.1972222 | 433.6785 | 0.01169556 | #N/A
| 13 | 13.3 | 0.01 | 2.75 | 0.01 | 0.2321288 | 496.7036 | 0.01376558 | #N/A |  |  |  |  | 13 | 13.3 | 0.01 | 1.3 | 0.01 | 0.2321288 | 234.8053 | 0.01376558 | #N/A |  |  |  |  | 13 | 13.3 | 0.01 | 1.85 | 0.01 | 0.2321288 | 334.146 | 0.01376558 | #N/A |  |  |  |  | 13 | 13.3 | 0.01 | 1.54 | 0.01 | 0.2321288 | 278.154 | 0.01376558 | #N/A |  |  |  |  | 13 | 12.3 | 0.01 | 1.97 | 0.01 | 0.2146755 | 384.7489 | 0.01273057 | #N/A
| 14 | 14.3 | 0.02 | 3.15 | 0.01 | 0.2495821 | 529.1645 | 0.01480058 | #N/A |  |  |  |  | 14 | 14.3 | 0.02 | 1.47 | 0.01 | 0.2495821 | 246.9435 | 0.01480058 | #N/A |  |  |  |  | 14 | 14.3 | 0.02 | 2.24 | 0.01 | 0.2495821 | 376.2948 | 0.01480058 | #N/A |  |  |  |  | 14 | 14.3 | 0.02 | 1.69 | 0.01 | 0.2495821 | 283.901 | 0.01480058 | #N/A |  |  |  |  | 14 | 13.3 | 0.01 | 2.1 | 0.01 | 0.2321288 | 379.3009 | 0.01376558 | #N/A
| 15 | 15.3 | 0.02 | 3.08 | 0.01 | 0.2670354 | 483.588 | 0.01583559 | #N/A |  |  |  |  | 15 | 15.3 | 0.02 | 1.73 | 0.01 | 0.2670354 | 271.6257 | 0.01583559 | #N/A |  |  |  |  | 15 | 15.3 | 0.02 | 2.52 | 0.01 | 0.2670354 | 395.6629 | 0.01583559 | #N/A |  |  |  |  | 15 | 15.3 | 0.02 | 1.91 | 0.01 | 0.2670354 | 299.8874 | 0.01583559 | #N/A |  |  |  |  | 15 | 14.3 | 0.02 | 2.43 | 0.01 | 0.2495821 | 408.2126 | 0.01480058 | #N/A
| 16 | 16.4 | 0.02 | 3.32 | 0.01 | 0.286234 | 486.3069 | 0.01697409 | #N/A |  |  |  |  | 16 | 16.4 | 0.02 | 2.04 | 0.01 | 0.286234 | 298.8151 | 0.01697409 | #N/A |  |  |  |  | 16 | 16.4 | 0.02 | 2.73 | 0.01 | 0.286234 | 399.8849 | 0.01697409 | #N/A |  |  |  |  | 16 | 16.4 | 0.02 | 2.36 | 0.01 | 0.286234 | 345.6881 | 0.01697409 | #N/A |  |  |  |  | 16 | 15.3 | 0.02 | 2.7 | 0.01 | 0.2670354 | 423.9245 | 0.01583559 | #N/A
| 17 | 17.4 | 0.02 | 3.53 | 0.02 | 0.3036873 | 487.3508 | 0.0180091 | #N/A |  |  |  |  | 17 | 17.4 | 0.02 | 2.42 | 0.01 | 0.3036873 | 334.1045 | 0.0180091 | #N/A |  |  |  |  | 17 | 17.4 | 0.02 | 2.95 | 0.01 | 0.3036873 | 407.2762 | 0.0180091 | #N/A |  |  |  |  | 17 | 17.4 | 0.02 | 2.55 | 0.01 | 0.3036873 | 352.0523 | 0.0180091 | #N/A |  |  |  |  | 17 | 16.4 | 0.02 | 2.77 | 0.01 | 0.286234 | 405.744 | 0.01697409 | #N/A
| 18 | 18.4 | 0.02 | 3.81 | 0.02 | 0.3211406 | 497.4201 | 0.0190441 | #N/A |  |  |  |  | 18 | 18.4 | 0.02 | 2.61 | 0.01 | 0.3211406 | 340.7524 | 0.0190441 | #N/A |  |  |  |  | 18 | 18.4 | 0.02 | 3.27 | 0.01 | 0.3211406 | 426.9197 | 0.0190441 | #N/A |  |  |  |  | 18 | 18.4 | 0.02 | 2.85 | 0.01 | 0.3211406 | 372.0859 | 0.0190441 | #N/A |  |  |  |  | 18 | 17.4 | 0.02 | 3.03 | 0.01 | 0.3036873 | 418.3209 | 0.0180091 | #N/A
| 19 | 19.4 | 0.02 | 4.09 | 0.02 | 0.3385939 | 506.4514 | 0.02007911 | #N/A |  |  |  |  | 19 | 19.4 | 0.02 | 2.48 | 0.01 | 0.3385939 | 307.0903 | 0.02007911 | #N/A |  |  |  |  | 19 | 19.4 | 0.02 | 3.4 | 0.02 | 0.3385939 | 421.011 | 0.02007911 | #N/A |  |  |  |  | 19 | 19.4 | 0.02 | 3.07 | 0.01 | 0.3385939 | 380.1481 | 0.02007911 | #N/A |  |  |  |  | 19 | 18.4 | 0.02 | 3.47 | 0.02 | 0.3211406 | 453.0309 | 0.0190441 | #N/A
| 20 | 20.4 | 0.02 | 4.64 | 0.02 | 0.3560472 | 546.3916 | 0.02111412 | #N/A |  |  |  |  | 20 | 20.4 | 0.02 | 2.74 | 0.01 | 0.3560472 | 322.6537 | 0.02111412 | #N/A |  |  |  |  | 20 | 20.4 | 0.02 | 3.84 | 0.02 | 0.3560472 | 452.1862 | 0.02111412 | #N/A |  |  |  |  | 20 | 20.4 | 0.02 | 3.15 | 0.01 | 0.3560472 | 370.934 | 0.02111412 | #N/A |  |  |  |  | 20 | 19.4 | 0.02 | 3.77 | 0.02 | 0.3385939 | 466.8269 | 0.02007911 | #N/A
| 21 | 21.4 | 0.02 | 5 | 0.02 | 0.3735005 | 561.2708 | 0.02214912 | #N/A |  |  |  |  | 21 | 21.4 | 0.02 | 2.96 | 0.01 | 0.3735005 | 332.2723 | 0.02214912 | #N/A |  |  |  |  | 21 | 21.4 | 0.02 | 4.04 | 0.02 | 0.3735005 | 453.5068 | 0.02214912 | #N/A |  |  |  |  | 21 | 21.4 | 0.02 | 3.2 | 0.01 | 0.3735005 | 359.2133 | 0.02214912 | #N/A |  |  |  |  | 21 | 20.4 | 0.02 | 3.98 | 0.02 | 0.3560472 | 468.6721 | 0.02111412 | #N/A
| 22 | 22.5 | 0.02 | 5.43 | 0.02 | 0.3926991 | 579.7403 | 0.02328763 | #N/A |  |  |  |  | 22 | 22.5 | 0.02 | 3.06 | 0.01 | 0.3926991 | 326.7045 | 0.02328763 | #N/A |  |  |  |  | 22 | 22.5 | 0.02 | 4.43 | 0.02 | 0.3926991 | 472.9742 | 0.02328763 | #N/A |  |  |  |  | 22 | 22.5 | 0.02 | 3.31 | 0.01 | 0.3926991 | 353.3961 | 0.02328763 | #N/A |  |  |  |  | 22 | 21.4 | 0.02 | 4.31 | 0.02 | 0.3735005 | 483.8154 | 0.02214912 | #N/A
| 23 | 23.5 | 0.03 | 5.63 | 0.02 | 0.4101524 | 575.5151 | 0.02432263 | #N/A |  |  |  |  | 23 | 23.5 | 0.03 | 3.49 | 0.02 | 0.4101524 | 356.758 | 0.02432263 | #N/A |  |  |  |  | 23 | 23.5 | 0.03 | 4.61 | 0.02 | 0.4101524 | 471.2477 | 0.02432263 | #N/A |  |  |  |  | 23 | 23.5 | 0.03 | 3.86 | 0.02 | 0.4101524 | 394.5805 | 0.02432263 | #N/A |  |  |  |  | 23 | 22.5 | 0.02 | 4.59 | 0.02 | 0.3926991 | 490.0568 | 0.02328763 | #N/A
| 24 | 24.5 | 0.03 | 6.04 | 0.03 | 0.4276057 | 592.2255 | 0.02535764 | #N/A |  |  |  |  | 24 | 24.5 | 0.03 | 3.69 | 0.02 | 0.4276057 | 361.8066 | 0.02535764 | #N/A |  |  |  |  | 24 | 24.5 | 0.03 | 4.92 | 0.02 | 0.4276057 | 482.4088 | 0.02535764 | #N/A |  |  |  |  | 24 | 24.5 | 0.03 | 4.14 | 0.02 | 0.4276057 | 405.9294 | 0.02535764 | #N/A |  |  |  |  | 24 | 23.5 | 0.03 | 4.92 | 0.02 | 0.4101524 | 502.9368 | 0.02432263 | #N/A
| 25 | 25.5 | 0.03 | 6.12 | 0.03 | 0.445059 | 576.5374 | 0.02639264 | #N/A |  |  |  |  | 25 | 25.5 | 0.03 | 3.83 | 0.02 | 0.445059 | 360.8069 | 0.02639264 | #N/A |  |  |  |  | 25 | 25.5 | 0.03 | 5.25 | 0.02 | 0.445059 | 494.5786 | 0.02639264 | #N/A |  |  |  |  | 25 | 25.5 | 0.03 | 4.36 | 0.02 | 0.445059 | 410.7358 | 0.02639264 | #N/A |  |  |  |  | 25 | 24.5 | 0.03 | 5.24 | 0.02 | 0.4276057 | 513.785 | 0.02535764 | #N/A
| 26 | 26.5 | 0.03 | 6.45 | 0.03 | 0.4625123 | 584.6959 | 0.02742765 | #N/A |  |  |  |  | 26 | 26.5 | 0.03 | 3.99 | 0.02 | 0.4625123 | 361.6956 | 0.02742765 | #N/A |  |  |  |  | 26 | 26.5 | 0.03 | 5.57 | 0.02 | 0.4625123 | 504.9234 | 0.02742765 | #N/A |  |  |  |  | 26 | 26.5 | 0.03 | 4.59 | 0.02 | 0.4625123 | 416.0859 | 0.02742765 | #N/A |  |  |  |  | 26 | 25.5 | 0.03 | 5.52 | 0.02 | 0.445059 | 520.0141 | 0.02639264 | #N/A
| 27 | 27.5 | 0.03 | 6.8 | 0.03 | 0.4799655 | 594.0082 | 0.02846266 | 594.0082 |  |  |  |  | 27 | 27.5 | 0.03 | 4.26 | 0.02 | 0.4799655 | 372.1287 | 0.02846266 | #N/A |  |  |  |  | 27 | 27.5 | 0.03 | 5.66 | 0.03 | 0.4799655 | 494.4245 | 0.02846266 | #N/A |  |  |  |  | 27 | 27.5 | 0.03 | 4.88 | 0.02 | 0.4799655 | 426.2882 | 0.02846266 | #N/A |  |  |  |  | 27 | 26.5 | 0.03 | 5.59 | 0.02 | 0.4625123 | 506.7365 | 0.02742765 | #N/A
| 28 | 28.5 | 0.03 | 7.01 | 0.03 | 0.4974188 | 590.8665 | 0.02949766 | #N/A |  |  |  |  | 28 | 28.5 | 0.03 | 4.54 | 0.02 | 0.4974188 | 382.6725 | 0.02949766 | #N/A |  |  |  |  | 28 | 28.5 | 0.03 | 5.83 | 0.03 | 0.4974188 | 491.4054 | 0.02949766 | #N/A |  |  |  |  | 28 | 28.5 | 0.03 | 5.27 | 0.02 | 0.4974188 | 444.2035 | 0.02949766 | #N/A |  |  |  |  | 28 | 27.5 | 0.03 | 5.72 | 0.03 | 0.4799655 | 499.6657 | 0.02846266 | #N/A
| 29 | 29.5 | 0.03 | 7.21 | 0.03 | 0.5148721 | 587.1235 | 0.03053267 | #N/A |  |  |  |  | 29 | 29.5 | 0.03 | 4.68 | 0.02 | 0.5148721 | 381.101 | 0.03053267 | #N/A |  |  |  |  | 29 | 29.5 | 0.03 | 6.09 | 0.03 | 0.5148721 | 495.9199 | 0.03053267 | #N/A |  |  |  |  | 29 | 29.5 | 0.03 | 5.6 | 0.02 | 0.5148721 | 456.0183 | 0.03053267 | #N/A |  |  |  |  | 29 | 28.5 | 0.03 | 6 | 0.03 | 0.4974188 | 505.7345 | 0.02949766 | #N/A
| 30 | 30.5 | 0.03 | 7.32 | 0.03 | 0.5323254 | 576.5374 | 0.03156767 | #N/A |  |  |  |  | 30 | 30.5 | 0.03 | 5.1 | 0.02 | 0.5323254 | 401.6859 | 0.03156767 | #N/A |  |  |  |  | 30 | 30.5 | 0.03 | 6.48 | 0.03 | 0.5323254 | 510.3773 | 0.03156767 | #N/A |  |  |  |  | 30 | 30.5 | 0.03 | 6.04 | 0.03 | 0.5323254 | 475.7221 | 0.03156767 | #N/A |  |  |  |  | 30 | 29.5 | 0.03 | 6.25 | 0.03 | 0.5148721 | 508.9489 | 0.03053267 | #N/A
| 31 | 31.5 | 0.03 | 7.61 | 0.03 | 0.5497787 | 580.3504 | 0.03260268 | #N/A |  |  |  |  | 31 | 31.5 | 0.03 | 5.38 | 0.02 | 0.5497787 | 410.2872 | 0.03260268 | #N/A |  |  |  |  | 31 | 31.5 | 0.03 | 6.76 | 0.03 | 0.5497787 | 515.5281 | 0.03260268 | #N/A |  |  |  |  | 31 | 31.5 | 0.03 | 6.18 | 0.03 | 0.5497787 | 471.2964 | 0.03260268 | #N/A |  |  |  |  | 31 | 30.5 | 0.03 | 6.55 | 0.03 | 0.5323254 | 515.8907 | 0.03156767 | #N/A
| 32 | 32.5 | 0.04 | 7.81 | 0.03 | 0.567232 | 577.2765 | 0.03363768 | #N/A |  |  |  |  | 32 | 32.5 | 0.04 | 5.79 | 0.03 | 0.567232 | 427.9681 | 0.03363768 | #N/A |  |  |  |  | 32 | 32.5 | 0.04 | 6.87 | 0.03 | 0.567232 | 507.7964 | 0.03363768 | #N/A |  |  |  |  | 32 | 32.5 | 0.04 | 6.34 | 0.03 | 0.567232 | 468.6214 | 0.03363768 | #N/A |  |  |  |  | 32 | 31.5 | 0.03 | 6.83 | 0.03 | 0.5497787 | 520.8664 | 0.03260268 | #N/A
| 33 | 33.5 | 0.04 | 8.12 | 0.04 | 0.5846853 | 582.2741 | 0.03467269 | #N/A |  |  |  |  | 33 | 33.5 | 0.04 | 6.07 | 0.03 | 0.5846853 | 435.2714 | 0.03467269 | #N/A |  |  |  |  | 33 | 33.5 | 0.04 | 7.28 | 0.03 | 0.5846853 | 522.0388 | 0.03467269 | 522.0388 |  |  |  |  | 33 | 33.5 | 0.04 | 6.56 | 0.03 | 0.5846853 | 470.4086 | 0.03467269 | #N/A |  |  |  |  | 33 | 32.5 | 0.04 | 7.03 | 0.03 | 0.567232 | 519.6228 | 0.03363768 | #N/A
| 34 | 34.5 | 0.04 | 8.2 | 0.04 | 0.6021386 | 570.967 | 0.0357077 | #N/A |  |  |  |  | 34 | 34.5 | 0.04 | 6.12 | 0.03 | 0.6021386 | 426.1363 | 0.0357077 | #N/A |  |  |  |  | 34 | 34.5 | 0.04 | 7.46 | 0.03 | 0.6021386 | 519.4407 | 0.0357077 | #N/A |  |  |  |  | 34 | 34.5 | 0.04 | 6.59 | 0.03 | 0.6021386 | 458.8625 | 0.0357077 | #N/A |  |  |  |  | 34 | 33.5 | 0.04 | 7.3 | 0.03 | 0.5846853 | 523.473 | 0.03467269 | #N/A
| 35 | 35.5 | 0.04 | 8.47 | 0.04 | 0.6195919 | 573.1539 | 0.0367427 | #N/A |  |  |  |  | 35 | 35.5 | 0.04 | 6.67 | 0.03 | 0.6195919 | 451.3503 | 0.0367427 | #N/A |  |  |  |  | 35 | 35.5 | 0.04 | 7.65 | 0.03 | 0.6195919 | 517.6656 | 0.0367427 | #N/A |  |  |  |  | 35 | 35.5 | 0.04 | 6.73 | 0.03 | 0.6195919 | 455.4104 | 0.0367427 | #N/A |  |  |  |  | 35 | 34.5 | 0.04 | 7.47 | 0.03 | 0.6021386 | 520.137 | 0.0357077 | #N/A
| 36 | 36.5 | 0.04 | 8.69 | 0.04 | 0.6370452 | 571.9303 | 0.03777771 | #N/A |  |  |  |  | 36 | 36.5 | 0.04 | 6.88 | 0.03 | 0.6370452 | 452.8056 | 0.03777771 | #N/A |  |  |  |  | 36 | 36.5 | 0.04 | 7.76 | 0.03 | 0.6370452 | 510.7226 | 0.03777771 | #N/A |  |  |  |  | 36 | 36.5 | 0.04 | 6.77 | 0.03 | 0.6370452 | 445.566 | 0.03777771 | #N/A |  |  |  |  | 36 | 35.5 | 0.04 | 7.97 | 0.04 | 0.6195919 | 539.3196 | 0.0367427 | 539.3196
| 37 | 37.5 | 0.04 | 8.74 | 0.04 | 0.6544985 | 559.8818 | 0.03881271 | #N/A |  |  |  |  | 37 | 37.5 | 0.04 | 7.05 | 0.03 | 0.6544985 | 451.6209 | 0.03881271 | #N/A |  |  |  |  | 37 | 37.5 | 0.04 | 7.9 | 0.04 | 0.6544985 | 506.0717 | 0.03881271 | #N/A |  |  |  |  | 37 | 37.5 | 0.04 | 7.17 | 0.03 | 0.6544985 | 459.3081 | 0.03881271 | #N/A |  |  |  |  | 37 | 36.5 | 0.04 | 8.16 | 0.04 | 0.6370452 | 537.0485 | 0.03777771 | #N/A
[14 empty] | 38 | 38.5 | 0.04 | 7.28 | 0.03 | 0.6719518 | 454.2416 | 0.03984772 | 454.2416 |  |  |  |  | 38 | 38.5 | 0.04 | 8.21 | 0.04 | 0.6719518 | 512.2697 | 0.03984772 | #N/A |  |  |  |  | 38 | 38.5 | 0.04 | 7.52 | 0.03 | 0.6719518 | 469.2166 | 0.03984772 | #N/A |  |  |  |  | 38 | 37.5 | 0.04 | 8.4 | 0.04 | 0.6544985 | 538.1015 | 0.03881271 | #N/A
[14 empty] | 39 | 39.5 | 0.04 | 7.36 | 0.03 | 0.6894051 | 447.6071 | 0.04088272 | #N/A |  |  |  |  | 39 | 39.5 | 0.04 | 8.54 | 0.04 | 0.6894051 | 519.3702 | 0.04088272 | #N/A |  |  |  |  | 39 | 39.5 | 0.04 | 7.77 | 0.03 | 0.6894051 | 472.5417 | 0.04088272 | #N/A |  |  |  |  | 39 | 38.5 | 0.04 | 8.48 | 0.04 | 0.6719518 | 529.1165 | 0.03984772 | #N/A
[14 empty] | 40 | 40.5 | 0.04 | 7.62 | 0.03 | 0.7068583 | 451.9768 | 0.04191773 | #N/A |  |  |  |  | 40 | 40.5 | 0.04 | 8.67 | 0.04 | 0.7068583 | 514.2571 | 0.04191773 | #N/A |  |  |  |  | 40 | 40.5 | 0.04 | 8.11 | 0.04 | 0.7068583 | 481.0409 | 0.04191773 | #N/A |  |  |  |  | 40 | 39.5 | 0.04 | 8.74 | 0.04 | 0.6894051 | 531.5334 | 0.04088272 | #N/A
[14 empty] | 41 | 41.5 | 0.05 | 7.72 | 0.03 | 0.7243116 | 446.8743 | 0.04295274 | #N/A |  |  |  |  | 41 | 41.5 | 0.05 | 8.73 | 0.04 | 0.7243116 | 505.3385 | 0.04295274 | #N/A |  |  |  |  | 41 | 41.5 | 0.05 | 8.23 | 0.04 | 0.7243116 | 476.3958 | 0.04295274 | #N/A |  |  |  |  | 41 | 40.5 | 0.04 | 8.89 | 0.04 | 0.7068583 | 527.3063 | 0.04191773 | #N/A
[14 empty] | 42 | 42.5 | 0.05 | 7.94 | 0.04 | 0.7417649 | 448.7948 | 0.04398774 | #N/A |  |  |  |  | 42 | 42.5 | 0.05 | 8.91 | 0.04 | 0.7417649 | 503.6223 | 0.04398774 | #N/A |  |  |  |  | 42 | 42.5 | 0.05 | 8.43 | 0.04 | 0.7417649 | 476.4912 | 0.04398774 | #N/A |  |  |  |  | 42 | 41.5 | 0.05 | 9.13 | 0.04 | 0.7243116 | 528.4926 | 0.04295274 | #N/A
[14 empty] | 43 | 43.5 | 0.05 | 8.19 | 0.04 | 0.7592182 | 452.2836 | 0.04502275 | #N/A |  |  |  |  | 43 | 43.5 | 0.05 | 8.7 | 0.04 | 0.7592182 | 480.4478 | 0.04502275 | #N/A |  |  |  |  | 43 | 43.5 | 0.05 | 8.74 | 0.04 | 0.7592182 | 482.6568 | 0.04502275 | 482.6568 |  |  |  |  | 43 | 42.5 | 0.05 | 9.29 | 0.04 | 0.7417649 | 525.1012 | 0.04398774 | #N/A
[14 empty] | 44 | 44.5 | 0.05 | 8.09 | 0.04 | 0.7766715 | 436.7217 | 0.04605775 | #N/A |  |  |  |  | 44 | 44.5 | 0.05 | 8.82 | 0.04 | 0.7766715 | 476.1292 | 0.04605775 | #N/A |  |  |  |  | 44 | 44.5 | 0.05 | 8.91 | 0.04 | 0.7766715 | 480.9876 | 0.04605775 | #N/A |  |  |  |  | 44 | 43.5 | 0.05 | 9.57 | 0.04 | 0.7592182 | 528.4926 | 0.04502275 | #N/A
[14 empty] | 45 | 45.5 | 0.05 | 7.95 | 0.04 | 0.7941248 | 419.7319 | 0.04709276 | #N/A | [17 empty] | 45 | 45.5 | 0.05 | 9 | 0.04 | 0.7941248 | 475.1682 | 0.04709276 | #N/A |  |  |  |  | 45 | 44.5 | 0.05 | 9.58 | 0.04 | 0.7766715 | 517.1562 | 0.04605775 | #N/A
[14 empty] | 46 | 46.5 | 0.05 | 7.65 | 0.03 | 0.8115781 | 395.2071 | 0.04812776 | #N/A | [17 empty] | 46 | 46.5 | 0.05 | 9.15 | 0.04 | 0.8115781 | 472.6986 | 0.04812776 | #N/A |  |  |  |  | 46 | 45.5 | 0.05 | 9.75 | 0.04 | 0.7941248 | 514.7655 | 0.04709276 | #N/A
[14 empty] | 47 | 47.5 | 0.05 | 7.6 | 0.03 | 0.8290314 | 384.3582 | 0.04916277 | #N/A | [17 empty] | 47 | 47.5 | 0.05 | 9.33 | 0.04 | 0.8290314 | 471.8503 | 0.04916277 | #N/A
[14 empty] | 48 | 48.5 | 0.05 | 7.75 | 0.03 | 0.8464847 | 383.8629 | 0.05019778 | #N/A | [17 empty] | 48 | 48.5 | 0.05 | 9.22 | 0.04 | 0.8464847 | 456.6731 | 0.05019778 | #N/A
[14 empty] | 49 | 49.5 | 0.05 | 7.83 | 0.03 | 0.863938 | 379.9905 | 0.05123278 | #N/A

## 6_AB_100_VER
| D (m) | 0.0127
| L (m) | 0.10708
| R (m) | 0.00635
| J (m^4) | 2.553964e-09
ABS 100% Vertical ABS 100% Vertical ABS 100% Vertical ABS 100% Vertical ABS 100% Vertical ABS 100% Vertical ABS 100% Vertical ABS 100% Vertical ABS 100% Vertical ABS 100% Vertical ABS 100% Vertical ABS 100% Vertical
| 1 | [12 empty] | 2 | [12 empty] | 3 | [12 empty] | 4 | [12 empty] | 5
| G.U.N.T. Gerätebau GmbH | [12 empty] | G.U.N.T. Gerätebau GmbH | [12 empty] | G.U.N.T. Gerätebau GmbH | [12 empty] | G.U.N.T. Gerätebau GmbH | [12 empty] | G.U.N.T. Gerätebau GmbH
| Hanskampring 15-17 . D- 22885 BarsbüttelPhone: +49 40 / 67 08 54 - 0 . Fax: +49 40 / 67 08 54 - 42 | [12 empty] | Hanskampring 15-17 . D- 22885 BarsbüttelPhone: +49 40 / 67 08 54 - 0 . Fax: +49 40 / 67 08 54 - 42 | [12 empty] | Hanskampring 15-17 . D- 22885 BarsbüttelPhone: +49 40 / 67 08 54 - 0 . Fax: +49 40 / 67 08 54 - 42 | [12 empty] | Hanskampring 15-17 . D- 22885 BarsbüttelPhone: +49 40 / 67 08 54 - 0 . Fax: +49 40 / 67 08 54 - 42 | [12 empty] | Hanskampring 15-17 . D- 22885 BarsbüttelPhone: +49 40 / 67 08 54 - 0 . Fax: +49 40 / 67 08 54 - 42
| Fecha : 28/4/2023 | Tiempo: 10:29:45 | [11 empty] | Fecha : 28/4/2023 | Tiempo: 10:24:42 | [11 empty] | Fecha : 28/4/2023 | Tiempo: 10:22:45 | [11 empty] | Fecha : 28/4/2023 | Tiempo: 10:20:26 | [11 empty] | Fecha : 28/4/2023 | Tiempo: 10:17:13
| WP 510 | Máquina para ensayo de torsión. 200Nm | [11 empty] | WP 510 | Máquina para ensayo de torsión. 200Nm | [11 empty] | WP 510 | Máquina para ensayo de torsión. 200Nm | [11 empty] | WP 510 | Máquina para ensayo de torsión. 200Nm | [11 empty] | WP 510 | Máquina para ensayo de torsión. 200Nm
| Nombre | [12 empty] | Nombre | [12 empty] | Nombre | [12 empty] | Nombre | [12 empty] | Nombre
| Comentario | [12 empty] | Comentario | [12 empty] | Comentario | [12 empty] | Comentario | [12 empty] | Comentario
| Cálculos | [12 empty] | Cálculos | [12 empty] | Cálculos | [12 empty] | Cálculos | [12 empty] | Cálculos
| M_tb | 9.491142 Nm | [11 empty] | M_tb | 10.632401 Nm | [11 empty] | M_tb | 10.718161 Nm | [11 empty] | M_tb | 10.433025 Nm | [11 empty] | M_tb | 10.513637 Nm
| tau_tb | 0.042155N/mm^2 | [11 empty] | tau_tb | 0.047224N/mm^2 | [11 empty] | tau_tb | 0.047605N/mm^2 | [11 empty] | tau_tb | 0.046338N/mm^2 | [11 empty] | tau_tb | 0.046696N/mm^2
| Valores medidos | [12 empty] | Valores medidos | [12 empty] | Valores medidos | [12 empty] | Valores medidos | [12 empty] | Valores medidos
CELL MAX | # | Ángulo de torsión en deg | Ángulo de deslizamiento en rad | Momento de torsión en Nm | Tensión de cizallamiento en N/mm^2 | Radianes | Esfuerzo Cortante (MPa) | Deformación Angular | Máx. (MPa) | Limite Elastico (MPa) | Ruptura (MPa) | Esfuerzo Cortante Pico Máx. (MPa) | Módulo (Pa) | # | Ángulo de torsión en deg | Ángulo de deslizamiento en rad | Momento de torsión en Nm | Tensión de cizallamiento en N/mm^2 | Radianes | Esfuerzo Cortante (MPa) | Deformación Angular | Máx. (MPa) | Limite Elastico (MPa) | Ruptura (MPa) | Esfuerzo Cortante Pico Máx. (MPa) | Módulo (Pa) | # | Ángulo de torsión en deg | Ángulo de deslizamiento en rad | Momento de torsión en Nm | Tensión de cizallamiento en N/mm^2 | Radianes | Esfuerzo Cortante (MPa) | Deformación Angular | Máx. (MPa) | Limite Elastico (MPa) | Ruptura (MPa) | Esfuerzo Cortante Pico Máx. (MPa) | Módulo (Pa) | # | Ángulo de torsión en deg | Ángulo de deslizamiento en rad | Momento de torsión en Nm | Tensión de cizallamiento en N/mm^2 | Radianes | Esfuerzo Cortante (MPa) | Deformación Angular | Máx. (MPa) | Limite Elastico (MPa) | Ruptura (MPa) | Esfuerzo Cortante Pico Máx. (MPa) | Módulo (Pa) | # | Ángulo de torsión en deg | Ángulo de deslizamiento en rad | Momento de torsión en Nm | Tensión de cizallamiento en N/mm^2 | Radianes | Esfuerzo Cortante (MPa) | Deformación Angular | Máx. (MPa) | Limite Elastico (MPa) | Ruptura (MPa) | Esfuerzo Cortante Pico Máx. (MPa) | Módulo (Pa)
136 | 1 | 1 | 0 | 0.07 | 0 |  |  |  | #N/A | 495.76 | 474.37 | 511.9996 | 19337 | 1 | 1 | 0 | 0.01 | 5.55e-05 | 0.01745329 | 0 | 0.001035006 | #N/A | 442.36 | 484.23 | 504.1808 | 21568 | 1 | 1 | 0 | 0.28 | 0 | 0.01745329 | 0 | 0.001035006 | #N/A | 473.29 | 456.67 | 503.4552 | 12511 | 1 | 1 | 0 | 0.35 | 0 |  |  |  | #N/A | 426.52 | 444.82 | 476.9663 | 15687 | 1 | 1 | 0 | 0.15 | 0 |  |  |  | #N/A | 395.24 | 396.15 | 446.2955 | 15899
| 2 | 2 | 0 | 0.18 | 0 |  |  |  | #N/A |  |  |  |  | 2 | 2 | 0 | 0.1 | 0 | 0.03490659 | 120.112 | 0.002070011 | #N/A |  |  |  |  | 2 | 2 | 0 | 0.17 | 0 | 0.03490659 | 204.1903 | 0.002070011 | #N/A |  |  |  |  | 2 | 2 | 0 | 0.29 | 0 |  |  |  | #N/A |  |  |  |  | 2 | 2 | 0 | 0.15 | 0 |  |  |  | #N/A
| 3 | 3 | 0 | 0.08 | 0 | 0.05235988 | 0 | 0.003105017 | #N/A |  |  |  |  | 3 | 3 | 0 | 0.19 | 0 | 0.05235988 | 152.1418 | 0.003105017 | #N/A |  |  |  |  | 3 | 3 | 0 | 0.3 | 0 | 0.05235988 | 240.2239 | 0.003105017 | #N/A |  |  |  |  | 3 | 3 | 0 | 0.26 | 0 | 0.05235988 | 0 | 0.003105017 | #N/A |  |  |  |  | 3 | 3 | 0 | 0.27 | 0 |  |  |  | #N/A
| 4 | 4.1 | 0 | 0.07 | 0 | 0.0715585 | 41.01384 | 0.004243523 | #N/A |  |  |  |  | 4 | 4.1 | 0 | 0.27 | 0 | 0.0715585 | 158.1962 | 0.004243523 | #N/A |  |  |  |  | 4 | 4.1 | 0 | 0.37 | 0 | 0.0715585 | 216.7874 | 0.004243523 | #N/A |  |  |  |  | 4 | 4.1 | 0 | 0.13 | 0 | 0.0715585 | 76.16855 | 0.004243523 | #N/A |  |  |  |  | 4 | 4.1 | 0 | 0.06 | 0 | 0.0715585 | 0 | 0.004243523 | #N/A
| 5 | 5.1 | 0.01 | 0.37 | 0 | 0.08901179 | 174.2801 | 0.005278529 | #N/A |  |  |  |  | 5 | 5.1 | 0.01 | 0.48 | 0 | 0.08901179 | 226.0931 | 0.005278529 | #N/A |  |  |  |  | 5 | 5.1 | 0.01 | 0.58 | 0 | 0.08901179 | 273.1958 | 0.005278529 | #N/A |  |  |  |  | 5 | 5.1 | 0.01 | 0.14 | 0 | 0.08901179 | 65.94382 | 0.005278529 | #N/A |  |  |  |  | 5 | 5.1 | 0.01 | 0.02 | 9e-05 | 0.08901179 | 9.420545 | 0.005278529 | #N/A
| 6 | 6.2 | 0.01 | 0.57 | 0 | 0.1082104 | 220.851 | 0.006417035 | #N/A |  |  |  |  | 6 | 6.2 | 0.01 | 0.65 | 0 | 0.1082104 | 251.8476 | 0.006417035 | #N/A |  |  |  |  | 6 | 6.2 | 0.01 | 0.62 | 0 | 0.1082104 | 240.2239 | 0.006417035 | #N/A |  |  |  |  | 6 | 6.2 | 0.01 | 0.26 | 0 | 0.1082104 | 100.7391 | 0.006417035 | #N/A |  |  |  |  | 6 | 6.2 | 0.01 | 0.07 | 0 | 0.1082104 | 27.12205 | 0.006417035 | #N/A
| 7 | 7.2 | 0.01 | 0.87 | 0 | 0.1256637 | 290.2705 | 0.007452041 | #N/A |  |  |  |  | 7 | 7.2 | 0.01 | 0.92 | 0 | 0.1256637 | 306.9528 | 0.007452041 | #N/A |  |  |  |  | 7 | 7.2 | 0.01 | 0.73 | 0 | 0.1256637 | 243.5603 | 0.007452041 | #N/A |  |  |  |  | 7 | 7.2 | 0.01 | 0.76 | 0 | 0.1256637 | 253.5697 | 0.007452041 | #N/A |  |  |  |  | 7 | 7.2 | 0.01 | 0.29 | 0 | 0.1256637 | 96.75685 | 0.007452041 | #N/A
| 8 | 8.2 | 0.01 | 1.29 | 0.01 | 0.143117 | 377.9132 | 0.008487047 | #N/A |  |  |  |  | 8 | 8.2 | 0.01 | 0.97 | 0 | 0.143117 | 284.1673 | 0.008487047 | #N/A |  |  |  |  | 8 | 8.2 | 0.01 | 0.67 | 0 | 0.143117 | 196.2805 | 0.008487047 | #N/A |  |  |  |  | 8 | 8.2 | 0.01 | 0.83 | 0 | 0.143117 | 243.1535 | 0.008487047 | #N/A |  |  |  |  | 8 | 8.2 | 0.01 | 0.39 | 0 | 0.143117 | 114.2528 | 0.008487047 | #N/A
| 9 | 9.2 | 0.01 | 1.43 | 0.01 | 0.1605703 | 373.3915 | 0.009522052 | #N/A |  |  |  |  | 9 | 9.2 | 0.01 | 1.13 | 0.01 | 0.1605703 | 295.0576 | 0.009522052 | #N/A |  |  |  |  | 9 | 9.2 | 0.01 | 0.87 | 0 | 0.1605703 | 227.1683 | 0.009522052 | #N/A |  |  |  |  | 9 | 9.2 | 0.01 | 1.11 | 0 | 0.1605703 | 289.8354 | 0.009522052 | #N/A |  |  |  |  | 9 | 9.2 | 0.01 | 0.59 | 0 | 0.1605703 | 154.0566 | 0.009522052 | #N/A
| 10 | 10.2 | 0.01 | 1.73 | 0.01 | 0.1780236 | 407.4386 | 0.01055706 | #N/A |  |  |  |  | 10 | 10.2 | 0.01 | 1.42 | 0.01 | 0.1780236 | 334.4294 | 0.01055706 | #N/A |  |  |  |  | 10 | 10.2 | 0.01 | 0.95 | 0 | 0.1780236 | 223.7379 | 0.01055706 | #N/A |  |  |  |  | 10 | 10.2 | 0.01 | 1.14 | 0.01 | 0.1780236 | 268.4855 | 0.01055706 | #N/A |  |  |  |  | 10 | 10.2 | 0.01 | 0.75 | 0 | 0.1780236 | 176.6352 | 0.01055706 | #N/A
| 11 | 11.3 | 0.01 | 2.05 | 0.01 | 0.1972222 | 435.8044 | 0.01169556 | #N/A |  |  |  |  | 11 | 11.3 | 0.01 | 1.68 | 0.01 | 0.1972222 | 357.147 | 0.01169556 | #N/A |  |  |  |  | 11 | 11.3 | 0.01 | 1.19 | 0.01 | 0.1972222 | 252.9792 | 0.01169556 | #N/A |  |  |  |  | 11 | 11.3 | 0.01 | 1.23 | 0.01 | 0.1972222 | 261.4827 | 0.01169556 | #N/A |  |  |  |  | 11 | 11.3 | 0.01 | 1 | 0 | 0.1972222 | 212.5875 | 0.01169556 | #N/A
| 12 | 12.3 | 0.01 | 2.17 | 0.01 | 0.2146755 | 423.8096 | 0.01273057 | #N/A |  |  |  |  | 12 | 12.3 | 0.01 | 1.91 | 0.01 | 0.2146755 | 373.0306 | 0.01273057 | #N/A |  |  |  |  | 12 | 12.3 | 0.01 | 1.54 | 0.01 | 0.2146755 | 300.7681 | 0.01273057 | #N/A |  |  |  |  | 12 | 12.3 | 0.01 | 1.44 | 0.01 | 0.2146755 | 281.2377 | 0.01273057 | #N/A |  |  |  |  | 12 | 12.3 | 0.01 | 0.97 | 0 | 0.2146755 | 189.4449 | 0.01273057 | #N/A
| 13 | 13.3 | 0.01 | 2.36 | 0.01 | 0.2321288 | 426.262 | 0.01376558 | #N/A |  |  |  |  | 13 | 13.3 | 0.01 | 2.25 | 0.01 | 0.2321288 | 406.3938 | 0.01376558 | #N/A |  |  |  |  | 13 | 13.3 | 0.01 | 1.87 | 0.01 | 0.2321288 | 337.7584 | 0.01376558 | #N/A |  |  |  |  | 13 | 13.3 | 0.01 | 1.72 | 0.01 | 0.2321288 | 310.6655 | 0.01376558 | #N/A |  |  |  |  | 13 | 13.3 | 0.01 | 1.06 | 0 | 0.2321288 | 191.4566 | 0.01376558 | #N/A
| 14 | 14.3 | 0.02 | 2.44 | 0.01 | 0.2495821 | 409.8925 | 0.01480058 | #N/A |  |  |  |  | 14 | 14.3 | 0.02 | 2.43 | 0.01 | 0.2495821 | 408.2126 | 0.01480058 | #N/A |  |  |  |  | 14 | 14.3 | 0.02 | 2 | 0.01 | 0.2495821 | 335.9775 | 0.01480058 | #N/A |  |  |  |  | 14 | 14.3 | 0.02 | 1.8 | 0.01 | 0.2495821 | 302.3797 | 0.01480058 | #N/A |  |  |  |  | 14 | 14.3 | 0.02 | 1.31 | 0.01 | 0.2495821 | 220.0653 | 0.01480058 | #N/A
| 15 | 15.3 | 0.02 | 2.77 | 0.01 | 0.2670354 | 434.9152 | 0.01583559 | #N/A |  |  |  |  | 15 | 15.3 | 0.02 | 2.73 | 0.01 | 0.2670354 | 428.6348 | 0.01583559 | #N/A |  |  |  |  | 15 | 15.3 | 0.02 | 2.21 | 0.01 | 0.2670354 | 346.9901 | 0.01583559 | #N/A |  |  |  |  | 15 | 15.3 | 0.02 | 2.21 | 0.01 | 0.2670354 | 346.9901 | 0.01583559 | #N/A |  |  |  |  | 15 | 15.3 | 0.02 | 1.55 | 0.01 | 0.2670354 | 243.3641 | 0.01583559 | #N/A
| 16 | 16.4 | 0.02 | 2.97 | 0.01 | 0.286234 | 435.0396 | 0.01697409 | #N/A |  |  |  |  | 16 | 16.4 | 0.02 | 3.02 | 0.01 | 0.286234 | 442.3635 | 0.01697409 | #N/A |  |  |  |  | 16 | 16.4 | 0.02 | 2.37 | 0.01 | 0.286234 | 347.1528 | 0.01697409 | #N/A |  |  |  |  | 16 | 16.4 | 0.02 | 2.25 | 0.01 | 0.286234 | 329.5755 | 0.01697409 | #N/A |  |  |  |  | 16 | 16.4 | 0.02 | 1.71 | 0.01 | 0.286234 | 250.4774 | 0.01697409 | #N/A
| 17 | 17.4 | 0.02 | 3.19 | 0.01 | 0.3036873 | 440.4105 | 0.0180091 | #N/A |  |  |  |  | 17 | 17.4 | 0.02 | 3.19 | 0.01 | 0.3036873 | 440.4105 | 0.0180091 | #N/A |  |  |  |  | 17 | 17.4 | 0.02 | 2.78 | 0.01 | 0.3036873 | 383.806 | 0.0180091 | #N/A |  |  |  |  | 17 | 17.4 | 0.02 | 2.65 | 0.01 | 0.3036873 | 365.8582 | 0.0180091 | #N/A |  |  |  |  | 17 | 17.4 | 0.02 | 1.89 | 0.01 | 0.3036873 | 260.9329 | 0.0180091 | #N/A
| 18 | 18.4 | 0.02 | 3.52 | 0.02 | 0.3211406 | 459.5588 | 0.0190441 | #N/A |  |  |  |  | 18 | 18.4 | 0.02 | 3.49 | 0.02 | 0.3211406 | 455.6421 | 0.0190441 | #N/A |  |  |  |  | 18 | 18.4 | 0.02 | 3 | 0.01 | 0.3211406 | 391.6694 | 0.0190441 | #N/A |  |  |  |  | 18 | 18.4 | 0.02 | 2.83 | 0.01 | 0.3211406 | 369.4748 | 0.0190441 | #N/A |  |  |  |  | 18 | 18.4 | 0.02 | 2.03 | 0.01 | 0.3211406 | 265.0296 | 0.0190441 | #N/A
| 19 | 19.4 | 0.02 | 3.82 | 0.02 | 0.3385939 | 473.0182 | 0.02007911 | #N/A |  |  |  |  | 19 | 19.4 | 0.02 | 3.73 | 0.02 | 0.3385939 | 461.8738 | 0.02007911 | #N/A |  |  |  |  | 19 | 19.4 | 0.02 | 3.39 | 0.02 | 0.3385939 | 419.7727 | 0.02007911 | #N/A |  |  |  |  | 19 | 19.4 | 0.02 | 3.08 | 0.01 | 0.3385939 | 381.3864 | 0.02007911 | #N/A |  |  |  |  | 19 | 19.4 | 0.02 | 2.34 | 0.01 | 0.3385939 | 289.7546 | 0.02007911 | #N/A
| 20 | 20.4 | 0.02 | 4.21 | 0.02 | 0.3560472 | 495.7562 | 0.02111412 | #N/A |  |  |  |  | 20 | 20.4 | 0.02 | 3.82 | 0.02 | 0.3560472 | 449.831 | 0.02111412 | #N/A |  |  |  |  | 20 | 20.4 | 0.02 | 3.56 | 0.02 | 0.3560472 | 419.2143 | 0.02111412 | #N/A |  |  |  |  | 20 | 20.4 | 0.02 | 3.32 | 0.01 | 0.3560472 | 390.9526 | 0.02111412 | #N/A |  |  |  |  | 20 | 20.4 | 0.02 | 2.47 | 0.01 | 0.3560472 | 290.8593 | 0.02111412 | #N/A
| 21 | 21.4 | 0.02 | 4.3 | 0.02 | 0.3735005 | 482.6929 | 0.02214912 | #N/A |  |  |  |  | 21 | 21.4 | 0.02 | 4.01 | 0.02 | 0.3735005 | 450.1392 | 0.02214912 | #N/A |  |  |  |  | 21 | 21.4 | 0.02 | 3.98 | 0.02 | 0.3735005 | 446.7716 | 0.02214912 | #N/A |  |  |  |  | 21 | 21.4 | 0.02 | 3.71 | 0.02 | 0.3735005 | 416.4629 | 0.02214912 | #N/A |  |  |  |  | 21 | 21.4 | 0.02 | 2.95 | 0.01 | 0.3735005 | 331.1498 | 0.02214912 | #N/A
| 22 | 22.5 | 0.02 | 4.5 | 0.02 | 0.3926991 | 480.4478 | 0.02328763 | #N/A |  |  |  |  | 22 | 22.5 | 0.02 | 4.33 | 0.02 | 0.3926991 | 462.2976 | 0.02328763 | #N/A |  |  |  |  | 22 | 22.5 | 0.02 | 4.37 | 0.02 | 0.3926991 | 466.5682 | 0.02328763 | #N/A |  |  |  |  | 22 | 22.5 | 0.02 | 3.93 | 0.02 | 0.3926991 | 419.5911 | 0.02328763 | #N/A |  |  |  |  | 22 | 22.5 | 0.02 | 3.33 | 0.01 | 0.3926991 | 355.5314 | 0.02328763 | #N/A
| 23 | 23.5 | 0.03 | 4.79 | 0.02 | 0.4101524 | 489.6479 | 0.02432263 | #N/A |  |  |  |  | 23 | 23.5 | 0.03 | 4.68 | 0.02 | 0.4101524 | 478.4033 | 0.02432263 | #N/A |  |  |  |  | 23 | 23.5 | 0.03 | 4.63 | 0.02 | 0.4101524 | 473.2922 | 0.02432263 | #N/A |  |  |  |  | 23 | 23.5 | 0.03 | 4.29 | 0.02 | 0.4101524 | 438.5364 | 0.02432263 | #N/A |  |  |  |  | 23 | 23.5 | 0.03 | 3.6 | 0.02 | 0.4101524 | 368.0026 | 0.02432263 | #N/A
| 24 | 24.5 | 0.03 | 5.19 | 0.02 | 0.4276057 | 508.8825 | 0.02535764 | #N/A |  |  |  |  | 24 | 24.5 | 0.03 | 4.76 | 0.02 | 0.4276057 | 466.7207 | 0.02535764 | #N/A |  |  |  |  | 24 | 24.5 | 0.03 | 4.73 | 0.02 | 0.4276057 | 463.7792 | 0.02535764 | #N/A |  |  |  |  | 24 | 24.5 | 0.03 | 4.35 | 0.02 | 0.4276057 | 426.52 | 0.02535764 | #N/A |  |  |  |  | 24 | 24.5 | 0.03 | 3.88 | 0.02 | 0.4276057 | 380.4362 | 0.02535764 | #N/A
| 25 | 25.5 | 0.03 | 5.31 | 0.02 | 0.445059 | 500.2309 | 0.02639264 | #N/A |  |  |  |  | 25 | 25.5 | 0.03 | 4.81 | 0.02 | 0.445059 | 453.1282 | 0.02639264 | #N/A |  |  |  |  | 25 | 25.5 | 0.03 | 4.82 | 0.02 | 0.445059 | 454.0703 | 0.02639264 | #N/A |  |  |  |  | 25 | 25.5 | 0.03 | 4.64 | 0.02 | 0.445059 | 437.1133 | 0.02639264 | #N/A |  |  |  |  | 25 | 25.5 | 0.03 | 4.04 | 0.02 | 0.445059 | 380.59 | 0.02639264 | #N/A
| 26 | 26.5 | 0.03 | 5.32 | 0.02 | 0.4625123 | 482.2608 | 0.02742765 | #N/A |  |  |  |  | 26 | 26.5 | 0.03 | 5.1 | 0.02 | 0.4625123 | 462.3177 | 0.02742765 | #N/A |  |  |  |  | 26 | 26.5 | 0.03 | 5.06 | 0.02 | 0.4625123 | 458.6917 | 0.02742765 | #N/A |  |  |  |  | 26 | 26.5 | 0.03 | 4.75 | 0.02 | 0.4625123 | 430.59 | 0.02742765 | #N/A |  |  |  |  | 26 | 26.5 | 0.03 | 4.36 | 0.02 | 0.4625123 | 395.2363 | 0.02742765 | #N/A
| 27 | 27.5 | 0.03 | 5.56 | 0.02 | 0.4799655 | 485.6891 | 0.02846266 | #N/A |  |  |  |  | 27 | 27.5 | 0.03 | 5.42 | 0.02 | 0.4799655 | 473.4595 | 0.02846266 | #N/A |  |  |  |  | 27 | 27.5 | 0.03 | 5.26 | 0.02 | 0.4799655 | 459.4828 | 0.02846266 | #N/A |  |  |  |  | 27 | 27.5 | 0.03 | 5.15 | 0.02 | 0.4799655 | 449.8739 | 0.02846266 | #N/A |  |  |  |  | 27 | 27.5 | 0.03 | 4.39 | 0.02 | 0.4799655 | 383.4847 | 0.02846266 | #N/A
| 28 | 28.5 | 0.03 | 5.6 | 0.02 | 0.4974188 | 472.0189 | 0.02949766 | #N/A |  |  |  |  | 28 | 28.5 | 0.03 | 5.61 | 0.02 | 0.4974188 | 472.8618 | 0.02949766 | #N/A |  |  |  |  | 28 | 28.5 | 0.03 | 5.54 | 0.02 | 0.4974188 | 466.9615 | 0.02949766 | #N/A |  |  |  |  | 28 | 28.5 | 0.03 | 5.47 | 0.02 | 0.4974188 | 461.0613 | 0.02949766 | #N/A |  |  |  |  | 28 | 28.5 | 0.03 | 4.79 | 0.02 | 0.4974188 | 403.7447 | 0.02949766 | #N/A
| 29 | 29.5 | 0.03 | 6 | 0.03 | 0.5148721 | 488.591 | 0.03053267 | #N/A |  |  |  |  | 29 | 29.5 | 0.03 | 5.85 | 0.03 | 0.5148721 | 476.3762 | 0.03053267 | #N/A |  |  |  |  | 29 | 29.5 | 0.03 | 5.81 | 0.03 | 0.5148721 | 473.1189 | 0.03053267 | #N/A |  |  |  |  | 29 | 29.5 | 0.03 | 5.78 | 0.03 | 0.5148721 | 470.676 | 0.03053267 | #N/A |  |  |  |  | 29 | 29.5 | 0.03 | 5.07 | 0.02 | 0.5148721 | 412.8594 | 0.03053267 | #N/A
| 30 | 30.5 | 0.03 | 6.12 | 0.03 | 0.5323254 | 482.023 | 0.03156767 | #N/A |  |  |  |  | 30 | 30.5 | 0.03 | 6.08 | 0.03 | 0.5323254 | 478.8726 | 0.03156767 | #N/A |  |  |  |  | 30 | 30.5 | 0.03 | 6.21 | 0.03 | 0.5323254 | 489.1116 | 0.03156767 | #N/A |  |  |  |  | 30 | 30.5 | 0.03 | 5.99 | 0.03 | 0.5323254 | 471.784 | 0.03156767 | #N/A |  |  |  |  | 30 | 30.5 | 0.03 | 5.21 | 0.02 | 0.5323254 | 410.3497 | 0.03156767 | #N/A
| 31 | 31.5 | 0.03 | 6.64 | 0.03 | 0.5497787 | 506.3767 | 0.03260268 | #N/A |  |  |  |  | 31 | 31.5 | 0.03 | 6.33 | 0.03 | 0.5497787 | 482.7357 | 0.03260268 | #N/A |  |  |  |  | 31 | 31.5 | 0.03 | 6.3 | 0.03 | 0.5497787 | 480.4478 | 0.03260268 | #N/A |  |  |  |  | 31 | 31.5 | 0.03 | 6.12 | 0.03 | 0.5497787 | 466.7207 | 0.03260268 | #N/A |  |  |  |  | 31 | 31.5 | 0.03 | 5.5 | 0.02 | 0.5497787 | 419.4386 | 0.03260268 | #N/A
| 32 | 32.5 | 0.04 | 6.69 | 0.03 | 0.567232 | 494.4917 | 0.03363768 | #N/A |  |  |  |  | 32 | 32.5 | 0.04 | 6.64 | 0.03 | 0.567232 | 490.7959 | 0.03363768 | #N/A |  |  |  |  | 32 | 32.5 | 0.04 | 6.67 | 0.03 | 0.567232 | 493.0134 | 0.03363768 | #N/A |  |  |  |  | 32 | 32.5 | 0.04 | 6.43 | 0.03 | 0.567232 | 475.2738 | 0.03363768 | #N/A |  |  |  |  | 32 | 32.5 | 0.04 | 5.75 | 0.03 | 0.567232 | 425.0115 | 0.03363768 | #N/A
| 33 | 33.5 | 0.04 | 7.14 | 0.03 | 0.5846853 | 511.9996 | 0.03467269 | 511.9996 |  |  |  |  | 33 | 33.5 | 0.04 | 6.93 | 0.03 | 0.5846853 | 496.9408 | 0.03467269 | #N/A |  |  |  |  | 33 | 33.5 | 0.04 | 6.89 | 0.03 | 0.5846853 | 494.0724 | 0.03467269 | #N/A |  |  |  |  | 33 | 33.5 | 0.04 | 6.65 | 0.03 | 0.5846853 | 476.8624 | 0.03467269 | #N/A |  |  |  |  | 33 | 33.5 | 0.04 | 5.94 | 0.03 | 0.5846853 | 425.9492 | 0.03467269 | #N/A
| 34 | 34.5 | 0.04 | 7.3 | 0.03 | 0.6021386 | 508.2999 | 0.0357077 | #N/A |  |  |  |  | 34 | 34.5 | 0.04 | 7.21 | 0.03 | 0.6021386 | 502.0331 | 0.0357077 | #N/A |  |  |  |  | 34 | 34.5 | 0.04 | 7.06 | 0.03 | 0.6021386 | 491.5886 | 0.0357077 | #N/A |  |  |  |  | 34 | 34.5 | 0.04 | 6.85 | 0.03 | 0.6021386 | 476.9663 | 0.0357077 | 476.9663 |  |  |  |  | 34 | 34.5 | 0.04 | 6.16 | 0.03 | 0.6021386 | 428.9215 | 0.0357077 | #N/A
| 35 | 35.5 | 0.04 | 7.43 | 0.03 | 0.6195919 | 502.7785 | 0.0367427 | #N/A |  |  |  |  | 35 | 35.5 | 0.04 | 7.37 | 0.03 | 0.6195919 | 498.7184 | 0.0367427 | #N/A |  |  |  |  | 35 | 35.5 | 0.04 | 7.44 | 0.03 | 0.6195919 | 503.4552 | 0.0367427 | 503.4552 |  |  |  |  | 35 | 35.5 | 0.04 | 7.02 | 0.03 | 0.6195919 | 475.0343 | 0.0367427 | #N/A |  |  |  |  | 35 | 35.5 | 0.04 | 6.33 | 0.03 | 0.6195919 | 428.3429 | 0.0367427 | #N/A
| 36 | 36.5 | 0.04 | 7.48 | 0.03 | 0.6370452 | 492.2945 | 0.03777771 | #N/A |  |  |  |  | 36 | 36.5 | 0.04 | 7.62 | 0.03 | 0.6370452 | 501.5085 | 0.03777771 | #N/A |  |  |  |  | 36 | 36.5 | 0.04 | 7.34 | 0.03 | 0.6370452 | 483.0804 | 0.03777771 | #N/A |  |  |  |  | 36 | 36.5 | 0.04 | 7.09 | 0.03 | 0.6370452 | 466.6267 | 0.03777771 | #N/A |  |  |  |  | 36 | 36.5 | 0.04 | 6.36 | 0.03 | 0.6370452 | 418.5819 | 0.03777771 | #N/A
| 37 | 37.5 | 0.04 | 7.61 | 0.03 | 0.6544985 | 487.4944 | 0.03881271 | #N/A |  |  |  |  | 37 | 37.5 | 0.04 | 7.73 | 0.03 | 0.6544985 | 495.1815 | 0.03881271 | #N/A |  |  |  |  | 37 | 37.5 | 0.04 | 7.58 | 0.03 | 0.6544985 | 485.5726 | 0.03881271 | #N/A |  |  |  |  | 37 | 37.5 | 0.04 | 7.4 | 0.03 | 0.6544985 | 474.0418 | 0.03881271 | #N/A |  |  |  |  | 37 | 37.5 | 0.04 | 6.6 | 0.03 | 0.6544985 | 422.7941 | 0.03881271 | #N/A
| 38 | 38.5 | 0.04 | 7.73 | 0.03 | 0.6719518 | 482.3197 | 0.03984772 | #N/A |  |  |  |  | 38 | 38.5 | 0.04 | 7.85 | 0.03 | 0.6719518 | 489.8072 | 0.03984772 | #N/A |  |  |  |  | 38 | 38.5 | 0.04 | 7.77 | 0.03 | 0.6719518 | 484.8155 | 0.03984772 | #N/A |  |  |  |  | 38 | 38.5 | 0.04 | 7.56 | 0.03 | 0.6719518 | 471.7124 | 0.03984772 | #N/A |  |  |  |  | 38 | 38.5 | 0.04 | 6.98 | 0.03 | 0.6719518 | 435.5228 | 0.03984772 | #N/A
| 39 | 39.5 | 0.04 | 7.79 | 0.03 | 0.6894051 | 473.758 | 0.04088272 | #N/A |  |  |  |  | 39 | 39.5 | 0.04 | 8.13 | 0.04 | 0.6894051 | 494.4355 | 0.04088272 | #N/A |  |  |  |  | 39 | 39.5 | 0.04 | 7.72 | 0.03 | 0.6894051 | 469.5009 | 0.04088272 | #N/A |  |  |  |  | 39 | 39.5 | 0.04 | 7.77 | 0.03 | 0.6894051 | 472.5417 | 0.04088272 | #N/A |  |  |  |  | 39 | 39.5 | 0.04 | 7.04 | 0.03 | 0.6894051 | 428.1459 | 0.04088272 | #N/A
| 40 | 40.5 | 0.04 | 8.03 | 0.04 | 0.7068583 | 476.2958 | 0.04191773 | #N/A |  |  |  |  | 40 | 40.5 | 0.04 | 8.3 | 0.04 | 0.7068583 | 492.3107 | 0.04191773 | #N/A |  |  |  |  | 40 | 40.5 | 0.04 | 7.83 | 0.03 | 0.7068583 | 464.4329 | 0.04191773 | #N/A |  |  |  |  | 40 | 40.5 | 0.04 | 7.84 | 0.03 | 0.7068583 | 465.026 | 0.04191773 | #N/A |  |  |  |  | 40 | 40.5 | 0.04 | 7.43 | 0.03 | 0.7068583 | 440.7071 | 0.04191773 | #N/A
| 41 | 41.5 | 0.05 | 8.42 | 0.04 | 0.7243116 | 487.394 | 0.04295274 | #N/A |  |  |  |  | 41 | 41.5 | 0.05 | 8.71 | 0.04 | 0.7243116 | 504.1808 | 0.04295274 | 504.1808 |  |  |  |  | 41 | 41.5 | 0.05 | 8.18 | 0.04 | 0.7243116 | 473.5016 | 0.04295274 | #N/A |  |  |  |  | 41 | 41.5 | 0.05 | 8.02 | 0.04 | 0.7243116 | 464.2399 | 0.04295274 | #N/A |  |  |  |  | 41 | 41.5 | 0.05 | 7.71 | 0.03 | 0.7243116 | 446.2955 | 0.04295274 | 446.2955
| 42 | 42.5 | 0.05 | 8.45 | 0.04 | 0.7417649 | 477.6216 | 0.04398774 | #N/A |  |  |  |  | 42 | 42.5 | 0.05 | 8.79 | 0.04 | 0.7417649 | 496.8396 | 0.04398774 | #N/A |  |  |  |  | 42 | 42.5 | 0.05 | 8.28 | 0.04 | 0.7417649 | 468.0127 | 0.04398774 | #N/A |  |  |  |  | 42 | 42.5 | 0.05 | 8.05 | 0.04 | 0.7417649 | 455.0123 | 0.04398774 | #N/A |  |  |  |  | 42 | 42.5 | 0.05 | 7.86 | 0.03 | 0.7417649 | 444.2729 | 0.04398774 | #N/A
| 43 | 43.5 | 0.05 | 8.59 | 0.04 | 0.7592182 | 474.3732 | 0.04502275 | #N/A |  |  |  |  | 43 | 43.5 | 0.05 | 8.78 | 0.04 | 0.7592182 | 484.8657 | 0.04502275 | #N/A |  |  |  |  | 43 | 43.5 | 0.05 | 8.57 | 0.04 | 0.7592182 | 473.2687 | 0.04502275 | #N/A |  |  |  |  | 43 | 43.5 | 0.05 | 8.12 | 0.04 | 0.7592182 | 448.418 | 0.04502275 | #N/A |  |  |  |  | 43 | 43.5 | 0.05 | 8.07 | 0.04 | 0.7592182 | 445.6568 | 0.04502275 | #N/A
[14 empty] | 44 | 44.5 | 0.05 | 8.97 | 0.04 | 0.7766715 | 484.2266 | 0.04605775 | #N/A |  |  |  |  | 44 | 44.5 | 0.05 | 8.78 | 0.04 | 0.7766715 | 473.9699 | 0.04605775 | #N/A |  |  |  |  | 44 | 44.5 | 0.05 | 8.24 | 0.04 | 0.7766715 | 444.8191 | 0.04605775 | #N/A |  |  |  |  | 44 | 44.5 | 0.05 | 7.93 | 0.04 | 0.7766715 | 428.0844 | 0.04605775 | #N/A
[27 empty] | 45 | 45.5 | 0.05 | 8.93 | 0.04 | 0.7941248 | 471.4724 | 0.04709276 | #N/A | [17 empty] | 45 | 45.5 | 0.05 | 7.98 | 0.04 | 0.7941248 | 421.3158 | 0.04709276 | #N/A
[27 empty] | 46 | 46.5 | 0.05 | 9.13 | 0.04 | 0.8115781 | 471.6654 | 0.04812776 | #N/A | [17 empty] | 46 | 46.5 | 0.05 | 8.24 | 0.04 | 0.8115781 | 425.6871 | 0.04812776 | #N/A
[27 empty] | 47 | 47.5 | 0.05 | 9.26 | 0.04 | 0.8290314 | 468.3102 | 0.04916277 | #N/A | [17 empty] | 47 | 47.5 | 0.05 | 8.59 | 0.04 | 0.8290314 | 434.426 | 0.04916277 | #N/A
[27 empty] | 48 | 48.5 | 0.05 | 9.22 | 0.04 | 0.8464847 | 456.6731 | 0.05019778 | #N/A | [17 empty] | 48 | 48.5 | 0.05 | 8.69 | 0.04 | 0.8464847 | 430.4218 | 0.05019778 | #N/A
[27 empty] | 49 | 49.5 | 0.05 | 9.37 | 0.04 | 0.863938 | 454.7269 | 0.05123278 | #N/A | [17 empty] | 49 | 49.5 | 0.05 | 8.64 | 0.04 | 0.863938 | 419.2999 | 0.05123278 | #N/A
[27 empty] | 50 | 50.5 | 0.06 | 9.52 | 0.04 | 0.8813913 | 452.8577 | 0.05226779 | #N/A | [17 empty] | 50 | 50.5 | 0.06 | 8.68 | 0.04 | 0.8813913 | 412.8997 | 0.05226779 | #N/A
[27 empty] | 51 | 51.5 | 0.06 | 9.49 | 0.04 | 0.8988446 | 442.665 | 0.05330279 | #N/A | [17 empty] | 51 | 51.5 | 0.06 | 9.04 | 0.04 | 0.8988446 | 421.6746 | 0.05330279 | #N/A
[27 empty] | 52 | 52.5 | 0.06 | 9.52 | 0.04 | 0.9162979 | 435.606 | 0.0543378 | #N/A | [17 empty] | 52 | 52.5 | 0.06 | 9.22 | 0.04 | 0.9162979 | 421.8789 | 0.0543378 | #N/A
[27 empty] | 53 | 53.5 | 0.06 | 9.86 | 0.04 | 0.9337511 | 442.7304 | 0.0553728 | #N/A | [17 empty] | 53 | 53.5 | 0.06 | 9.44 | 0.04 | 0.9337511 | 423.8717 | 0.0553728 | #N/A
[27 empty] | 54 | 54.5 | 0.06 | 9.96 | 0.04 | 0.9512044 | 439.0147 | 0.05640781 | #N/A | [17 empty] | 54 | 54.5 | 0.06 | 9.66 | 0.04 | 0.9512044 | 425.7914 | 0.05640781 | #N/A
[27 empty] | 55 | 55.5 | 0.06 | 10.09 | 0.04 | 0.9686577 | 436.7314 | 0.05744281 | #N/A | [17 empty] | 55 | 55.5 | 0.06 | 9.59 | 0.04 | 0.9686577 | 415.0896 | 0.05744281 | #N/A
[27 empty] | 56 | 56.6 | 0.06 | 9.99 | 0.04 | 0.9878564 | 423.9994 | 0.05858132 | #N/A | [17 empty] | 56 | 56.6 | 0.06 | 9.71 | 0.04 | 0.9878564 | 412.1156 | 0.05858132 | #N/A
[27 empty] | 57 | 57.7 | 0.06 | 10.06 | 0.04 | 1.007055 | 418.8306 | 0.05971983 | #N/A | [17 empty] | 57 | 57.7 | 0.06 | 9.69 | 0.04 | 1.007055 | 403.4263 | 0.05971983 | #N/A
[27 empty] | 58 | 58.7 | 0.06 | 9.91 | 0.04 | 1.024508 | 405.5569 | 0.06075483 | #N/A | [17 empty] | 58 | 58.7 | 0.06 | 10.12 | 0.04 | 1.024508 | 414.1509 | 0.06075483 | #N/A
[27 empty] | 59 | 59.7 | 0.07 | 10.1 | 0.04 | 1.041962 | 406.4089 | 0.06178984 | #N/A | [17 empty] | 59 | 59.7 | 0.07 | 10.11 | 0.04 | 1.041962 | 406.8113 | 0.06178984 | #N/A
[27 empty] | 60 | 60.7 | 0.07 | 10.12 | 0.04 | 1.059415 | 400.5051 | 0.06282484 | #N/A | [17 empty] | 60 | 60.7 | 0.07 | 10.01 | 0.04 | 1.059415 | 396.1518 | 0.06282484 | #N/A

## 7_PE_40_45
| D (m) | 0.0127
| L (m) | 0.10708
| R (m) | 0.00635
| J (m^4) | 2.553964e-09
PETG 40% 45° PETG 40% 45° PETG 40% 45° PETG 40% 45° PETG 40% 45° PETG 40% 45° PETG 40% 45° PETG 40% 45° PETG 40% 45° PETG 40% 45° PETG 40% 45° PETG 40% 45° PETG 40% 45° PETG 40% 45° PETG 40% 45° PETG 40% 45°
| 1 | [12 empty] | 2 | [12 empty] | 3 | [12 empty] | 4 | [12 empty] | 5
| G.U.N.T. Gerätebau GmbH | [12 empty] | G.U.N.T. Gerätebau GmbH | [12 empty] | G.U.N.T. Gerätebau GmbH | [12 empty] | G.U.N.T. Gerätebau GmbH | [12 empty] | G.U.N.T. Gerätebau GmbH
| Hanskampring 15-17 . D- 22885 BarsbüttelPhone: +49 40 / 67 08 54 - 0 . Fax: +49 40 / 67 08 54 - 42 | [12 empty] | Hanskampring 15-17 . D- 22885 BarsbüttelPhone: +49 40 / 67 08 54 - 0 . Fax: +49 40 / 67 08 54 - 42 | [12 empty] | Hanskampring 15-17 . D- 22885 BarsbüttelPhone: +49 40 / 67 08 54 - 0 . Fax: +49 40 / 67 08 54 - 42 | [12 empty] | Hanskampring 15-17 . D- 22885 BarsbüttelPhone: +49 40 / 67 08 54 - 0 . Fax: +49 40 / 67 08 54 - 42 | [12 empty] | Hanskampring 15-17 . D- 22885 BarsbüttelPhone: +49 40 / 67 08 54 - 0 . Fax: +49 40 / 67 08 54 - 42
| Fecha : 19/4/2023 | Tiempo: 12:57:48 | [11 empty] | Fecha : 19/4/2023 | Tiempo: 13:05:55 | [11 empty] | Fecha : 19/4/2023 | Tiempo: 13:32:02 | [11 empty] | Fecha : 19/4/2023 | Tiempo: 13:36:51 | [11 empty] | Fecha : 19/4/2023 | Tiempo: 13:42:23
| WP 510 | Máquina para ensayo de torsión. 200Nm | [11 empty] | WP 510 | Máquina para ensayo de torsión. 200Nm | [11 empty] | WP 510 | Máquina para ensayo de torsión. 200Nm | [11 empty] | WP 510 | Máquina para ensayo de torsión. 200Nm | [11 empty] | WP 510 | Máquina para ensayo de torsión. 200Nm
| Nombre | [12 empty] | Nombre | [12 empty] | Nombre | [12 empty] | Nombre | [12 empty] | Nombre
| Comentario | [12 empty] | Comentario | [12 empty] | Comentario | [12 empty] | Comentario | [12 empty] | Comentario
| Cálculos | [12 empty] | Cálculos | [12 empty] | Cálculos | [12 empty] | Cálculos | [12 empty] | Cálculos
| M_tb | 5.393225 Nm | [11 empty] | M_tb | 5.645776 Nm | [11 empty] | M_tb | 5.609169 Nm | [11 empty] | M_tb | 5.502003 Nm | [11 empty] | M_tb | 5.617496 Nm
| tau_tb | 0.023954N/mm^2 | [11 empty] | tau_tb | 0.025076N/mm^2 | [11 empty] | tau_tb | 0.024913N/mm^2 | [11 empty] | tau_tb | 0.024437N/mm^2 | [11 empty] | tau_tb | 0.024950N/mm^2
| Valores medidos | [12 empty] | Valores medidos | [12 empty] | Valores medidos | [12 empty] | Valores medidos | [12 empty] | Valores medidos
CELL MAX | # | Ángulo de torsión en deg | Ángulo de deslizamiento en rad | Momento de torsión en Nm | Tensión de cizallamiento en N/mm^2 | Radianes | Esfuerzo Cortante (MPa) | Deformación Angular | Máx. (MPa) | Limite Elastico (MPa) | Ruptura (MPa) | Esfuerzo Cortante Pico Máx. (MPa) | Módulo (Pa) | # | Ángulo de torsión en deg | Ángulo de deslizamiento en rad | Momento de torsión en Nm | Tensión de cizallamiento en N/mm^2 | Radianes | Esfuerzo Cortante (MPa) | Deformación Angular | Máx. (MPa) | Limite Elastico (MPa) | Ruptura (MPa) | Esfuerzo Cortante Pico Máx. (MPa) | Módulo (Pa) | # | Ángulo de torsión en deg | Ángulo de deslizamiento en rad | Momento de torsión en Nm | Tensión de cizallamiento en N/mm^2 | Radianes | Esfuerzo Cortante (MPa) | Deformación Angular | Máx. (MPa) | Limite Elastico (MPa) | Ruptura (MPa) | Esfuerzo Cortante Pico Máx. (MPa) | Módulo (Pa) | # | Ángulo de torsión en deg | Ángulo de deslizamiento en rad | Momento de torsión en Nm | Tensión de cizallamiento en N/mm^2 | Radianes | Esfuerzo Cortante (MPa) | Deformación Angular | Máx. (MPa) | Limite Elastico (MPa) | Ruptura (MPa) | Esfuerzo Cortante Pico Máx. (MPa) | Módulo (Pa) | # | Ángulo de torsión en deg | Ángulo de deslizamiento en rad | Momento de torsión en Nm | Tensión de cizallamiento en N/mm^2 | Radianes | Esfuerzo Cortante (MPa) | Deformación Angular | Máx. (MPa) | Limite Elastico (MPa) | Ruptura (MPa) | Esfuerzo Cortante Pico Máx. (MPa) | Módulo (Pa)
718 | 1 | 1 | 0 | 0.15 | 0 |  |  |  | #N/A | 312.03 | 274.82 | 352.8953 | 17146 | 1 | 1 | 0 | 0.29 | 0 |  |  |  | #N/A | 224.56 | 230.41 | 286.2942 | 27349 | 1 | 1 | 0 | 0.15 | 0 |  |  |  | #N/A | 336.31 | 292.33 | 336.3135 | 4526.8 | 1 | 1 | 0 | 0.47 | 0 | 0.01745329 | 0 | 0.001035006 | #N/A | 287.26 | 278.82 | 298.9743 | 14295 | 1 | 1 | 0 | 0.31 | 0 |  |  |  | #N/A | 305.25 | 268.73 | 339.255 | 15043
| 2 | 2 | 0 | 0.07 | 0 |  |  |  | #N/A |  |  |  |  | 2 | 2 | 0 | 0.11 | 0 | 0.03490659 | 0 | 0.002070011 | #N/A |  |  |  |  | 2 | 2 | 0 | 0.3 | 0 |  |  |  | #N/A |  |  |  |  | 2 | 2 | 0 | 0.08 | 0 | 0.03490659 | 96.08956 | 0.002070011 | #N/A |  |  |  |  | 2 | 2 | 0 | 0.18 | 0 | 0.03490659 | 0 | 0.002070011 | #N/A
| 3 | 3 | 0 | 0.12 | 0 | 0.05235988 | 0 | 0.003105017 | #N/A |  |  |  |  | 3 | 3 | 0 | 0.08 | 0 | 0.05235988 | 64.05971 | 0.003105017 | #N/A |  |  |  |  | 3 | 3 | 0 | 0.44 | 0 |  |  |  | #N/A |  |  |  |  | 3 | 3 | 0 | 0.13 | 0 | 0.05235988 | 104.097 | 0.003105017 | #N/A |  |  |  |  | 3 | 3 | 0 | 0.13 | 0 | 0.05235988 | 104.097 | 0.003105017 | #N/A
| 4 | 4.1 | 0 | 0.02 | 0 | 0.0715585 | 11.71824 | 0.004243523 | #N/A |  |  |  |  | 4 | 4.1 | 0 | 0.09 | 0 | 0.0715585 | 52.73208 | 0.004243523 | #N/A |  |  |  |  | 4 | 4.1 | 0 | 0.46 | 0 |  |  |  | #N/A |  |  |  |  | 4 | 4.1 | 0 | 0.31 | 0 | 0.0715585 | 181.6327 | 0.004243523 | #N/A |  |  |  |  | 4 | 4.1 | 0 | 0.35 | 0 | 0.0715585 | 205.0692 | 0.004243523 | #N/A
| 5 | 5.1 | 0.01 | 0.06 | 0 | 0.08901179 | 28.26164 | 0.005278529 | #N/A |  |  |  |  | 5 | 5.1 | 0.01 | 0.18 | 0 | 0.08901179 | 84.78491 | 0.005278529 | #N/A |  |  |  |  | 5 | 5.1 | 0.01 | 0.73 | 0 |  |  |  | #N/A |  |  |  |  | 5 | 5.1 | 0.01 | 0.35 | 0 | 0.08901179 | 164.8595 | 0.005278529 | #N/A |  |  |  |  | 5 | 5.1 | 0.01 | 0.45 | 0 | 0.08901179 | 211.9623 | 0.005278529 | #N/A
| 6 | 6.2 | 0.01 | 0.35 | 0 | 0.1082104 | 135.6103 | 0.006417035 | #N/A |  |  |  |  | 6 | 6.2 | 0.01 | 0.39 | 0 | 0.1082104 | 151.1086 | 0.006417035 | #N/A |  |  |  |  | 6 | 6.2 | 0.01 | 0.82 | 0 |  |  |  | #N/A |  |  |  |  | 6 | 6.2 | 0.01 | 0.58 | 0 | 0.1082104 | 224.7256 | 0.006417035 | #N/A |  |  |  |  | 6 | 6.2 | 0.01 | 0.4 | 0 | 0.1082104 | 154.9832 | 0.006417035 | #N/A
| 7 | 7.2 | 0.01 | 0.69 | 0 | 0.1256637 | 230.2146 | 0.007452041 | #N/A |  |  |  |  | 7 | 7.2 | 0.01 | 0.44 | 0 | 0.1256637 | 146.8035 | 0.007452041 | #N/A |  |  |  |  | 7 | 7.2 | 0.01 | 0.86 | 0 |  |  |  | #N/A |  |  |  |  | 7 | 7.2 | 0.01 | 0.67 | 0 | 0.1256637 | 223.5417 | 0.007452041 | #N/A |  |  |  |  | 7 | 7.2 | 0.01 | 0.54 | 0 | 0.1256637 | 180.1679 | 0.007452041 | #N/A
| 8 | 8.2 | 0.01 | 0.85 | 0 | 0.143117 | 249.0126 | 0.008487047 | #N/A |  |  |  |  | 8 | 8.2 | 0.01 | 0.65 | 0 | 0.143117 | 190.4214 | 0.008487047 | #N/A |  |  |  |  | 8 | 8.2 | 0.01 | 1 | 0 |  |  |  | #N/A |  |  |  |  | 8 | 8.2 | 0.01 | 0.84 | 0 | 0.143117 | 246.083 | 0.008487047 | #N/A |  |  |  |  | 8 | 8.2 | 0.01 | 0.74 | 0 | 0.143117 | 216.7874 | 0.008487047 | #N/A
| 9 | 9.2 | 0.01 | 1.1 | 0 | 0.1605703 | 287.2242 | 0.009522052 | #N/A |  |  |  |  | 9 | 9.2 | 0.01 | 0.86 | 0 | 0.1605703 | 224.5571 | 0.009522052 | #N/A |  |  |  |  | 9 | 9.2 | 0.01 | 1.19 | 0.01 |  |  |  | #N/A |  |  |  |  | 9 | 9.2 | 0.01 | 1.02 | 0 | 0.1605703 | 266.3352 | 0.009522052 | #N/A |  |  |  |  | 9 | 9.2 | 0.01 | 0.97 | 0 | 0.1605703 | 253.2795 | 0.009522052 | #N/A
| 10 | 10.2 | 0.01 | 1.41 | 0.01 | 0.1780236 | 332.0742 | 0.01055706 | #N/A |  |  |  |  | 10 | 10.2 | 0.01 | 0.87 | 0 | 0.1780236 | 204.8969 | 0.01055706 | #N/A |  |  |  |  | 10 | 10.2 | 0.01 | 1.3 | 0.01 |  |  |  | #N/A |  |  |  |  | 10 | 10.2 | 0.01 | 1.06 | 0 | 0.1780236 | 249.6444 | 0.01055706 | #N/A |  |  |  |  | 10 | 10.2 | 0.01 | 1 | 0 | 0.1780236 | 235.5136 | 0.01055706 | #N/A
| 11 | 11.3 | 0.01 | 1.66 | 0.01 | 0.1972222 | 352.8953 | 0.01169556 | 352.8953 |  |  |  |  | 11 | 11.3 | 0.01 | 1.05 | 0 | 0.1972222 | 223.2169 | 0.01169556 | #N/A |  |  |  |  | 11 | 11.3 | 0.01 | 1.36 | 0.01 |  |  |  | #N/A |  |  |  |  | 11 | 11.3 | 0.01 | 1.17 | 0.01 | 0.1972222 | 248.7274 | 0.01169556 | #N/A |  |  |  |  | 11 | 11.3 | 0.01 | 1.21 | 0.01 | 0.1972222 | 257.2309 | 0.01169556 | #N/A
| 12 | 12.3 | 0.01 | 1.46 | 0.01 | 0.2146755 | 285.1438 | 0.01273057 | #N/A |  |  |  |  | 12 | 12.3 | 0.01 | 1.06 | 0 | 0.2146755 | 207.0222 | 0.01273057 | #N/A |  |  |  |  | 12 | 12.3 | 0.01 | 1.46 | 0.01 |  |  |  | #N/A |  |  |  |  | 12 | 12.3 | 0.01 | 1.48 | 0.01 | 0.2146755 | 289.0499 | 0.01273057 | #N/A |  |  |  |  | 12 | 12.3 | 0.01 | 1.54 | 0.01 | 0.2146755 | 300.7681 | 0.01273057 | #N/A
| 13 | 13.3 | 0.01 | 1.57 | 0.01 | 0.2321288 | 283.5726 | 0.01376558 | #N/A |  |  |  |  | 13 | 13.3 | 0.01 | 1.15 | 0.01 | 0.2321288 | 207.7124 | 0.01376558 | #N/A |  |  |  |  | 13 | 13.3 | 0.01 | 1.58 | 0.01 | 0.2321288 | 0 | 0.01376558 | #N/A |  |  |  |  | 13 | 13.3 | 0.01 | 1.5 | 0.01 | 0.2321288 | 270.9292 | 0.01376558 | #N/A |  |  |  |  | 13 | 13.3 | 0.01 | 1.69 | 0.01 | 0.2321288 | 305.2469 | 0.01376558 | #N/A
| 14 | 14.3 | 0.01 | 1.73 | 0.01 | 0.2495821 | 290.6205 | 0.01480058 | #N/A |  |  |  |  | 14 | 14.3 | 0.01 | 1.04 | 0 | 0.2495821 | 174.7083 | 0.01480058 | #N/A |  |  |  |  | 14 | 14.3 | 0.01 | 1.65 | 0.01 | 0.2495821 | 277.1814 | 0.01480058 | #N/A |  |  |  |  | 14 | 14.3 | 0.01 | 1.71 | 0.01 | 0.2495821 | 287.2607 | 0.01480058 | #N/A |  |  |  |  | 14 | 14.3 | 0.01 | 1.79 | 0.01 | 0.2495821 | 300.6998 | 0.01480058 | #N/A
| 15 | 15.3 | 0.02 | 1.99 | 0.01 | 0.2670354 | 312.4481 | 0.01583559 | #N/A |  |  |  |  | 15 | 15.3 | 0.02 | 1.22 | 0.01 | 0.2670354 | 191.5511 | 0.01583559 | #N/A |  |  |  |  | 15 | 15.3 | 0.02 | 1.72 | 0.01 | 0.2670354 | 270.0556 | 0.01583559 | #N/A |  |  |  |  | 15 | 15.3 | 0.02 | 1.68 | 0.01 | 0.2670354 | 263.7753 | 0.01583559 | #N/A |  |  |  |  | 15 | 15.3 | 0.02 | 1.98 | 0.01 | 0.2670354 | 310.878 | 0.01583559 | #N/A
| 16 | 16.4 | 0.02 | 2.31 | 0.01 | 0.286234 | 338.3642 | 0.01697409 | #N/A |  |  |  |  | 16 | 16.4 | 0.02 | 1.3 | 0.01 | 0.286234 | 190.4214 | 0.01697409 | #N/A |  |  |  |  | 16 | 16.4 | 0.02 | 2.03 | 0.01 | 0.286234 | 297.3503 | 0.01697409 | #N/A |  |  |  |  | 16 | 16.4 | 0.02 | 1.9 | 0.01 | 0.286234 | 278.3082 | 0.01697409 | #N/A |  |  |  |  | 16 | 16.4 | 0.02 | 2.09 | 0.01 | 0.286234 | 306.139 | 0.01697409 | #N/A
| 17 | 17.4 | 0.02 | 2.08 | 0.01 | 0.3036873 | 287.1642 | 0.0180091 | #N/A |  |  |  |  | 17 | 17.4 | 0.02 | 1.46 | 0.01 | 0.3036873 | 201.5672 | 0.0180091 | #N/A |  |  |  |  | 17 | 17.4 | 0.02 | 2.05 | 0.01 | 0.3036873 | 283.0224 | 0.0180091 | #N/A |  |  |  |  | 17 | 17.4 | 0.02 | 2.05 | 0.01 | 0.3036873 | 283.0224 | 0.0180091 | #N/A |  |  |  |  | 17 | 17.4 | 0.02 | 2.22 | 0.01 | 0.3036873 | 306.4926 | 0.0180091 | #N/A
| 18 | 18.4 | 0.02 | 2.39 | 0.01 | 0.3211406 | 312.03 | 0.0190441 | #N/A |  |  |  |  | 18 | 18.4 | 0.02 | 1.57 | 0.01 | 0.3211406 | 204.9737 | 0.0190441 | #N/A |  |  |  |  | 18 | 18.4 | 0.02 | 2.21 | 0.01 | 0.3211406 | 288.5298 | 0.0190441 | #N/A |  |  |  |  | 18 | 18.4 | 0.02 | 2.29 | 0.01 | 0.3211406 | 298.9743 | 0.0190441 | 298.9743 |  |  |  |  | 18 | 18.4 | 0.02 | 2.31 | 0.01 | 0.3211406 | 301.5854 | 0.0190441 | #N/A
| 19 | 19.4 | 0.02 | 2.57 | 0.01 | 0.3385939 | 318.2348 | 0.02007911 | #N/A |  |  |  |  | 19 | 19.4 | 0.02 | 1.62 | 0.01 | 0.3385939 | 200.5993 | 0.02007911 | #N/A |  |  |  |  | 19 | 19.4 | 0.02 | 2.26 | 0.01 | 0.3385939 | 279.8485 | 0.02007911 | #N/A |  |  |  |  | 19 | 19.4 | 0.02 | 2.29 | 0.01 | 0.3385939 | 283.5633 | 0.02007911 | #N/A |  |  |  |  | 19 | 19.4 | 0.02 | 2.48 | 0.01 | 0.3385939 | 307.0903 | 0.02007911 | #N/A
| 20 | 20.4 | 0.02 | 2.61 | 0.01 | 0.3560472 | 307.3453 | 0.02111412 | #N/A |  |  |  |  | 20 | 20.4 | 0.02 | 2.07 | 0.01 | 0.3560472 | 243.7566 | 0.02111412 | #N/A |  |  |  |  | 20 | 20.4 | 0.02 | 2.39 | 0.01 | 0.3560472 | 281.4388 | 0.02111412 | #N/A |  |  |  |  | 20 | 20.4 | 0.02 | 2.5 | 0.01 | 0.3560472 | 294.392 | 0.02111412 | #N/A |  |  |  |  | 20 | 20.4 | 0.02 | 2.51 | 0.01 | 0.3560472 | 295.5696 | 0.02111412 | #N/A
| 21 | 21.4 | 0.02 | 2.75 | 0.01 | 0.3735005 | 308.6989 | 0.02214912 | #N/A |  |  |  |  | 21 | 21.4 | 0.02 | 2.31 | 0.01 | 0.3735005 | 259.3071 | 0.02214912 | #N/A |  |  |  |  | 21 | 21.4 | 0.02 | 2.63 | 0.01 | 0.3735005 | 295.2284 | 0.02214912 | #N/A |  |  |  |  | 21 | 21.4 | 0.02 | 2.54 | 0.01 | 0.3735005 | 285.1256 | 0.02214912 | #N/A |  |  |  |  | 21 | 21.4 | 0.02 | 2.94 | 0.01 | 0.3735005 | 330.0272 | 0.02214912 | #N/A
| 22 | 22.5 | 0.02 | 3.03 | 0.01 | 0.3926991 | 323.5015 | 0.02328763 | #N/A |  |  |  |  | 22 | 22.5 | 0.02 | 2.14 | 0.01 | 0.3926991 | 228.4796 | 0.02328763 | #N/A |  |  |  |  | 22 | 22.5 | 0.02 | 2.8 | 0.01 | 0.3926991 | 298.9453 | 0.02328763 | #N/A |  |  |  |  | 22 | 22.5 | 0.02 | 2.68 | 0.01 | 0.3926991 | 286.1334 | 0.02328763 | #N/A |  |  |  |  | 22 | 22.5 | 0.02 | 3.13 | 0.01 | 0.3926991 | 334.1781 | 0.02328763 | #N/A
| 23 | 23.5 | 0.02 | 3.09 | 0.01 | 0.4101524 | 315.8689 | 0.02432263 | #N/A |  |  |  |  | 23 | 23.5 | 0.02 | 2.25 | 0.01 | 0.4101524 | 230.0016 | 0.02432263 | #N/A |  |  |  |  | 23 | 23.5 | 0.02 | 3.15 | 0.01 | 0.4101524 | 322.0023 | 0.02432263 | #N/A |  |  |  |  | 23 | 23.5 | 0.02 | 2.76 | 0.01 | 0.4101524 | 282.1353 | 0.02432263 | #N/A |  |  |  |  | 23 | 23.5 | 0.02 | 3.23 | 0.01 | 0.4101524 | 330.1801 | 0.02432263 | #N/A
| 24 | 24.5 | 0.03 | 3.25 | 0.01 | 0.4276057 | 318.6644 | 0.02535764 | #N/A |  |  |  |  | 24 | 24.5 | 0.03 | 2.29 | 0.01 | 0.4276057 | 224.5358 | 0.02535764 | #N/A |  |  |  |  | 24 | 24.5 | 0.03 | 3.25 | 0.01 | 0.4276057 | 318.6644 | 0.02535764 | #N/A |  |  |  |  | 24 | 24.5 | 0.03 | 3.03 | 0.01 | 0.4276057 | 297.0932 | 0.02535764 | #N/A |  |  |  |  | 24 | 24.5 | 0.03 | 3.46 | 0.02 | 0.4276057 | 339.255 | 0.02535764 | 339.255
| 25 | 25.5 | 0.03 | 3.39 | 0.02 | 0.445059 | 319.3565 | 0.02639264 | #N/A |  |  |  |  | 25 | 25.5 | 0.03 | 2.37 | 0.01 | 0.445059 | 223.2669 | 0.02639264 | #N/A |  |  |  |  | 25 | 25.5 | 0.03 | 3.57 | 0.02 | 0.445059 | 336.3135 | 0.02639264 | 336.3135 |  |  |  |  | 25 | 25.5 | 0.03 | 3.14 | 0.01 | 0.445059 | 295.8051 | 0.02639264 | #N/A |  |  |  |  | 25 | 25.5 | 0.03 | 3.34 | 0.01 | 0.445059 | 314.6462 | 0.02639264 | #N/A
| 26 | 26.5 | 0.03 | 3.43 | 0.02 | 0.4625123 | 310.9313 | 0.02742765 | #N/A |  |  |  |  | 26 | 26.5 | 0.03 | 2.38 | 0.01 | 0.4625123 | 215.7483 | 0.02742765 | #N/A |  |  |  |  | 26 | 26.5 | 0.03 | 3.5 | 0.02 | 0.4625123 | 317.2769 | 0.02742765 | #N/A |  |  |  |  | 26 | 26.5 | 0.03 | 3.12 | 0.01 | 0.4625123 | 282.8297 | 0.02742765 | #N/A |  |  |  |  | 26 | 26.5 | 0.03 | 3.41 | 0.02 | 0.4625123 | 309.1183 | 0.02742765 | #N/A
| 27 | 27.5 | 0.03 | 3.4 | 0.02 | 0.4799655 | 297.0041 | 0.02846266 | #N/A |  |  |  |  | 27 | 27.5 | 0.03 | 2.46 | 0.01 | 0.4799655 | 214.8912 | 0.02846266 | #N/A |  |  |  |  | 27 | 27.5 | 0.03 | 3.54 | 0.02 | 0.4799655 | 309.2337 | 0.02846266 | #N/A |  |  |  |  | 27 | 27.5 | 0.03 | 3.21 | 0.01 | 0.4799655 | 280.4068 | 0.02846266 | #N/A |  |  |  |  | 27 | 27.5 | 0.03 | 3.63 | 0.02 | 0.4799655 | 317.0956 | 0.02846266 | #N/A
| 28 | 28.5 | 0.03 | 3.56 | 0.02 | 0.4974188 | 300.0692 | 0.02949766 | #N/A |  |  |  |  | 28 | 28.5 | 0.03 | 2.76 | 0.01 | 0.4974188 | 232.6379 | 0.02949766 | #N/A |  |  |  |  | 28 | 28.5 | 0.03 | 3.77 | 0.02 | 0.4974188 | 317.7699 | 0.02949766 | #N/A |  |  |  |  | 28 | 28.5 | 0.03 | 3.32 | 0.01 | 0.4974188 | 279.8398 | 0.02949766 | #N/A |  |  |  |  | 28 | 28.5 | 0.03 | 3.83 | 0.02 | 0.4974188 | 322.8272 | 0.02949766 | #N/A
| 29 | 29.5 | 0.03 | 3.55 | 0.02 | 0.5148721 | 289.083 | 0.03053267 | #N/A |  |  |  |  | 29 | 29.5 | 0.03 | 2.91 | 0.01 | 0.5148721 | 236.9666 | 0.03053267 | #N/A |  |  |  |  | 29 | 29.5 | 0.03 | 3.82 | 0.02 | 0.5148721 | 311.0696 | 0.03053267 | #N/A |  |  |  |  | 29 | 29.5 | 0.03 | 3.46 | 0.02 | 0.5148721 | 281.7541 | 0.03053267 | #N/A |  |  |  |  | 29 | 29.5 | 0.03 | 3.61 | 0.02 | 0.5148721 | 293.9689 | 0.03053267 | #N/A
| 30 | 30.5 | 0.03 | 3.8 | 0.02 | 0.5323254 | 299.2954 | 0.03156767 | #N/A |  |  |  |  | 30 | 30.5 | 0.03 | 3.16 | 0.01 | 0.5323254 | 248.8877 | 0.03156767 | #N/A |  |  |  |  | 30 | 30.5 | 0.03 | 3.8 | 0.02 | 0.5323254 | 299.2954 | 0.03156767 | #N/A |  |  |  |  | 30 | 30.5 | 0.03 | 3.54 | 0.02 | 0.5323254 | 278.8173 | 0.03156767 | #N/A |  |  |  |  | 30 | 30.5 | 0.03 | 3.91 | 0.02 | 0.5323254 | 307.9592 | 0.03156767 | #N/A
| 31 | 31.5 | 0.03 | 3.69 | 0.02 | 0.5497787 | 281.4051 | 0.03260268 | #N/A |  |  |  |  | 31 | 31.5 | 0.03 | 3.32 | 0.01 | 0.5497787 | 253.1884 | 0.03260268 | #N/A |  |  |  |  | 31 | 31.5 | 0.03 | 4.09 | 0.02 | 0.5497787 | 311.9098 | 0.03260268 | #N/A | [17 empty] | 31 | 31.5 | 0.03 | 3.99 | 0.02 | 0.5497787 | 304.2836 | 0.03260268 | #N/A
| 32 | 32.5 | 0.03 | 3.77 | 0.02 | 0.567232 | 278.6597 | 0.03363768 | #N/A |  |  |  |  | 32 | 32.5 | 0.03 | 3.38 | 0.02 | 0.567232 | 249.8329 | 0.03363768 | #N/A |  |  |  |  | 32 | 32.5 | 0.03 | 4.25 | 0.02 | 0.567232 | 314.1389 | 0.03363768 | #N/A | [17 empty] | 32 | 32.5 | 0.03 | 3.98 | 0.02 | 0.567232 | 294.1819 | 0.03363768 | #N/A
| 33 | 33.5 | 0.03 | 3.88 | 0.02 | 0.5846853 | 278.2295 | 0.03467269 | #N/A |  |  |  |  | 33 | 33.5 | 0.03 | 3.6 | 0.02 | 0.5846853 | 258.1511 | 0.03467269 | #N/A |  |  |  |  | 33 | 33.5 | 0.03 | 4.37 | 0.02 | 0.5846853 | 313.3667 | 0.03467269 | #N/A | [17 empty] | 33 | 33.5 | 0.03 | 4.05 | 0.02 | 0.5846853 | 290.4199 | 0.03467269 | #N/A
| 34 | 34.5 | 0.04 | 3.97 | 0.02 | 0.6021386 | 276.4316 | 0.0357077 | #N/A |  |  |  |  | 34 | 34.5 | 0.04 | 3.69 | 0.02 | 0.6021386 | 256.9351 | 0.0357077 | #N/A |  |  |  |  | 34 | 34.5 | 0.04 | 4.2 | 0.02 | 0.6021386 | 292.4465 | 0.0357077 | #N/A | [17 empty] | 34 | 34.5 | 0.04 | 3.99 | 0.02 | 0.6021386 | 277.8242 | 0.0357077 | #N/A
| 35 | 35.5 | 0.04 | 4.08 | 0.02 | 0.6195919 | 276.0883 | 0.0367427 | #N/A |  |  |  |  | 35 | 35.5 | 0.04 | 4.06 | 0.02 | 0.6195919 | 274.7349 | 0.0367427 | #N/A |  |  |  |  | 35 | 35.5 | 0.04 | 4.32 | 0.02 | 0.6195919 | 292.3288 | 0.0367427 | #N/A | [17 empty] | 35 | 35.5 | 0.04 | 4.25 | 0.02 | 0.6195919 | 287.592 | 0.0367427 | #N/A
| 36 | 36.5 | 0.04 | 4.27 | 0.02 | 0.6370452 | 281.0291 | 0.03777771 | #N/A |  |  |  |  | 36 | 36.5 | 0.04 | 4.35 | 0.02 | 0.6370452 | 286.2942 | 0.03777771 | 286.2942 | [30 empty] | 36 | 36.5 | 0.04 | 4.27 | 0.02 | 0.6370452 | 281.0291 | 0.03777771 | #N/A
| 37 | 37.5 | 0.04 | 4.29 | 0.02 | 0.6544985 | 274.8161 | 0.03881271 | #N/A |  |  |  |  | 37 | 37.5 | 0.04 | 4.29 | 0.02 | 0.6544985 | 274.8161 | 0.03881271 | #N/A | [30 empty] | 37 | 37.5 | 0.04 | 4.41 | 0.02 | 0.6544985 | 282.5033 | 0.03881271 | #N/A
[14 empty] | 38 | 38.5 | 0.04 | 4.2 | 0.02 | 0.6719518 | 262.0624 | 0.03984772 | #N/A | [30 empty] | 38 | 38.5 | 0.04 | 4.35 | 0.02 | 0.6719518 | 271.4218 | 0.03984772 | #N/A
[14 empty] | 39 | 39.5 | 0.04 | 4.47 | 0.02 | 0.6894051 | 271.8483 | 0.04088272 | #N/A | [30 empty] | 39 | 39.5 | 0.04 | 4.5 | 0.02 | 0.6894051 | 273.6728 | 0.04088272 | #N/A
[14 empty] | 40 | 40.5 | 0.04 | 4.42 | 0.02 | 0.7068583 | 262.1703 | 0.04191773 | #N/A | [30 empty] | 40 | 40.5 | 0.04 | 4.66 | 0.02 | 0.7068583 | 276.4058 | 0.04191773 | #N/A
[14 empty] | 41 | 41.5 | 0.04 | 4.61 | 0.02 | 0.7243116 | 266.8511 | 0.04295274 | #N/A | [30 empty] | 41 | 41.5 | 0.04 | 4.6 | 0.02 | 0.7243116 | 266.2723 | 0.04295274 | #N/A
[14 empty] | 42 | 42.5 | 0.04 | 4.56 | 0.02 | 0.7417649 | 257.7461 | 0.04398774 | #N/A | [30 empty] | 42 | 42.5 | 0.04 | 4.71 | 0.02 | 0.7417649 | 266.2246 | 0.04398774 | #N/A
[14 empty] | 43 | 43.5 | 0.05 | 4.57 | 0.02 | 0.7592182 | 252.3732 | 0.04502275 | #N/A | [30 empty] | 43 | 43.5 | 0.05 | 4.74 | 0.02 | 0.7592182 | 261.7612 | 0.04502275 | #N/A
[14 empty] | 44 | 44.5 | 0.05 | 4.64 | 0.02 | 0.7766715 | 250.4807 | 0.04605775 | #N/A | [30 empty] | 44 | 44.5 | 0.05 | 4.9 | 0.02 | 0.7766715 | 264.5162 | 0.04605775 | #N/A
[14 empty] | 45 | 45.5 | 0.05 | 4.61 | 0.02 | 0.7941248 | 243.3917 | 0.04709276 | #N/A | [30 empty] | 45 | 45.5 | 0.05 | 5.09 | 0.02 | 0.7941248 | 268.734 | 0.04709276 | #N/A
[14 empty] | 46 | 46.5 | 0.05 | 4.46 | 0.02 | 0.8115781 | 230.4083 | 0.04812776 | #N/A

## 8_PE_40_90
| D (m) | 0.0127
| L (m) | 0.10708
| R (m) | 0.00635
| J (m^4) | 2.553964e-09
PETG 40% 90° PETG 40% 90° PETG 40% 90° PETG 40% 90° PETG 40% 90° PETG 40% 90° PETG 40% 90° PETG 40% 90° PETG 40% 90° PETG 40% 90° PETG 40% 90° PETG 40% 90° PETG 40% 90° PETG 40% 90° PETG 40% 90°
| 1 | [12 empty] | 2 | [12 empty] | 3 | [12 empty] | 4 | [12 empty] | 5
| G.U.N.T. Gerätebau GmbH | [12 empty] | G.U.N.T. Gerätebau GmbH | [12 empty] | G.U.N.T. Gerätebau GmbH | [12 empty] | G.U.N.T. Gerätebau GmbH | [12 empty] | G.U.N.T. Gerätebau GmbH
| Hanskampring 15-17 . D- 22885 BarsbüttelPhone: +49 40 / 67 08 54 - 0 . Fax: +49 40 / 67 08 54 - 42 | [12 empty] | Hanskampring 15-17 . D- 22885 BarsbüttelPhone: +49 40 / 67 08 54 - 0 . Fax: +49 40 / 67 08 54 - 42 | [12 empty] | Hanskampring 15-17 . D- 22885 BarsbüttelPhone: +49 40 / 67 08 54 - 0 . Fax: +49 40 / 67 08 54 - 42 | [12 empty] | Hanskampring 15-17 . D- 22885 BarsbüttelPhone: +49 40 / 67 08 54 - 0 . Fax: +49 40 / 67 08 54 - 42 | [12 empty] | Hanskampring 15-17 . D- 22885 BarsbüttelPhone: +49 40 / 67 08 54 - 0 . Fax: +49 40 / 67 08 54 - 42
| Fecha : 19/4/2023 | Tiempo: 10:57:50 | [11 empty] | Fecha : 19/4/2023 | Tiempo: 12:00:46 | [11 empty] | Fecha : 19/4/2023 | Tiempo: 12:04:58 | [11 empty] | Fecha : 19/4/2023 | Tiempo: 12:09:33 | [11 empty] | Fecha : 19/4/2023 | Tiempo: 12:13:33
| WP 510 | Máquina para ensayo de torsión. 200Nm | [11 empty] | WP 510 | Máquina para ensayo de torsión. 200Nm | [11 empty] | WP 510 | Máquina para ensayo de torsión. 200Nm | [11 empty] | WP 510 | Máquina para ensayo de torsión. 200Nm | [11 empty] | WP 510 | Máquina para ensayo de torsión. 200Nm
| Nombre | [12 empty] | Nombre | [12 empty] | Nombre | [12 empty] | Nombre | [12 empty] | Nombre
| Comentario | [12 empty] | Comentario | [12 empty] | Comentario | [12 empty] | Comentario | [12 empty] | Comentario
| Cálculos | [12 empty] | Cálculos | [12 empty] | Cálculos | [12 empty] | Cálculos | [12 empty] | Cálculos
| M_tb | 5.582653 Nm | [11 empty] | M_tb | 5.671211 Nm | [11 empty] | M_tb | 5.527842 Nm | [11 empty] | M_tb | 5.802243 Nm | [11 empty] | M_tb | 5.437031 Nm
| tau_tb | 0.024795N/mm^2 | [11 empty] | tau_tb | 0.025189N/mm^2 | [11 empty] | tau_tb | 0.024552N/mm^2 | [11 empty] | tau_tb | 0.025771N/mm^2 | [11 empty] | tau_tb | 0.024149N/mm^2
| Valores medidos | [12 empty] | Valores medidos | [12 empty] | Valores medidos | [12 empty] | Valores medidos | [12 empty] | Valores medidos
CELL MAX | # | Ángulo de torsión en deg | Ángulo de deslizamiento en rad | Momento de torsión en Nm | Tensión de cizallamiento en N/mm^2 | Radianes | Esfuerzo Cortante (MPa) | Deformación Angular | Máx. (MPa) | Limite Elastico (MPa) | Ruptura (MPa) | Esfuerzo Cortante Pico Máx. (MPa) | Módulo (Pa) | # | Ángulo de torsión en deg | Ángulo de deslizamiento en rad | Momento de torsión en Nm | Tensión de cizallamiento en N/mm^2 | Radianes | Esfuerzo Cortante (MPa) | Deformación Angular | Máx. (MPa) | Limite Elastico (MPa) | Ruptura (MPa) | Esfuerzo Cortante Pico Máx. (MPa) | Módulo (Pa) | # | Ángulo de torsión en deg | Ángulo de deslizamiento en rad | Momento de torsión en Nm | Tensión de cizallamiento en N/mm^2 | Radianes | Esfuerzo Cortante (MPa) | Deformación Angular | Máx. (MPa) | Limite Elastico (MPa) | Ruptura (MPa) | Esfuerzo Cortante Pico Máx. (MPa) | Módulo (Pa) | # | Ángulo de torsión en deg | Ángulo de deslizamiento en rad | Momento de torsión en Nm | Tensión de cizallamiento en N/mm^2 | Radianes | Esfuerzo Cortante (MPa) | Deformación Angular | Máx. (MPa) | Limite Elastico (MPa) | Ruptura (MPa) | Esfuerzo Cortante Pico Máx. (MPa) | Módulo (Pa) | # | Ángulo de torsión en deg | Ángulo de deslizamiento en rad | Momento de torsión en Nm | Tensión de cizallamiento en N/mm^2 | Radianes | Esfuerzo Cortante (MPa) | Deformación Angular | Máx. (MPa) | Limite Elastico (MPa) | Ruptura (MPa) | Esfuerzo Cortante Pico Máx. (MPa) | Módulo (Pa)
152 | 1 | 1 | 0 | 0.13 | 0 |  |  |  | #N/A | 276.91 | 241.96 | 276.9126 | 11063 | 1 | 1 | 0 | 0.05 | 0 |  |  |  | #N/A | 242.47 | 253.48 | 269.0508 | 7537 | 1 | 1 | 0 | 0.23 | 0 |  |  |  | #N/A | 312.03 | 285.56 | 320.5611 | 6192.7 | 1 | 1 | 0 | 0.27 | 0 |  |  |  | #N/A | 319.32 | 297.07 | 331.9458 | 15371 | 1 | 1 | 0 | 0.13 | 0 |  |  |  | #N/A | 253.57 | 274.39 | 282.8805 | 11508
| 2 | 2 | 0 | 0.02 | 8.51e-05 |  |  |  | #N/A |  |  |  |  | 2 | 2 | 0 | 0.19 | 0 |  |  |  | #N/A |  |  |  |  | 2 | 2 | 0 | 0.3 | 0 |  |  |  | #N/A |  |  |  |  | 2 | 2 | 0 | 0.42 | 0 |  |  |  | #N/A |  |  |  |  | 2 | 2 | 0 | 0.25 | 0 |  |  |  | #N/A
| 3 | 3 | 0 | 0.22 | 0 |  |  |  | #N/A |  |  |  |  | 3 | 3 | 0 | 0.46 | 0 |  |  |  | #N/A |  |  |  |  | 3 | 3 | 0 | 0.37 | 0 | 0.05235988 | 0 | 0.003105017 | #N/A |  |  |  |  | 3 | 3 | 0 | 0.56 | 0 |  |  |  | #N/A |  |  |  |  | 3 | 3 | 0 | 0.3 | 0 | 0.05235988 | 0 | 0.003105017 | #N/A
| 4 | 4.1 | 0 | 0.32 | 0 |  |  |  | #N/A |  |  |  |  | 4 | 4.1 | 0 | 0.53 | 0 |  |  |  | #N/A |  |  |  |  | 4 | 4.1 | 0 | 0.39 | 0 | 0.0715585 | 228.5057 | 0.004243523 | #N/A |  |  |  |  | 4 | 4.1 | 0 | 0.55 | 0 |  |  |  | #N/A |  |  |  |  | 4 | 4.1 | 0 | 0.28 | 0 | 0.0715585 | 164.0553 | 0.004243523 | #N/A
| 5 | 5.1 | 0.01 | 0.12 | 0 |  |  |  | #N/A |  |  |  |  | 5 | 5.1 | 0.01 | 0.42 | 0 |  |  |  | #N/A |  |  |  |  | 5 | 5.1 | 0.01 | 0.47 | 0 | 0.08901179 | 221.3828 | 0.005278529 | #N/A |  |  |  |  | 5 | 5.1 | 0.01 | 0.61 | 0 |  |  |  | #N/A |  |  |  |  | 5 | 5.1 | 0.01 | 0.37 | 0 | 0.08901179 | 174.2801 | 0.005278529 | #N/A
| 6 | 6.2 | 0.01 | 0.01 | 5.23e-05 |  |  |  | #N/A |  |  |  |  | 6 | 6.2 | 0.01 | 0.5 | 0 |  |  |  | #N/A |  |  |  |  | 6 | 6.2 | 0.01 | 0.62 | 0 | 0.1082104 | 240.2239 | 0.006417035 | #N/A |  |  |  |  | 6 | 6.2 | 0.01 | 0.71 | 0 |  |  |  | #N/A |  |  |  |  | 6 | 6.2 | 0.01 | 0.65 | 0 | 0.1082104 | 251.8476 | 0.006417035 | #N/A
| 7 | 7.2 | 0.01 | 0.24 | 0 | 0.1256637 | 0 | 0.007452041 | #N/A |  |  |  |  | 7 | 7.2 | 0.01 | 0.58 | 0 |  |  |  | #N/A |  |  |  |  | 7 | 7.2 | 0.01 | 0.72 | 0 | 0.1256637 | 240.2239 | 0.007452041 | #N/A |  |  |  |  | 7 | 7.2 | 0.01 | 0.71 | 0 |  |  |  | #N/A |  |  |  |  | 7 | 7.2 | 0.01 | 0.76 | 0 | 0.1256637 | 253.5697 | 0.007452041 | #N/A
| 8 | 8.2 | 0.01 | 0.03 | 0 | 0.143117 | 8.788679 | 0.008487047 | #N/A |  |  |  |  | 8 | 8.2 | 0.01 | 0.57 | 0 | 0.143117 | 0 | 0.008487047 | #N/A |  |  |  |  | 8 | 8.2 | 0.01 | 0.74 | 0 | 0.143117 | 216.7874 | 0.008487047 | #N/A |  |  |  |  | 8 | 8.2 | 0.01 | 1.13 | 0.01 |  |  |  | #N/A |  |  |  |  | 8 | 8.2 | 0.01 | 0.87 | 0 | 0.143117 | 254.8717 | 0.008487047 | #N/A
| 9 | 9.2 | 0.01 | 0.12 | 0 | 0.1605703 | 31.33355 | 0.009522052 | #N/A |  |  |  |  | 9 | 9.2 | 0.01 | 0.57 | 0 | 0.1605703 | 148.8344 | 0.009522052 | #N/A |  |  |  |  | 9 | 9.2 | 0.01 | 0.91 | 0 | 0.1605703 | 237.6128 | 0.009522052 | #N/A |  |  |  |  | 9 | 9.2 | 0.01 | 1.25 | 0.01 |  |  |  | #N/A |  |  |  |  | 9 | 9.2 | 0.01 | 0.99 | 0 | 0.1605703 | 258.5018 | 0.009522052 | #N/A
| 10 | 10.2 | 0.01 | 0.48 | 0 | 0.1780236 | 113.0465 | 0.01055706 | #N/A |  |  |  |  | 10 | 10.2 | 0.01 | 0.59 | 0 | 0.1780236 | 138.953 | 0.01055706 | #N/A |  |  |  |  | 10 | 10.2 | 0.01 | 0.91 | 0 | 0.1780236 | 214.3174 | 0.01055706 | #N/A |  |  |  |  | 10 | 10.2 | 0.01 | 1.23 | 0.01 | 0.1780236 | 0 | 0.01055706 | #N/A |  |  |  |  | 10 | 10.2 | 0.01 | 1.07 | 0 | 0.1780236 | 251.9996 | 0.01055706 | #N/A
| 11 | 11.3 | 0.01 | 0.66 | 0 | 0.1972222 | 140.3078 | 0.01169556 | #N/A |  |  |  |  | 11 | 11.3 | 0.01 | 0.7 | 0 | 0.1972222 | 148.8113 | 0.01169556 | #N/A |  |  |  |  | 11 | 11.3 | 0.01 | 1.13 | 0.01 | 0.1972222 | 240.2239 | 0.01169556 | #N/A |  |  |  |  | 11 | 11.3 | 0.01 | 1.15 | 0.01 | 0.1972222 | 244.4757 | 0.01169556 | #N/A |  |  |  |  | 11 | 11.3 | 0.01 | 1.18 | 0.01 | 0.1972222 | 250.8533 | 0.01169556 | #N/A
| 12 | 12.3 | 0.01 | 0.77 | 0 | 0.2146755 | 150.3841 | 0.01273057 | #N/A |  |  |  |  | 12 | 12.3 | 0.01 | 0.69 | 0 | 0.2146755 | 134.7597 | 0.01273057 | #N/A |  |  |  |  | 12 | 12.3 | 0.01 | 1.26 | 0.01 | 0.2146755 | 246.083 | 0.01273057 | #N/A |  |  |  |  | 12 | 12.3 | 0.01 | 1.29 | 0.01 | 0.2146755 | 251.9421 | 0.01273057 | #N/A |  |  |  |  | 12 | 12.3 | 0.01 | 1.17 | 0.01 | 0.2146755 | 228.5057 | 0.01273057 | #N/A
| 13 | 13.3 | 0.01 | 0.64 | 0 | 0.2321288 | 115.5965 | 0.01376558 | #N/A |  |  |  |  | 13 | 13.3 | 0.01 | 0.99 | 0 | 0.2321288 | 178.8133 | 0.01376558 | #N/A |  |  |  |  | 13 | 13.3 | 0.01 | 1.45 | 0.01 | 0.2321288 | 261.8982 | 0.01376558 | #N/A |  |  |  |  | 13 | 13.3 | 0.01 | 1.42 | 0.01 | 0.2321288 | 256.4797 | 0.01376558 | #N/A |  |  |  |  | 13 | 13.3 | 0.01 | 1.21 | 0.01 | 0.2321288 | 218.5496 | 0.01376558 | #N/A
| 14 | 14.3 | 0.01 | 0.62 | 0 | 0.2495821 | 104.153 | 0.01480058 | #N/A |  |  |  |  | 14 | 14.3 | 0.01 | 1.06 | 0 | 0.2495821 | 178.0681 | 0.01480058 | #N/A |  |  |  |  | 14 | 14.3 | 0.01 | 1.71 | 0.01 | 0.2495821 | 287.2607 | 0.01480058 | #N/A |  |  |  |  | 14 | 14.3 | 0.01 | 1.72 | 0.01 | 0.2495821 | 288.9406 | 0.01480058 | #N/A |  |  |  |  | 14 | 14.3 | 0.01 | 1.28 | 0.01 | 0.2495821 | 215.0256 | 0.01480058 | #N/A
| 15 | 15.3 | 0.02 | 0.71 | 0 | 0.2670354 | 111.4765 | 0.01583559 | #N/A |  |  |  |  | 15 | 15.3 | 0.02 | 1.04 | 0 | 0.2670354 | 163.2894 | 0.01583559 | #N/A |  |  |  |  | 15 | 15.3 | 0.02 | 1.91 | 0.01 | 0.2670354 | 299.8874 | 0.01583559 | #N/A |  |  |  |  | 15 | 15.3 | 0.02 | 1.94 | 0.01 | 0.2670354 | 304.5976 | 0.01583559 | #N/A |  |  |  |  | 15 | 15.3 | 0.02 | 1.38 | 0.01 | 0.2670354 | 216.6725 | 0.01583559 | #N/A
| 16 | 16.4 | 0.02 | 1.01 | 0 | 0.286234 | 147.9428 | 0.01697409 | #N/A |  |  |  |  | 16 | 16.4 | 0.02 | 1.24 | 0.01 | 0.286234 | 181.6327 | 0.01697409 | #N/A |  |  |  |  | 16 | 16.4 | 0.02 | 1.9 | 0.01 | 0.286234 | 278.3082 | 0.01697409 | #N/A |  |  |  |  | 16 | 16.4 | 0.02 | 2.18 | 0.01 | 0.286234 | 319.322 | 0.01697409 | #N/A |  |  |  |  | 16 | 16.4 | 0.02 | 1.68 | 0.01 | 0.286234 | 246.083 | 0.01697409 | #N/A
| 17 | 17.4 | 0.02 | 1.21 | 0.01 | 0.3036873 | 167.0523 | 0.0180091 | #N/A |  |  |  |  | 17 | 17.4 | 0.02 | 1.57 | 0.01 | 0.3036873 | 216.7538 | 0.0180091 | #N/A |  |  |  |  | 17 | 17.4 | 0.02 | 2.24 | 0.01 | 0.3036873 | 309.2538 | 0.0180091 | #N/A |  |  |  |  | 17 | 17.4 | 0.02 | 2.27 | 0.01 | 0.3036873 | 313.3956 | 0.0180091 | #N/A |  |  |  |  | 17 | 17.4 | 0.02 | 1.88 | 0.01 | 0.3036873 | 259.5523 | 0.0180091 | #N/A
| 18 | 18.4 | 0.02 | 1.43 | 0.01 | 0.3211406 | 186.6957 | 0.0190441 | #N/A |  |  |  |  | 18 | 18.4 | 0.02 | 1.59 | 0.01 | 0.3211406 | 207.5848 | 0.0190441 | #N/A |  |  |  |  | 18 | 18.4 | 0.02 | 2.39 | 0.01 | 0.3211406 | 312.03 | 0.0190441 | #N/A |  |  |  |  | 18 | 18.4 | 0.02 | 2.38 | 0.01 | 0.3211406 | 310.7244 | 0.0190441 | #N/A |  |  |  |  | 18 | 18.4 | 0.02 | 2.07 | 0.01 | 0.3211406 | 270.2519 | 0.0190441 | #N/A
| 19 | 19.4 | 0.02 | 1.4 | 0.01 | 0.3385939 | 173.3575 | 0.02007911 | #N/A |  |  |  |  | 19 | 19.4 | 0.02 | 1.54 | 0.01 | 0.3385939 | 190.6932 | 0.02007911 | #N/A |  |  |  |  | 19 | 19.4 | 0.02 | 2.43 | 0.01 | 0.3385939 | 300.899 | 0.02007911 | #N/A |  |  |  |  | 19 | 19.4 | 0.02 | 2.49 | 0.01 | 0.3385939 | 308.3286 | 0.02007911 | #N/A |  |  |  |  | 19 | 19.4 | 0.02 | 2.06 | 0.01 | 0.3385939 | 255.0831 | 0.02007911 | #N/A
| 20 | 20.4 | 0.02 | 1.57 | 0.01 | 0.3560472 | 184.8782 | 0.02111412 | #N/A |  |  |  |  | 20 | 20.4 | 0.02 | 1.89 | 0.01 | 0.3560472 | 222.5604 | 0.02111412 | #N/A |  |  |  |  | 20 | 20.4 | 0.02 | 2.37 | 0.01 | 0.3560472 | 279.0837 | 0.02111412 | #N/A |  |  |  |  | 20 | 20.4 | 0.02 | 2.63 | 0.01 | 0.3560472 | 309.7004 | 0.02111412 | #N/A |  |  |  |  | 20 | 20.4 | 0.02 | 2.32 | 0.01 | 0.3560472 | 273.1958 | 0.02111412 | #N/A
| 21 | 21.4 | 0.02 | 1.8 | 0.01 | 0.3735005 | 202.0575 | 0.02214912 | #N/A |  |  |  |  | 21 | 21.4 | 0.02 | 2.16 | 0.01 | 0.3735005 | 242.469 | 0.02214912 | #N/A |  |  |  |  | 21 | 21.4 | 0.02 | 2.55 | 0.01 | 0.3735005 | 286.2481 | 0.02214912 | #N/A |  |  |  |  | 21 | 21.4 | 0.02 | 2.74 | 0.01 | 0.3735005 | 307.5764 | 0.02214912 | #N/A |  |  |  |  | 21 | 21.4 | 0.02 | 2.52 | 0.01 | 0.3735005 | 282.8805 | 0.02214912 | 282.8805
| 22 | 22.5 | 0.02 | 2.04 | 0.01 | 0.3926991 | 217.803 | 0.02328763 | #N/A |  |  |  |  | 22 | 22.5 | 0.02 | 2.25 | 0.01 | 0.3926991 | 240.2239 | 0.02328763 | #N/A |  |  |  |  | 22 | 22.5 | 0.02 | 2.62 | 0.01 | 0.3926991 | 279.7274 | 0.02328763 | #N/A |  |  |  |  | 22 | 22.5 | 0.02 | 2.87 | 0.01 | 0.3926991 | 306.4189 | 0.02328763 | #N/A |  |  |  |  | 22 | 22.5 | 0.02 | 2.57 | 0.01 | 0.3926991 | 274.3891 | 0.02328763 | #N/A
| 23 | 23.5 | 0.02 | 2.38 | 0.01 | 0.4101524 | 243.2906 | 0.02432263 | #N/A |  |  |  |  | 23 | 23.5 | 0.02 | 2.34 | 0.01 | 0.4101524 | 239.2017 | 0.02432263 | #N/A |  |  |  |  | 23 | 23.5 | 0.02 | 2.86 | 0.01 | 0.4101524 | 292.3576 | 0.02432263 | #N/A |  |  |  |  | 23 | 23.5 | 0.02 | 3.01 | 0.01 | 0.4101524 | 307.691 | 0.02432263 | #N/A
| 24 | 24.5 | 0.03 | 2.52 | 0.01 | 0.4276057 | 247.0874 | 0.02535764 | #N/A |  |  |  |  | 24 | 24.5 | 0.03 | 2.49 | 0.01 | 0.4276057 | 244.1459 | 0.02535764 | #N/A |  |  |  |  | 24 | 24.5 | 0.03 | 2.92 | 0.01 | 0.4276057 | 286.3077 | 0.02535764 | #N/A |  |  |  |  | 24 | 24.5 | 0.03 | 3.11 | 0.01 | 0.4276057 | 304.9373 | 0.02535764 | #N/A
| 25 | 25.5 | 0.03 | 2.82 | 0.01 | 0.445059 | 265.6594 | 0.02639264 | #N/A |  |  |  |  | 25 | 25.5 | 0.03 | 2.73 | 0.01 | 0.445059 | 257.1809 | 0.02639264 | #N/A |  |  |  |  | 25 | 25.5 | 0.03 | 3.06 | 0.01 | 0.445059 | 288.2687 | 0.02639264 | #N/A |  |  |  |  | 25 | 25.5 | 0.03 | 3.39 | 0.02 | 0.445059 | 319.3565 | 0.02639264 | #N/A
| 26 | 26.5 | 0.03 | 2.95 | 0.01 | 0.4625123 | 267.4191 | 0.02742765 | #N/A |  |  |  |  | 26 | 26.5 | 0.03 | 2.84 | 0.01 | 0.4625123 | 257.4475 | 0.02742765 | #N/A |  |  |  |  | 26 | 26.5 | 0.03 | 3.32 | 0.01 | 0.4625123 | 300.9598 | 0.02742765 | #N/A |  |  |  |  | 26 | 26.5 | 0.03 | 3.51 | 0.02 | 0.4625123 | 318.1834 | 0.02742765 | #N/A
| 27 | 27.5 | 0.03 | 3.17 | 0.01 | 0.4799655 | 276.9126 | 0.02846266 | 276.9126 |  |  |  |  | 27 | 27.5 | 0.03 | 3 | 0.01 | 0.4799655 | 262.0624 | 0.02846266 | #N/A |  |  |  |  | 27 | 27.5 | 0.03 | 3.49 | 0.02 | 0.4799655 | 304.866 | 0.02846266 | #N/A |  |  |  |  | 27 | 27.5 | 0.03 | 3.8 | 0.02 | 0.4799655 | 331.9458 | 0.02846266 | 331.9458
| 28 | 28.5 | 0.03 | 3.2 | 0.01 | 0.4974188 | 269.7251 | 0.02949766 | #N/A |  |  |  |  | 28 | 28.5 | 0.03 | 3.1 | 0.01 | 0.4974188 | 261.2962 | 0.02949766 | #N/A |  |  |  |  | 28 | 28.5 | 0.03 | 3.47 | 0.02 | 0.4974188 | 292.4831 | 0.02949766 | #N/A |  |  |  |  | 28 | 28.5 | 0.03 | 3.82 | 0.02 | 0.4974188 | 321.9843 | 0.02949766 | #N/A
| 29 | 29.5 | 0.03 | 3.09 | 0.01 | 0.5148721 | 251.6244 | 0.03053267 | #N/A |  |  |  |  | 29 | 29.5 | 0.03 | 3.18 | 0.01 | 0.5148721 | 258.9532 | 0.03053267 | #N/A |  |  |  |  | 29 | 29.5 | 0.03 | 3.82 | 0.02 | 0.5148721 | 311.0696 | 0.03053267 | #N/A |  |  |  |  | 29 | 29.5 | 0.03 | 3.94 | 0.02 | 0.5148721 | 320.8414 | 0.03053267 | #N/A
| 30 | 30.5 | 0.03 | 3.08 | 0.01 | 0.5323254 | 242.5868 | 0.03156767 | #N/A |  |  |  |  | 30 | 30.5 | 0.03 | 3.32 | 0.01 | 0.5323254 | 261.4896 | 0.03156767 | #N/A |  |  |  |  | 30 | 30.5 | 0.03 | 4.07 | 0.02 | 0.5323254 | 320.5611 | 0.03156767 | 320.5611 |  |  |  |  | 30 | 30.5 | 0.03 | 4.15 | 0.02 | 0.5323254 | 326.862 | 0.03156767 | #N/A
| 31 | 31.5 | 0.03 | 3.42 | 0.02 | 0.5497787 | 260.8145 | 0.03260268 | #N/A |  |  |  |  | 31 | 31.5 | 0.03 | 3.23 | 0.01 | 0.5497787 | 246.3248 | 0.03260268 | #N/A |  |  |  |  | 31 | 31.5 | 0.03 | 4.15 | 0.02 | 0.5497787 | 316.4855 | 0.03260268 | #N/A |  |  |  |  | 31 | 31.5 | 0.03 | 4.03 | 0.02 | 0.5497787 | 307.3341 | 0.03260268 | #N/A
| 32 | 32.5 | 0.03 | 3.5 | 0.02 | 0.567232 | 258.7027 | 0.03363768 | #N/A |  |  |  |  | 32 | 32.5 | 0.03 | 3.47 | 0.02 | 0.567232 | 256.4852 | 0.03363768 | #N/A |  |  |  |  | 32 | 32.5 | 0.03 | 4.14 | 0.02 | 0.567232 | 306.0083 | 0.03363768 | #N/A |  |  |  |  | 32 | 32.5 | 0.03 | 4.16 | 0.02 | 0.567232 | 307.4866 | 0.03363768 | #N/A
| 33 | 33.5 | 0.03 | 3.53 | 0.02 | 0.5846853 | 253.1315 | 0.03467269 | #N/A |  |  |  |  | 33 | 33.5 | 0.03 | 3.69 | 0.02 | 0.5846853 | 264.6048 | 0.03467269 | #N/A |  |  |  |  | 33 | 33.5 | 0.03 | 4.18 | 0.02 | 0.5846853 | 299.7421 | 0.03467269 | #N/A |  |  |  |  | 33 | 33.5 | 0.03 | 4.2 | 0.02 | 0.5846853 | 301.1762 | 0.03467269 | #N/A
| 34 | 34.5 | 0.04 | 3.61 | 0.02 | 0.6021386 | 251.3647 | 0.0357077 | #N/A |  |  |  |  | 34 | 34.5 | 0.04 | 3.85 | 0.02 | 0.6021386 | 268.0759 | 0.0357077 | #N/A |  |  |  |  | 34 | 34.5 | 0.04 | 4.18 | 0.02 | 0.6021386 | 291.0539 | 0.0357077 | #N/A |  |  |  |  | 34 | 34.5 | 0.04 | 4.26 | 0.02 | 0.6021386 | 296.6243 | 0.0357077 | #N/A
| 35 | 35.5 | 0.04 | 3.66 | 0.02 | 0.6195919 | 247.6675 | 0.0367427 | #N/A |  |  |  |  | 35 | 35.5 | 0.04 | 3.76 | 0.02 | 0.6195919 | 254.4343 | 0.0367427 | #N/A |  |  |  |  | 35 | 35.5 | 0.04 | 4.22 | 0.02 | 0.6195919 | 285.5619 | 0.0367427 | #N/A |  |  |  |  | 35 | 35.5 | 0.04 | 4.39 | 0.02 | 0.6195919 | 297.0656 | 0.0367427 | #N/A
| 36 | 36.5 | 0.04 | 3.76 | 0.02 | 0.6370452 | 247.4635 | 0.03777771 | #N/A |  |  |  |  | 36 | 36.5 | 0.04 | 3.85 | 0.02 | 0.6370452 | 253.3869 | 0.03777771 | #N/A
| 37 | 37.5 | 0.04 | 3.95 | 0.02 | 0.6544985 | 253.0358 | 0.03881271 | #N/A |  |  |  |  | 37 | 37.5 | 0.04 | 4.2 | 0.02 | 0.6544985 | 269.0508 | 0.03881271 | 269.0508
| 38 | 38.5 | 0.04 | 4.08 | 0.02 | 0.6719518 | 254.5749 | 0.03984772 | #N/A |  |  |  |  | 38 | 38.5 | 0.04 | 4.29 | 0.02 | 0.6719518 | 267.6781 | 0.03984772 | #N/A
| 39 | 39.5 | 0.04 | 4.22 | 0.02 | 0.6894051 | 256.6443 | 0.04088272 | #N/A |  |  |  |  | 39 | 39.5 | 0.04 | 4.41 | 0.02 | 0.6894051 | 268.1993 | 0.04088272 | #N/A
| 40 | 40.5 | 0.04 | 4.36 | 0.02 | 0.7068583 | 258.6114 | 0.04191773 | #N/A |  |  |  |  | 40 | 40.5 | 0.04 | 4.38 | 0.02 | 0.7068583 | 259.7977 | 0.04191773 | #N/A
| 41 | 41.5 | 0.04 | 4.18 | 0.02 | 0.7243116 | 241.9605 | 0.04295274 | #N/A |  |  |  |  | 41 | 41.5 | 0.04 | 4.51 | 0.02 | 0.7243116 | 261.0626 | 0.04295274 | #N/A
[14 empty] | 42 | 42.5 | 0.04 | 4.65 | 0.02 | 0.7417649 | 262.8332 | 0.04398774 | #N/A
[14 empty] | 43 | 43.5 | 0.05 | 4.59 | 0.02 | 0.7592182 | 253.4776 | 0.04502275 | #N/A

## 9_PE_40_VER
| D (m) | 0.0127
| L (m) | 0.10708
| R (m) | 0.00635
| J (m^4) | 2.553964e-09
PETG 40% Vertical PETG 40% Vertical PETG 40% Vertical PETG 40% Vertical PETG 40% Vertical PETG 40% Vertical PETG 40% Vertical PETG 40% Vertical PETG 40% Vertical PETG 40% Vertical PETG 40% Vertical PETG 40% Vertical
| 1 | [12 empty] | 2 | [12 empty] | 3 | [12 empty] | 4 | [12 empty] | 5
| G.U.N.T. Gerätebau GmbH | [12 empty] | G.U.N.T. Gerätebau GmbH | [12 empty] | G.U.N.T. Gerätebau GmbH | [12 empty] | G.U.N.T. Gerätebau GmbH | [12 empty] | G.U.N.T. Gerätebau GmbH
| Hanskampring 15-17 . D- 22885 BarsbüttelPhone: +49 40 / 67 08 54 - 0 . Fax: +49 40 / 67 08 54 - 42 | [12 empty] | Hanskampring 15-17 . D- 22885 BarsbüttelPhone: +49 40 / 67 08 54 - 0 . Fax: +49 40 / 67 08 54 - 42 | [12 empty] | Hanskampring 15-17 . D- 22885 BarsbüttelPhone: +49 40 / 67 08 54 - 0 . Fax: +49 40 / 67 08 54 - 42 | [12 empty] | Hanskampring 15-17 . D- 22885 BarsbüttelPhone: +49 40 / 67 08 54 - 0 . Fax: +49 40 / 67 08 54 - 42 | [12 empty] | Hanskampring 15-17 . D- 22885 BarsbüttelPhone: +49 40 / 67 08 54 - 0 . Fax: +49 40 / 67 08 54 - 42
| Fecha : 19/4/2023 | Tiempo: 13:45:32 | [11 empty] | Fecha : 19/4/2023 | Tiempo: 13:48:54 | [11 empty] | Fecha : 19/4/2023 | Tiempo: 13:51:40 | [11 empty] | Fecha : 19/4/2023 | Tiempo: 13:54:28 | [11 empty] | Fecha : 19/4/2023 | Tiempo: 13:58:01
| WP 510 | Máquina para ensayo de torsión. 200Nm | [11 empty] | WP 510 | Máquina para ensayo de torsión. 200Nm | [11 empty] | WP 510 | Máquina para ensayo de torsión. 200Nm | [11 empty] | WP 510 | Máquina para ensayo de torsión. 200Nm | [11 empty] | WP 510 | Máquina para ensayo de torsión. 200Nm
| Nombre | [12 empty] | Nombre | [12 empty] | Nombre | [12 empty] | Nombre | [12 empty] | Nombre
| Comentario | [12 empty] | Comentario | [12 empty] | Comentario | [12 empty] | Comentario | [12 empty] | Comentario
| Cálculos | [12 empty] | Cálculos | [12 empty] | Cálculos | [12 empty] | Cálculos | [12 empty] | Cálculos
| M_tb | 3.750139 Nm | [11 empty] | M_tb | 3.848931 Nm | [11 empty] | M_tb | 4.539411 Nm | [11 empty] | M_tb | 4.419108 Nm | [11 empty] | M_tb | 4.132284 Nm
| tau_tb | 0.016656N/mm^2 | [11 empty] | tau_tb | 0.017095N/mm^2 | [11 empty] | tau_tb | 0.020162N/mm^2 | [11 empty] | tau_tb | 0.019627N/mm^2 | [11 empty] | tau_tb | 0.018354N/mm^2
| Valores medidos | [12 empty] | Valores medidos | [12 empty] | Valores medidos | [12 empty] | Valores medidos | [12 empty] | Valores medidos
CELL MAX | # | Ángulo de torsión en deg | Ángulo de deslizamiento en rad | Momento de torsión en Nm | Tensión de cizallamiento en N/mm^2 | Radianes | Esfuerzo Cortante (MPa) | Deformación Angular | Máx. (MPa) | Limite Elastico (MPa) | Ruptura (MPa) | Esfuerzo Cortante Pico Máx. (MPa) | Módulo (Pa) | # | Ángulo de torsión en deg | Ángulo de deslizamiento en rad | Momento de torsión en Nm | Tensión de cizallamiento en N/mm^2 | Radianes | Esfuerzo Cortante (MPa) | Deformación Angular | Máx. (MPa) | Limite Elastico (MPa) | Ruptura (MPa) | Esfuerzo Cortante Pico Máx. (MPa) | Módulo (Pa) | # | Ángulo de torsión en deg | Ángulo de deslizamiento en rad | Momento de torsión en Nm | Tensión de cizallamiento en N/mm^2 | Radianes | Esfuerzo Cortante (MPa) | Deformación Angular | Máx. (MPa) | Limite Elastico (MPa) | Ruptura (MPa) | Esfuerzo Cortante Pico Máx. (MPa) | Módulo (Pa) | # | Ángulo de torsión en deg | Ángulo de deslizamiento en rad | Momento de torsión en Nm | Tensión de cizallamiento en N/mm^2 | Radianes | Esfuerzo Cortante (MPa) | Deformación Angular | Máx. (MPa) | Limite Elastico (MPa) | Ruptura (MPa) | Esfuerzo Cortante Pico Máx. (MPa) | Módulo (Pa) | # | Ángulo de torsión en deg | Ángulo de deslizamiento en rad | Momento de torsión en Nm | Tensión de cizallamiento en N/mm^2 | Radianes | Esfuerzo Cortante (MPa) | Deformación Angular | Máx. (MPa) | Limite Elastico (MPa) | Ruptura (MPa) | Esfuerzo Cortante Pico Máx. (MPa) | Módulo (Pa)
126 | 1 | 1 | 0 | 0.25 | 0 |  |  |  | #N/A | 150.49 | 170.59 | 212.9043 | 28284 | 1 | 1 | 0 | 0.16 | 0 |  |  |  | #N/A | 159.59 | 172.49 | 195.0053 | 20124 | 1 | 1 | 0 | 0.42 | 0 |  |  |  | #N/A | 209.61 | 196.44 | 215.6677 | 12510 | 1 | 1 | 0 | 0.32 | 0 |  |  |  | #N/A | 306.14 | 251.25 | 306.139 | 13447 | 1 | 1 | 0 | 0.01 | 6.31e-05 | 0.01745329 | 0 | 0.001035006 | #N/A | 220.69 | 207.65 | 282.325 | 14816
| 2 | 2 | 0 | 0.18 | 0 |  |  |  | #N/A |  |  |  |  | 2 | 2 | 0 | 0.02 | 6.94e-05 |  |  |  | #N/A |  |  |  |  | 2 | 2 | 0 | 0.44 | 0 |  |  |  | #N/A |  |  |  |  | 2 | 2 | 0 | 0.45 | 0 |  |  |  | #N/A |  |  |  |  | 2 | 2 | 0 | 0.01 | 5.63e-05 | 0.03490659 | 12.0112 | 0.002070011 | #N/A
| 3 | 3 | 0 | 0.14 | 0 |  |  |  | #N/A |  |  |  |  | 3 | 3 | 0 | 0.1 | 0 |  |  |  | #N/A |  |  |  |  | 3 | 3 | 0 | 0.28 | 0 |  |  |  | #N/A |  |  |  |  | 3 | 3 | 0 | 0.6 | 0 |  |  |  | #N/A |  |  |  |  | 3 | 3 | 0 | 0.13 | 0 | 0.05235988 | 104.097 | 0.003105017 | #N/A
| 4 | 4.1 | 0 | 0.18 | 0 |  |  |  | #N/A |  |  |  |  | 4 | 4.1 | 0 | 0.12 | 0 |  |  |  | #N/A |  |  |  |  | 4 | 4.1 | 0 | 0.24 | 0 |  |  |  | #N/A |  |  |  |  | 4 | 4.1 | 0 | 0.51 | 0 |  |  |  | #N/A |  |  |  |  | 4 | 4.1 | 0 | 0.19 | 0 | 0.0715585 | 111.3233 | 0.004243523 | #N/A
| 5 | 5.1 | 0.01 | 0.27 | 0 |  |  |  | #N/A |  |  |  |  | 5 | 5.1 | 0.01 | 0.12 | 0 |  |  |  | #N/A |  |  |  |  | 5 | 5.1 | 0.01 | 0.19 | 0 |  |  |  | #N/A |  |  |  |  | 5 | 5.1 | 0.01 | 0.66 | 0 |  |  |  | #N/A |  |  |  |  | 5 | 5.1 | 0.01 | 0.47 | 0 | 0.08901179 | 221.3828 | 0.005278529 | #N/A
| 6 | 6.2 | 0.01 | 0.03 | 0 |  |  |  | #N/A |  |  |  |  | 6 | 6.2 | 0.01 | 0.12 | 0 | 0.1082104 | 0 | 0.006417035 | #N/A |  |  |  |  | 6 | 6.2 | 0.01 | 0.01 | 3.79e-05 | 0.1082104 | 0 | 0.006417035 | #N/A |  |  |  |  | 6 | 6.2 | 0.01 | 0.8 | 0 |  |  |  | #N/A |  |  |  |  | 6 | 6.2 | 0.01 | 0.44 | 0 | 0.1082104 | 170.4815 | 0.006417035 | #N/A
| 7 | 7.2 | 0.01 | 0.13 | 0 |  |  |  | #N/A |  |  |  |  | 7 | 7.2 | 0.01 | 0.07 | 0 | 0.1256637 | 23.3551 | 0.007452041 | #N/A |  |  |  |  | 7 | 7.2 | 0.01 | 0.03 | 0 | 0.1256637 | 10.00933 | 0.007452041 | #N/A |  |  |  |  | 7 | 7.2 | 0.01 | 0.74 | 0 |  |  |  | #N/A |  |  |  |  | 7 | 7.2 | 0.01 | 0.52 | 0 | 0.1256637 | 173.495 | 0.007452041 | #N/A
| 8 | 8.2 | 0.01 | 0.02 | 9.71e-05 |  |  |  | #N/A |  |  |  |  | 8 | 8.2 | 0.01 | 0.11 | 0 | 0.143117 | 32.22516 | 0.008487047 | #N/A |  |  |  |  | 8 | 8.2 | 0.01 | 0.15 | 0 | 0.143117 | 43.9434 | 0.008487047 | #N/A |  |  |  |  | 8 | 8.2 | 0.01 | 0.83 | 0 | 0.143117 | 0 | 0.008487047 | #N/A |  |  |  |  | 8 | 8.2 | 0.01 | 0.66 | 0 | 0.143117 | 193.3509 | 0.008487047 | #N/A
| 9 | 9.2 | 0.01 | 0.08 | 0 |  |  |  | #N/A |  |  |  |  | 9 | 9.2 | 0.01 | 0.25 | 0 | 0.1605703 | 65.27823 | 0.009522052 | #N/A |  |  |  |  | 9 | 9.2 | 0.01 | 0.09 | 0 | 0.1605703 | 23.50016 | 0.009522052 | #N/A |  |  |  |  | 9 | 9.2 | 0.01 | 0.76 | 0 | 0.1605703 | 198.4458 | 0.009522052 | #N/A |  |  |  |  | 9 | 9.2 | 0.01 | 0.82 | 0 | 0.1605703 | 214.1126 | 0.009522052 | #N/A
| 10 | 10.2 | 0.01 | 0.06 | 0 |  |  |  | #N/A |  |  |  |  | 10 | 10.2 | 0.01 | 0.29 | 0 | 0.1780236 | 68.29895 | 0.01055706 | #N/A |  |  |  |  | 10 | 10.2 | 0.01 | 0.25 | 0 | 0.1780236 | 58.87841 | 0.01055706 | #N/A |  |  |  |  | 10 | 10.2 | 0.01 | 0.93 | 0 | 0.1780236 | 219.0277 | 0.01055706 | #N/A |  |  |  |  | 10 | 10.2 | 0.01 | 0.86 | 0 | 0.1780236 | 202.5417 | 0.01055706 | #N/A
| 11 | 11.3 | 0.01 | 0.09 | 0 | 0.1972222 | 0 | 0.01169556 | #N/A |  |  |  |  | 11 | 11.3 | 0.01 | 0.56 | 0 | 0.1972222 | 119.049 | 0.01169556 | #N/A |  |  |  |  | 11 | 11.3 | 0.01 | 0.55 | 0 | 0.1972222 | 116.9231 | 0.01169556 | #N/A |  |  |  |  | 11 | 11.3 | 0.01 | 1.18 | 0.01 | 0.1972222 | 250.8533 | 0.01169556 | #N/A |  |  |  |  | 11 | 11.3 | 0.01 | 0.97 | 0 | 0.1972222 | 206.2099 | 0.01169556 | #N/A
| 12 | 12.3 | 0.01 | 0.04 | 0 | 0.2146755 | 7.812159 | 0.01273057 | #N/A |  |  |  |  | 12 | 12.3 | 0.01 | 0.7 | 0 | 0.2146755 | 136.7128 | 0.01273057 | #N/A |  |  |  |  | 12 | 12.3 | 0.01 | 0.62 | 0 | 0.2146755 | 121.0885 | 0.01273057 | #N/A |  |  |  |  | 12 | 12.3 | 0.01 | 1.53 | 0.01 | 0.2146755 | 298.8151 | 0.01273057 | #N/A |  |  |  |  | 12 | 12.3 | 0.01 | 1.13 | 0.01 | 0.2146755 | 220.6935 | 0.01273057 | #N/A
| 13 | 13.3 | 0.01 | 0.2 | 0 | 0.2321288 | 36.1239 | 0.01376558 | #N/A |  |  |  |  | 13 | 13.3 | 0.01 | 0.8 | 0 | 0.2321288 | 144.4956 | 0.01376558 | #N/A |  |  |  |  | 13 | 13.3 | 0.01 | 0.79 | 0 | 0.2321288 | 142.6894 | 0.01376558 | #N/A |  |  |  |  | 13 | 13.3 | 0.01 | 1.58 | 0.01 | 0.2321288 | 285.3788 | 0.01376558 | #N/A |  |  |  |  | 13 | 13.3 | 0.01 | 1.02 | 0 | 0.2321288 | 184.2319 | 0.01376558 | #N/A
| 14 | 14.3 | 0.01 | 0.41 | 0 | 0.2495821 | 68.87538 | 0.01480058 | #N/A |  |  |  |  | 14 | 14.3 | 0.01 | 0.95 | 0 | 0.2495821 | 159.5893 | 0.01480058 | #N/A |  |  |  |  | 14 | 14.3 | 0.01 | 0.86 | 0 | 0.2495821 | 144.4703 | 0.01480058 | #N/A |  |  |  |  | 14 | 14.3 | 0.01 | 1.68 | 0.01 | 0.2495821 | 282.2211 | 0.01480058 | #N/A |  |  |  |  | 14 | 14.3 | 0.01 | 1.25 | 0.01 | 0.2495821 | 209.9859 | 0.01480058 | #N/A
| 15 | 15.3 | 0.02 | 0.66 | 0 | 0.2670354 | 103.626 | 0.01583559 | #N/A |  |  |  |  | 15 | 15.3 | 0.02 | 0.96 | 0 | 0.2670354 | 150.7287 | 0.01583559 | #N/A |  |  |  |  | 15 | 15.3 | 0.02 | 0.8 | 0 | 0.2670354 | 125.6073 | 0.01583559 | #N/A |  |  |  |  | 15 | 15.3 | 0.02 | 1.85 | 0.01 | 0.2670354 | 290.4668 | 0.01583559 | #N/A |  |  |  |  | 15 | 15.3 | 0.02 | 1.45 | 0.01 | 0.2670354 | 227.6632 | 0.01583559 | #N/A
| 16 | 16.4 | 0.02 | 0.93 | 0 | 0.286234 | 136.2245 | 0.01697409 | #N/A |  |  |  |  | 16 | 16.4 | 0.02 | 1 | 0 | 0.286234 | 146.478 | 0.01697409 | #N/A |  |  |  |  | 16 | 16.4 | 0.02 | 0.91 | 0 | 0.286234 | 133.295 | 0.01697409 | #N/A |  |  |  |  | 16 | 16.4 | 0.02 | 2.09 | 0.01 | 0.286234 | 306.139 | 0.01697409 | 306.139 |  |  |  |  | 16 | 16.4 | 0.02 | 1.87 | 0.01 | 0.286234 | 273.9138 | 0.01697409 | #N/A
| 17 | 17.4 | 0.02 | 1.09 | 0 | 0.3036873 | 150.4851 | 0.0180091 | #N/A |  |  |  |  | 17 | 17.4 | 0.02 | 1.24 | 0.01 | 0.3036873 | 171.194 | 0.0180091 | #N/A |  |  |  |  | 17 | 17.4 | 0.02 | 1.07 | 0 | 0.3036873 | 147.7239 | 0.0180091 | #N/A |  |  |  |  | 17 | 17.4 | 0.02 | 2.14 | 0.01 | 0.3036873 | 295.4478 | 0.0180091 | #N/A |  |  |  |  | 17 | 17.4 | 0.02 | 1.98 | 0.01 | 0.3036873 | 273.3582 | 0.0180091 | #N/A
| 18 | 18.4 | 0.02 | 1.03 | 0 | 0.3211406 | 134.4732 | 0.0190441 | #N/A |  |  |  |  | 18 | 18.4 | 0.02 | 1.39 | 0.01 | 0.3211406 | 181.4735 | 0.0190441 | #N/A |  |  |  |  | 18 | 18.4 | 0.02 | 1.23 | 0.01 | 0.3211406 | 160.5845 | 0.0190441 | #N/A |  |  |  |  | 18 | 18.4 | 0.02 | 2.08 | 0.01 | 0.3211406 | 271.5575 | 0.0190441 | #N/A |  |  |  |  | 18 | 18.4 | 0.02 | 2.03 | 0.01 | 0.3211406 | 265.0296 | 0.0190441 | #N/A
| 19 | 19.4 | 0.02 | 1.13 | 0.01 | 0.3385939 | 139.9242 | 0.02007911 | #N/A |  |  |  |  | 19 | 19.4 | 0.02 | 1.18 | 0.01 | 0.3385939 | 146.1156 | 0.02007911 | #N/A |  |  |  |  | 19 | 19.4 | 0.02 | 1.42 | 0.01 | 0.3385939 | 175.834 | 0.02007911 | #N/A |  |  |  |  | 19 | 19.4 | 0.02 | 2.34 | 0.01 | 0.3385939 | 289.7546 | 0.02007911 | #N/A |  |  |  |  | 19 | 19.4 | 0.02 | 2.28 | 0.01 | 0.3385939 | 282.325 | 0.02007911 | 282.325
| 20 | 20.4 | 0.02 | 1.24 | 0.01 | 0.3560472 | 146.0185 | 0.02111412 | #N/A |  |  |  |  | 20 | 20.4 | 0.02 | 1.22 | 0.01 | 0.3560472 | 143.6633 | 0.02111412 | #N/A |  |  |  |  | 20 | 20.4 | 0.02 | 1.78 | 0.01 | 0.3560472 | 209.6071 | 0.02111412 | #N/A |  |  |  |  | 20 | 20.4 | 0.02 | 2.43 | 0.01 | 0.3560472 | 286.1491 | 0.02111412 | #N/A |  |  |  |  | 20 | 20.4 | 0.02 | 2.34 | 0.01 | 0.3560472 | 275.5509 | 0.02111412 | #N/A
| 21 | 21.4 | 0.02 | 1.38 | 0.01 | 0.3735005 | 154.9107 | 0.02214912 | #N/A |  |  |  |  | 21 | 21.4 | 0.02 | 1.36 | 0.01 | 0.3735005 | 152.6657 | 0.02214912 | #N/A |  |  |  |  | 21 | 21.4 | 0.02 | 1.76 | 0.01 | 0.3735005 | 197.5673 | 0.02214912 | #N/A |  |  |  |  | 21 | 21.4 | 0.02 | 2.45 | 0.01 | 0.3735005 | 275.0227 | 0.02214912 | #N/A |  |  |  |  | 21 | 21.4 | 0.02 | 2.25 | 0.01 | 0.3735005 | 252.5719 | 0.02214912 | #N/A
| 22 | 22.5 | 0.02 | 1.64 | 0.01 | 0.3926991 | 175.0965 | 0.02328763 | #N/A |  |  |  |  | 22 | 22.5 | 0.02 | 1.51 | 0.01 | 0.3926991 | 161.2169 | 0.02328763 | #N/A |  |  |  |  | 22 | 22.5 | 0.02 | 2.02 | 0.01 | 0.3926991 | 215.6677 | 0.02328763 | 215.6677 |  |  |  |  | 22 | 22.5 | 0.02 | 2.56 | 0.01 | 0.3926991 | 273.3214 | 0.02328763 | #N/A |  |  |  |  | 22 | 22.5 | 0.02 | 2.47 | 0.01 | 0.3926991 | 263.7125 | 0.02328763 | #N/A
| 23 | 23.5 | 0.02 | 1.56 | 0.01 | 0.4101524 | 159.4678 | 0.02432263 | #N/A |  |  |  |  | 23 | 23.5 | 0.02 | 1.66 | 0.01 | 0.4101524 | 169.6901 | 0.02432263 | #N/A |  |  |  |  | 23 | 23.5 | 0.02 | 2.09 | 0.01 | 0.4101524 | 213.6459 | 0.02432263 | #N/A |  |  |  |  | 23 | 23.5 | 0.02 | 2.54 | 0.01 | 0.4101524 | 259.6463 | 0.02432263 | #N/A |  |  |  |  | 23 | 23.5 | 0.02 | 2.52 | 0.01 | 0.4101524 | 257.6018 | 0.02432263 | #N/A
| 24 | 24.5 | 0.03 | 1.9 | 0.01 | 0.4276057 | 186.2961 | 0.02535764 | #N/A |  |  |  |  | 24 | 24.5 | 0.03 | 1.77 | 0.01 | 0.4276057 | 173.5495 | 0.02535764 | #N/A |  |  |  |  | 24 | 24.5 | 0.03 | 2.14 | 0.01 | 0.4276057 | 209.8282 | 0.02535764 | #N/A |  |  |  |  | 24 | 24.5 | 0.03 | 2.59 | 0.01 | 0.4276057 | 253.951 | 0.02535764 | #N/A |  |  |  |  | 24 | 24.5 | 0.03 | 2.5 | 0.01 | 0.4276057 | 245.1264 | 0.02535764 | #N/A
| 25 | 25.5 | 0.03 | 2.26 | 0.01 | 0.445059 | 212.9043 | 0.02639264 | 212.9043 |  |  |  |  | 25 | 25.5 | 0.03 | 2.07 | 0.01 | 0.445059 | 195.0053 | 0.02639264 | 195.0053 |  |  |  |  | 25 | 25.5 | 0.03 | 2.16 | 0.01 | 0.445059 | 203.4838 | 0.02639264 | #N/A |  |  |  |  | 25 | 25.5 | 0.03 | 2.76 | 0.01 | 0.445059 | 260.007 | 0.02639264 | #N/A |  |  |  |  | 25 | 25.5 | 0.03 | 2.8 | 0.01 | 0.445059 | 263.7753 | 0.02639264 | #N/A
| 26 | 26.5 | 0.03 | 2.13 | 0.01 | 0.4625123 | 193.0856 | 0.02742765 | #N/A |  |  |  |  | 26 | 26.5 | 0.03 | 2.04 | 0.01 | 0.4625123 | 184.9271 | 0.02742765 | #N/A |  |  |  |  | 26 | 26.5 | 0.03 | 2.24 | 0.01 | 0.4625123 | 203.0572 | 0.02742765 | #N/A |  |  |  |  | 26 | 26.5 | 0.03 | 2.8 | 0.01 | 0.4625123 | 253.8215 | 0.02742765 | #N/A |  |  |  |  | 26 | 26.5 | 0.03 | 2.87 | 0.01 | 0.4625123 | 260.167 | 0.02742765 | #N/A
| 27 | 27.5 | 0.03 | 2.24 | 0.01 | 0.4799655 | 195.6733 | 0.02846266 | #N/A |  |  |  |  | 27 | 27.5 | 0.03 | 2.14 | 0.01 | 0.4799655 | 186.9379 | 0.02846266 | #N/A |  |  |  |  | 27 | 27.5 | 0.03 | 2.2 | 0.01 | 0.4799655 | 192.1791 | 0.02846266 | #N/A |  |  |  |  | 27 | 27.5 | 0.03 | 2.91 | 0.01 | 0.4799655 | 254.2006 | 0.02846266 | #N/A |  |  |  |  | 27 | 27.5 | 0.03 | 2.86 | 0.01 | 0.4799655 | 249.8329 | 0.02846266 | #N/A
| 28 | 28.5 | 0.03 | 2.17 | 0.01 | 0.4974188 | 182.9073 | 0.02949766 | #N/A |  |  |  |  | 28 | 28.5 | 0.03 | 2.28 | 0.01 | 0.4974188 | 192.1791 | 0.02949766 | #N/A |  |  |  |  | 28 | 28.5 | 0.03 | 2.28 | 0.01 | 0.4974188 | 192.1791 | 0.02949766 | #N/A |  |  |  |  | 28 | 28.5 | 0.03 | 3.02 | 0.01 | 0.4974188 | 254.553 | 0.02949766 | #N/A |  |  |  |  | 28 | 28.5 | 0.03 | 2.7 | 0.01 | 0.4974188 | 227.5805 | 0.02949766 | #N/A
| 29 | 29.5 | 0.03 | 2.16 | 0.01 | 0.5148721 | 175.8928 | 0.03053267 | #N/A |  |  |  |  | 29 | 29.5 | 0.03 | 2.27 | 0.01 | 0.5148721 | 184.8503 | 0.03053267 | #N/A |  |  |  |  | 29 | 29.5 | 0.03 | 2.34 | 0.01 | 0.5148721 | 190.5505 | 0.03053267 | #N/A |  |  |  |  | 29 | 29.5 | 0.03 | 3.09 | 0.01 | 0.5148721 | 251.6244 | 0.03053267 | #N/A |  |  |  |  | 29 | 29.5 | 0.03 | 2.55 | 0.01 | 0.5148721 | 207.6512 | 0.03053267 | #N/A
| 30 | 30.5 | 0.03 | 2.39 | 0.01 | 0.5323254 | 188.241 | 0.03156767 | #N/A |  |  |  |  | 30 | 30.5 | 0.03 | 2.19 | 0.01 | 0.5323254 | 172.4886 | 0.03156767 | #N/A |  |  |  |  | 30 | 30.5 | 0.03 | 2.52 | 0.01 | 0.5323254 | 198.4801 | 0.03156767 | #N/A |  |  |  |  | 30 | 30.5 | 0.03 | 3.19 | 0.01 | 0.5323254 | 251.2506 | 0.03156767 | #N/A
| 31 | 31.5 | 0.03 | 2.28 | 0.01 | 0.5497787 | 173.8763 | 0.03260268 | #N/A | [17 empty] | 31 | 31.5 | 0.03 | 2.69 | 0.01 | 0.5497787 | 205.1436 | 0.03260268 | #N/A
| 32 | 32.5 | 0.03 | 2.29 | 0.01 | 0.567232 | 169.2655 | 0.03363768 | #N/A | [17 empty] | 32 | 32.5 | 0.03 | 2.59 | 0.01 | 0.567232 | 191.44 | 0.03363768 | #N/A
| 33 | 33.5 | 0.03 | 2.4 | 0.01 | 0.5846853 | 172.1007 | 0.03467269 | #N/A | [17 empty] | 33 | 33.5 | 0.03 | 2.83 | 0.01 | 0.5846853 | 202.9354 | 0.03467269 | #N/A
| 34 | 34.5 | 0.04 | 2.45 | 0.01 | 0.6021386 | 170.5938 | 0.0357077 | #N/A | [17 empty] | 34 | 34.5 | 0.04 | 3.04 | 0.01 | 0.6021386 | 211.6756 | 0.0357077 | #N/A
[27 empty] | 35 | 35.5 | 0.04 | 3.17 | 0.01 | 0.6195919 | 214.5098 | 0.0367427 | #N/A
[27 empty] | 36 | 36.5 | 0.04 | 3.1 | 0.01 | 0.6370452 | 204.0258 | 0.03777771 | #N/A
[27 empty] | 37 | 37.5 | 0.04 | 3.18 | 0.01 | 0.6544985 | 203.7099 | 0.03881271 | #N/A
[27 empty] | 38 | 38.5 | 0.04 | 3.22 | 0.01 | 0.6719518 | 200.9145 | 0.03984772 | #N/A
[27 empty] | 39 | 39.5 | 0.04 | 3.23 | 0.01 | 0.6894051 | 196.4363 | 0.04088272 | #N/A

## 10_PE_100_45
| D (m) | 0.0127
| L (m) | 0.10708
| R (m) | 0.00635
| J (m^4) | 2.553964e-09
PETG 100% 45° PETG 100% 45° PETG 100% 45° PETG 100% 45° PETG 100% 45° PETG 100% 45° PETG 100% 45° PETG 100% 45° PETG 100% 45° PETG 100% 45° PETG 100% 45° PETG 100% 45° PETG 100% 45° PETG 100% 45°
| 1 | [12 empty] | 2 | [12 empty] | 3 | [12 empty] | 4 | [12 empty] | 5
| G.U.N.T. Gerätebau GmbH | [12 empty] | G.U.N.T. Gerätebau GmbH | [12 empty] | G.U.N.T. Gerätebau GmbH | [12 empty] | G.U.N.T. Gerätebau GmbH | [12 empty] | G.U.N.T. Gerätebau GmbH
| Hanskampring 15-17 . D- 22885 BarsbüttelPhone: +49 40 / 67 08 54 - 0 . Fax: +49 40 / 67 08 54 - 42 | [12 empty] | Hanskampring 15-17 . D- 22885 BarsbüttelPhone: +49 40 / 67 08 54 - 0 . Fax: +49 40 / 67 08 54 - 42 | [12 empty] | Hanskampring 15-17 . D- 22885 BarsbüttelPhone: +49 40 / 67 08 54 - 0 . Fax: +49 40 / 67 08 54 - 42 | [12 empty] | Hanskampring 15-17 . D- 22885 BarsbüttelPhone: +49 40 / 67 08 54 - 0 . Fax: +49 40 / 67 08 54 - 42 | [12 empty] | Hanskampring 15-17 . D- 22885 BarsbüttelPhone: +49 40 / 67 08 54 - 0 . Fax: +49 40 / 67 08 54 - 42
| Fecha : 19/4/2023 | Tiempo: 09:30:51 | [11 empty] | Fecha : 19/4/2023 | Tiempo: 09:45:31 | [11 empty] | Fecha : 19/4/2023 | Tiempo: 09:56:32 | [11 empty] | Fecha : 19/4/2023 | Tiempo: 10:04:18 | [11 empty] | Fecha : 19/4/2023 | Tiempo: 10:14:53
| WP 510 | Máquina para ensayo de torsión. 200Nm | [11 empty] | WP 510 | Máquina para ensayo de torsión. 200Nm | [11 empty] | WP 510 | Máquina para ensayo de torsión. 200Nm | [11 empty] | WP 510 | Máquina para ensayo de torsión. 200Nm | [11 empty] | WP 510 | Máquina para ensayo de torsión. 200Nm
| Nombre | [12 empty] | Nombre | [12 empty] | Nombre | [12 empty] | Nombre | [12 empty] | Nombre
| Comentario | [12 empty] | Comentario | [12 empty] | Comentario | [12 empty] | Comentario | [12 empty] | Comentario
| Cálculos | [12 empty] | Cálculos | [12 empty] | Cálculos | [12 empty] | Cálculos | [12 empty] | Cálculos
| M_tb | 11.987345 Nm | [11 empty] | M_tb | 12.506579 Nm | [11 empty] | M_tb | 13.545544 Nm | [11 empty] | M_tb | 12.777986 Nm | [11 empty] | M_tb | 13.440506 Nm
| tau_tb | 0.053242N/mm^2 | [11 empty] | tau_tb | 0.055548N/mm^2 | [11 empty] | tau_tb | 0.060163N/mm^2 | [11 empty] | tau_tb | 0.056753N/mm^2 | [11 empty] | tau_tb | 0.059696N/mm^2
| Valores medidos | [12 empty] | Valores medidos | [12 empty] | Valores medidos | [12 empty] | Valores medidos | [12 empty] | Valores medidos
CELL MAX | # | Ángulo de torsión en deg | Ángulo de deslizamiento en rad | Momento de torsión en Nm | Tensión de cizallamiento en N/mm^2 | Radianes | Esfuerzo Cortante (MPa) | Deformación Angular | Máx. (MPa) | Limite Elastico (MPa) | Ruptura (MPa) | Esfuerzo Cortante Pico Máx. (MPa) | Módulo (Pa) | # | Ángulo de torsión en deg | Ángulo de deslizamiento en rad | Momento de torsión en Nm | Tensión de cizallamiento en N/mm^2 | Radianes | Esfuerzo Cortante (MPa) | Deformación Angular | Máx. (MPa) | Limite Elastico (MPa) | Ruptura (MPa) | Esfuerzo Cortante Pico Máx. (MPa) | Módulo (Pa) | # | Ángulo de torsión en deg | Ángulo de deslizamiento en rad | Momento de torsión en Nm | Tensión de cizallamiento en N/mm^2 | Radianes | Esfuerzo Cortante (MPa) | Deformación Angular | Máx. (MPa) | Limite Elastico (MPa) | Ruptura (MPa) | Esfuerzo Cortante Pico Máx. (MPa) | Módulo (Pa) | # | Ángulo de torsión en deg | Ángulo de deslizamiento en rad | Momento de torsión en Nm | Tensión de cizallamiento en N/mm^2 | Radianes | Esfuerzo Cortante (MPa) | Deformación Angular | Máx. (MPa) | Limite Elastico (MPa) | Ruptura (MPa) | Esfuerzo Cortante Pico Máx. (MPa) | Módulo (Pa) | # | Ángulo de torsión en deg | Ángulo de deslizamiento en rad | Momento de torsión en Nm | Tensión de cizallamiento en N/mm^2 | Radianes | Esfuerzo Cortante (MPa) | Deformación Angular | Máx. (MPa) | Limite Elastico (MPa) | Ruptura (MPa) | Esfuerzo Cortante Pico Máx. (MPa) | Módulo (Pa)
1617 | 1 | 1 | 0 | 0.09 | 0 |  |  |  | #N/A | 434.75 | 446.32 | 514.2822 | 22905 | 1 | 1 | 0 | 0.45 | 0 |  |  |  | #N/A | 445.2 | 468.83 | 494.1749 | 30937 | 1 | 1 | 0 | 0.26 | 0 |  |  |  | #N/A | 480.45 | 491.24 | 550.8696 | 18397 | 1 | 1 | 0 | 0.21 | 0 |  |  |  | #N/A | 463.44 | 516.01 | 552.1212 | 16300 | 1 | 1 | 0 | 0.11 | 0 | 0.01745329 |  | 0.001035006 | #N/A | 474.93 | 487.16 | 526.5181 | 15399
| 2 | 2 | 0 | 0.21 | 0 |  |  |  | #N/A |  |  |  |  | 2 | 2 | 0 | 0.52 | 0 |  |  |  | #N/A |  |  |  |  | 2 | 2 | 0 | 0.48 | 0 |  |  |  | #N/A |  |  |  |  | 2 | 2 | 0 | 0.35 | 0 | 0.03490659 | 0 | 0.002070011 | #N/A |  |  |  |  | 2 | 2 | 0 | 0.14 | 0 | 0.03490659 |  | 0.002070011 | #N/A
| 3 | 3 | 0 | 0.12 | 0 | 0.05235988 | 0 | 0.003105017 | #N/A |  |  |  |  | 3 | 3 | 0 | 0.27 | 0 |  |  |  | #N/A |  |  |  |  | 3 | 3 | 0 | 0.51 | 0 | 0.05235988 | 0 | 0.003105017 | #N/A |  |  |  |  | 3 | 3 | 0 | 0.33 | 0 | 0.05235988 | 264.2463 | 0.003105017 | #N/A |  |  |  |  | 3 | 3 | 0 | 0.25 | 0 | 0.05235988 | 0 | 0.003105017 | #N/A
| 4 | 4.1 | 0 | 0.11 | 0 | 0.0715585 | 64.45032 | 0.004243523 | #N/A |  |  |  |  | 4 | 4.1 | 0 | 0.19 | 0 | 0.0715585 | 0 | 0.004243523 | #N/A |  |  |  |  | 4 | 4.1 | 0 | 0.53 | 0 | 0.0715585 | 310.5333 | 0.004243523 | #N/A |  |  |  |  | 4 | 4.1 | 0 | 0.67 | 0 | 0.0715585 | 392.561 | 0.004243523 | #N/A |  |  |  |  | 4 | 4.1 | 0 | 0.32 | 0 | 0.0715585 | 187.4918 | 0.004243523 | #N/A
| 5 | 5.1 | 0.01 | 0.26 | 0 | 0.08901179 | 122.4671 | 0.005278529 | #N/A |  |  |  |  | 5 | 5.1 | 0.01 | 0.03 | 0 | 0.08901179 | 14.13082 | 0.005278529 | #N/A |  |  |  |  | 5 | 5.1 | 0.01 | 0.83 | 0 | 0.08901179 | 390.9526 | 0.005278529 | #N/A |  |  |  |  | 5 | 5.1 | 0.01 | 0.78 | 0 | 0.08901179 | 367.4013 | 0.005278529 | #N/A |  |  |  |  | 5 | 5.1 | 0.01 | 0.61 | 0 | 0.08901179 | 287.3266 | 0.005278529 | #N/A
| 6 | 6.2 | 0.01 | 0.62 | 0 | 0.1082104 | 240.2239 | 0.006417035 | #N/A |  |  |  |  | 6 | 6.2 | 0.01 | 0.14 | 0 | 0.1082104 | 54.24411 | 0.006417035 | #N/A |  |  |  |  | 6 | 6.2 | 0.01 | 1.11 | 0 | 0.1082104 | 430.0783 | 0.006417035 | #N/A |  |  |  |  | 6 | 6.2 | 0.01 | 1 | 0 | 0.1082104 | 387.4579 | 0.006417035 | #N/A |  |  |  |  | 6 | 6.2 | 0.01 | 0.96 | 0 | 0.1082104 | 371.9596 | 0.006417035 | #N/A
| 7 | 7.2 | 0.01 | 0.33 | 0 | 0.1256637 | 110.1026 | 0.007452041 | #N/A |  |  |  |  | 7 | 7.2 | 0.01 | 0.27 | 0 | 0.1256637 | 90.08396 | 0.007452041 | #N/A |  |  |  |  | 7 | 7.2 | 0.01 | 1.23 | 0.01 | 0.1256637 | 410.3825 | 0.007452041 | #N/A |  |  |  |  | 7 | 7.2 | 0.01 | 1.18 | 0.01 | 0.1256637 | 393.7003 | 0.007452041 | #N/A |  |  |  |  | 7 | 7.2 | 0.01 | 1.03 | 0 | 0.1256637 | 343.6536 | 0.007452041 | #N/A
| 8 | 8.2 | 0.01 | 0.51 | 0 | 0.143117 | 149.4075 | 0.008487047 | #N/A |  |  |  |  | 8 | 8.2 | 0.01 | 0.65 | 0 | 0.143117 | 190.4214 | 0.008487047 | #N/A |  |  |  |  | 8 | 8.2 | 0.01 | 1.5 | 0.01 | 0.143117 | 439.434 | 0.008487047 | #N/A |  |  |  |  | 8 | 8.2 | 0.01 | 1.27 | 0.01 | 0.143117 | 372.0541 | 0.008487047 | #N/A |  |  |  |  | 8 | 8.2 | 0.01 | 1.31 | 0.01 | 0.143117 | 383.7723 | 0.008487047 | #N/A
| 9 | 9.2 | 0.01 | 0.82 | 0 | 0.1605703 | 214.1126 | 0.009522052 | #N/A |  |  |  |  | 9 | 9.2 | 0.01 | 0.94 | 0 | 0.1605703 | 245.4462 | 0.009522052 | #N/A |  |  |  |  | 9 | 9.2 | 0.01 | 1.77 | 0.01 | 0.1605703 | 462.1699 | 0.009522052 | #N/A |  |  |  |  | 9 | 9.2 | 0.01 | 1.58 | 0.01 | 0.1605703 | 412.5584 | 0.009522052 | #N/A |  |  |  |  | 9 | 9.2 | 0.01 | 1.35 | 0.01 | 0.1605703 | 352.5025 | 0.009522052 | #N/A
| 10 | 10.2 | 0.01 | 1.01 | 0 | 0.1780236 | 237.8688 | 0.01055706 | #N/A |  |  |  |  | 10 | 10.2 | 0.01 | 1.23 | 0.01 | 0.1780236 | 289.6818 | 0.01055706 | #N/A |  |  |  |  | 10 | 10.2 | 0.01 | 1.93 | 0.01 | 0.1780236 | 454.5413 | 0.01055706 | #N/A |  |  |  |  | 10 | 10.2 | 0.01 | 1.9 | 0.01 | 0.1780236 | 447.4759 | 0.01055706 | #N/A |  |  |  |  | 10 | 10.2 | 0.01 | 1.58 | 0.01 | 0.1780236 | 372.1115 | 0.01055706 | #N/A
| 11 | 11.3 | 0.01 | 1.11 | 0 | 0.1972222 | 235.9722 | 0.01169556 | #N/A |  |  |  |  | 11 | 11.3 | 0.01 | 1.56 | 0.01 | 0.1972222 | 331.6365 | 0.01169556 | #N/A |  |  |  |  | 11 | 11.3 | 0.01 | 2.26 | 0.01 | 0.1972222 | 480.4478 | 0.01169556 | #N/A |  |  |  |  | 11 | 11.3 | 0.01 | 2.18 | 0.01 | 0.1972222 | 463.4408 | 0.01169556 | #N/A |  |  |  |  | 11 | 11.3 | 0.01 | 1.77 | 0.01 | 0.1972222 | 376.2799 | 0.01169556 | #N/A
| 12 | 12.3 | 0.01 | 1.58 | 0.01 | 0.2146755 | 308.5803 | 0.01273057 | #N/A |  |  |  |  | 12 | 12.3 | 0.01 | 1.71 | 0.01 | 0.2146755 | 333.9698 | 0.01273057 | #N/A |  |  |  |  | 12 | 12.3 | 0.01 | 2.35 | 0.01 | 0.2146755 | 458.9644 | 0.01273057 | #N/A |  |  |  |  | 12 | 12.3 | 0.01 | 2.19 | 0.01 | 0.2146755 | 427.7157 | 0.01273057 | #N/A |  |  |  |  | 12 | 12.3 | 0.01 | 2.09 | 0.01 | 0.2146755 | 408.1853 | 0.01273057 | #N/A
| 13 | 13.3 | 0.01 | 1.69 | 0.01 | 0.2321288 | 305.2469 | 0.01376558 | #N/A |  |  |  |  | 13 | 13.3 | 0.01 | 2.07 | 0.01 | 0.2321288 | 373.8823 | 0.01376558 | #N/A |  |  |  |  | 13 | 13.3 | 0.01 | 2.47 | 0.01 | 0.2321288 | 446.1301 | 0.01376558 | #N/A |  |  |  |  | 13 | 13.3 | 0.01 | 2.61 | 0.01 | 0.2321288 | 471.4168 | 0.01376558 | #N/A |  |  |  |  | 13 | 13.3 | 0.01 | 2.35 | 0.01 | 0.2321288 | 424.4558 | 0.01376558 | #N/A
| 14 | 14.3 | 0.01 | 1.97 | 0.01 | 0.2495821 | 330.9378 | 0.01480058 | #N/A |  |  |  |  | 14 | 14.3 | 0.01 | 2.26 | 0.01 | 0.2495821 | 379.6546 | 0.01480058 | #N/A |  |  |  |  | 14 | 14.3 | 0.01 | 2.77 | 0.01 | 0.2495821 | 465.3288 | 0.01480058 | #N/A |  |  |  |  | 14 | 14.3 | 0.01 | 2.94 | 0.01 | 0.2495821 | 493.8869 | 0.01480058 | #N/A |  |  |  |  | 14 | 14.3 | 0.01 | 2.48 | 0.01 | 0.2495821 | 416.6121 | 0.01480058 | #N/A
| 15 | 15.3 | 0.02 | 2.44 | 0.01 | 0.2670354 | 383.1022 | 0.01583559 | #N/A |  |  |  |  | 15 | 15.3 | 0.02 | 2.44 | 0.01 | 0.2670354 | 383.1022 | 0.01583559 | #N/A |  |  |  |  | 15 | 15.3 | 0.02 | 2.89 | 0.01 | 0.2670354 | 453.7563 | 0.01583559 | #N/A |  |  |  |  | 15 | 15.3 | 0.02 | 3.1 | 0.01 | 0.2670354 | 486.7282 | 0.01583559 | #N/A |  |  |  |  | 15 | 15.3 | 0.02 | 2.91 | 0.01 | 0.2670354 | 456.8964 | 0.01583559 | #N/A
| 16 | 16.4 | 0.02 | 2.52 | 0.01 | 0.286234 | 369.1245 | 0.01697409 | #N/A |  |  |  |  | 16 | 16.4 | 0.02 | 2.78 | 0.01 | 0.286234 | 407.2088 | 0.01697409 | #N/A |  |  |  |  | 16 | 16.4 | 0.02 | 3.25 | 0.01 | 0.286234 | 476.0535 | 0.01697409 | #N/A |  |  |  |  | 16 | 16.4 | 0.02 | 3.23 | 0.01 | 0.286234 | 473.1239 | 0.01697409 | #N/A |  |  |  |  | 16 | 16.4 | 0.02 | 3.21 | 0.01 | 0.286234 | 470.1943 | 0.01697409 | #N/A
| 17 | 17.4 | 0.02 | 2.88 | 0.01 | 0.3036873 | 397.612 | 0.0180091 | #N/A |  |  |  |  | 17 | 17.4 | 0.02 | 3.12 | 0.01 | 0.3036873 | 430.7463 | 0.0180091 | #N/A |  |  |  |  | 17 | 17.4 | 0.02 | 3.55 | 0.02 | 0.3036873 | 490.112 | 0.0180091 | #N/A |  |  |  |  | 17 | 17.4 | 0.02 | 3.44 | 0.02 | 0.3036873 | 474.9254 | 0.0180091 | #N/A |  |  |  |  | 17 | 17.4 | 0.02 | 3.44 | 0.02 | 0.3036873 | 474.9254 | 0.0180091 | #N/A
| 18 | 18.4 | 0.02 | 3.33 | 0.01 | 0.3211406 | 434.753 | 0.0190441 | #N/A |  |  |  |  | 18 | 18.4 | 0.02 | 3.41 | 0.02 | 0.3211406 | 445.1976 | 0.0190441 | #N/A |  |  |  |  | 18 | 18.4 | 0.02 | 3.86 | 0.02 | 0.3211406 | 503.948 | 0.0190441 | #N/A |  |  |  |  | 18 | 18.4 | 0.02 | 3.69 | 0.02 | 0.3211406 | 481.7534 | 0.0190441 | #N/A |  |  |  |  | 18 | 18.4 | 0.02 | 3.49 | 0.02 | 0.3211406 | 455.6421 | 0.0190441 | #N/A
| 19 | 19.4 | 0.02 | 3.32 | 0.01 | 0.3385939 | 411.1048 | 0.02007911 | #N/A |  |  |  |  | 19 | 19.4 | 0.02 | 3.49 | 0.02 | 0.3385939 | 432.1554 | 0.02007911 | #N/A |  |  |  |  | 19 | 19.4 | 0.02 | 3.99 | 0.02 | 0.3385939 | 494.0687 | 0.02007911 | #N/A |  |  |  |  | 19 | 19.4 | 0.02 | 3.93 | 0.02 | 0.3385939 | 486.6391 | 0.02007911 | #N/A |  |  |  |  | 19 | 19.4 | 0.02 | 3.77 | 0.02 | 0.3385939 | 466.8269 | 0.02007911 | #N/A
| 20 | 20.4 | 0.02 | 3.48 | 0.02 | 0.3560472 | 409.7937 | 0.02111412 | #N/A |  |  |  |  | 20 | 20.4 | 0.02 | 3.7 | 0.02 | 0.3560472 | 435.7002 | 0.02111412 | #N/A |  |  |  |  | 20 | 20.4 | 0.02 | 4.21 | 0.02 | 0.3560472 | 495.7562 | 0.02111412 | #N/A |  |  |  |  | 20 | 20.4 | 0.02 | 4.2 | 0.02 | 0.3560472 | 494.5786 | 0.02111412 | #N/A |  |  |  |  | 20 | 20.4 | 0.02 | 4.13 | 0.02 | 0.3560472 | 486.3356 | 0.02111412 | #N/A
| 21 | 21.4 | 0.02 | 3.93 | 0.02 | 0.3735005 | 441.1588 | 0.02214912 | #N/A |  |  |  |  | 21 | 21.4 | 0.02 | 4.04 | 0.02 | 0.3735005 | 453.5068 | 0.02214912 | #N/A |  |  |  |  | 21 | 21.4 | 0.02 | 4.4 | 0.02 | 0.3735005 | 493.9183 | 0.02214912 | #N/A |  |  |  |  | 21 | 21.4 | 0.02 | 4.58 | 0.02 | 0.3735005 | 514.1241 | 0.02214912 | #N/A |  |  |  |  | 21 | 21.4 | 0.02 | 4.42 | 0.02 | 0.3735005 | 496.1634 | 0.02214912 | #N/A
| 22 | 22.5 | 0.02 | 4.15 | 0.02 | 0.3926991 | 443.0796 | 0.02328763 | #N/A |  |  |  |  | 22 | 22.5 | 0.02 | 4.18 | 0.02 | 0.3926991 | 446.2826 | 0.02328763 | #N/A |  |  |  |  | 22 | 22.5 | 0.02 | 4.6 | 0.02 | 0.3926991 | 491.1244 | 0.02328763 | #N/A |  |  |  |  | 22 | 22.5 | 0.02 | 4.65 | 0.02 | 0.3926991 | 496.4627 | 0.02328763 | #N/A |  |  |  |  | 22 | 22.5 | 0.02 | 4.58 | 0.02 | 0.3926991 | 488.9891 | 0.02328763 | #N/A
| 23 | 23.5 | 0.02 | 4.38 | 0.02 | 0.4101524 | 447.7365 | 0.02432263 | #N/A |  |  |  |  | 23 | 23.5 | 0.02 | 4.24 | 0.02 | 0.4101524 | 433.4253 | 0.02432263 | #N/A |  |  |  |  | 23 | 23.5 | 0.02 | 4.8 | 0.02 | 0.4101524 | 490.6701 | 0.02432263 | #N/A |  |  |  |  | 23 | 23.5 | 0.02 | 4.83 | 0.02 | 0.4101524 | 493.7368 | 0.02432263 | #N/A |  |  |  |  | 23 | 23.5 | 0.02 | 4.83 | 0.02 | 0.4101524 | 493.7368 | 0.02432263 | #N/A
| 24 | 24.5 | 0.03 | 4.79 | 0.02 | 0.4276057 | 469.6622 | 0.02535764 | #N/A |  |  |  |  | 24 | 24.5 | 0.03 | 4.46 | 0.02 | 0.4276057 | 437.3056 | 0.02535764 | #N/A |  |  |  |  | 24 | 24.5 | 0.03 | 4.94 | 0.02 | 0.4276057 | 484.3698 | 0.02535764 | #N/A |  |  |  |  | 24 | 24.5 | 0.03 | 5.26 | 0.02 | 0.4276057 | 515.746 | 0.02535764 | #N/A |  |  |  |  | 24 | 24.5 | 0.03 | 5.1 | 0.02 | 0.4276057 | 500.0579 | 0.02535764 | #N/A
| 25 | 25.5 | 0.03 | 4.93 | 0.02 | 0.445059 | 464.4329 | 0.02639264 | #N/A |  |  |  |  | 25 | 25.5 | 0.03 | 4.83 | 0.02 | 0.445059 | 455.0123 | 0.02639264 | #N/A |  |  |  |  | 25 | 25.5 | 0.03 | 5.27 | 0.02 | 0.445059 | 496.4627 | 0.02639264 | #N/A |  |  |  |  | 25 | 25.5 | 0.03 | 5.45 | 0.02 | 0.445059 | 513.4197 | 0.02639264 | #N/A |  |  |  |  | 25 | 25.5 | 0.03 | 5.22 | 0.02 | 0.445059 | 491.7525 | 0.02639264 | #N/A
| 26 | 26.5 | 0.03 | 5.05 | 0.02 | 0.4625123 | 457.7852 | 0.02742765 | #N/A |  |  |  |  | 26 | 26.5 | 0.03 | 5.13 | 0.02 | 0.4625123 | 465.0372 | 0.02742765 | #N/A |  |  |  |  | 26 | 26.5 | 0.03 | 5.53 | 0.02 | 0.4625123 | 501.2974 | 0.02742765 | #N/A |  |  |  |  | 26 | 26.5 | 0.03 | 5.78 | 0.03 | 0.4625123 | 523.9601 | 0.02742765 | #N/A |  |  |  |  | 26 | 26.5 | 0.03 | 5.5 | 0.02 | 0.4625123 | 498.5779 | 0.02742765 | #N/A
| 27 | 27.5 | 0.03 | 5.3 | 0.02 | 0.4799655 | 462.977 | 0.02846266 | #N/A |  |  |  |  | 27 | 27.5 | 0.03 | 5.46 | 0.02 | 0.4799655 | 476.9536 | 0.02846266 | #N/A |  |  |  |  | 27 | 27.5 | 0.03 | 6.07 | 0.03 | 0.4799655 | 530.2397 | 0.02846266 | #N/A |  |  |  |  | 27 | 27.5 | 0.03 | 6.14 | 0.03 | 0.4799655 | 536.3545 | 0.02846266 | #N/A |  |  |  |  | 27 | 27.5 | 0.03 | 5.48 | 0.02 | 0.4799655 | 478.7007 | 0.02846266 | #N/A
| 28 | 28.5 | 0.03 | 5.73 | 0.03 | 0.4974188 | 482.9765 | 0.02949766 | #N/A |  |  |  |  | 28 | 28.5 | 0.03 | 5.48 | 0.02 | 0.4974188 | 461.9042 | 0.02949766 | #N/A |  |  |  |  | 28 | 28.5 | 0.03 | 6.22 | 0.03 | 0.4974188 | 524.2781 | 0.02949766 | #N/A |  |  |  |  | 28 | 28.5 | 0.03 | 6.23 | 0.03 | 0.4974188 | 525.121 | 0.02949766 | #N/A |  |  |  |  | 28 | 28.5 | 0.03 | 5.84 | 0.03 | 0.4974188 | 492.2483 | 0.02949766 | #N/A
| 29 | 29.5 | 0.03 | 5.97 | 0.03 | 0.5148721 | 486.148 | 0.03053267 | #N/A |  |  |  |  | 29 | 29.5 | 0.03 | 5.83 | 0.03 | 0.5148721 | 474.7476 | 0.03053267 | #N/A |  |  |  |  | 29 | 29.5 | 0.03 | 6.48 | 0.03 | 0.5148721 | 527.6783 | 0.03053267 | #N/A |  |  |  |  | 29 | 29.5 | 0.03 | 6.68 | 0.03 | 0.5148721 | 543.9646 | 0.03053267 | #N/A |  |  |  |  | 29 | 29.5 | 0.03 | 6.1 | 0.03 | 0.5148721 | 496.7342 | 0.03053267 | #N/A
| 30 | 30.5 | 0.03 | 6.16 | 0.03 | 0.5323254 | 485.1735 | 0.03156767 | #N/A |  |  |  |  | 30 | 30.5 | 0.03 | 5.93 | 0.03 | 0.5323254 | 467.0583 | 0.03156767 | #N/A |  |  |  |  | 30 | 30.5 | 0.03 | 6.62 | 0.03 | 0.5323254 | 521.404 | 0.03156767 | #N/A |  |  |  |  | 30 | 30.5 | 0.03 | 7.01 | 0.03 | 0.5323254 | 552.1212 | 0.03156767 | 552.1212 |  |  |  |  | 30 | 30.5 | 0.03 | 6.53 | 0.03 | 0.5323254 | 514.3154 | 0.03156767 | #N/A
| 31 | 31.5 | 0.03 | 6.3 | 0.03 | 0.5497787 | 480.4478 | 0.03260268 | #N/A |  |  |  |  | 31 | 31.5 | 0.03 | 6.22 | 0.03 | 0.5497787 | 474.3469 | 0.03260268 | #N/A |  |  |  |  | 31 | 31.5 | 0.03 | 6.71 | 0.03 | 0.5497787 | 511.715 | 0.03260268 | #N/A |  |  |  |  | 31 | 31.5 | 0.03 | 7.1 | 0.03 | 0.5497787 | 541.457 | 0.03260268 | #N/A |  |  |  |  | 31 | 31.5 | 0.03 | 6.6 | 0.03 | 0.5497787 | 503.3263 | 0.03260268 | #N/A
| 32 | 32.5 | 0.03 | 6.62 | 0.03 | 0.567232 | 489.3176 | 0.03363768 | #N/A |  |  |  |  | 32 | 32.5 | 0.03 | 6.47 | 0.03 | 0.567232 | 478.2304 | 0.03363768 | #N/A |  |  |  |  | 32 | 32.5 | 0.03 | 7.08 | 0.03 | 0.567232 | 523.3185 | 0.03363768 | #N/A |  |  |  |  | 32 | 32.5 | 0.03 | 7.25 | 0.03 | 0.567232 | 535.8841 | 0.03363768 | #N/A |  |  |  |  | 32 | 32.5 | 0.03 | 7.04 | 0.03 | 0.567232 | 520.3619 | 0.03363768 | #N/A
| 33 | 33.5 | 0.03 | 6.73 | 0.03 | 0.5846853 | 482.5991 | 0.03467269 | #N/A |  |  |  |  | 33 | 33.5 | 0.03 | 6.67 | 0.03 | 0.5846853 | 478.2965 | 0.03467269 | #N/A |  |  |  |  | 33 | 33.5 | 0.03 | 7.59 | 0.03 | 0.5846853 | 544.2685 | 0.03467269 | #N/A |  |  |  |  | 33 | 33.5 | 0.03 | 7.63 | 0.03 | 0.5846853 | 547.1368 | 0.03467269 | #N/A |  |  |  |  | 33 | 33.5 | 0.03 | 7.34 | 0.03 | 0.5846853 | 526.3413 | 0.03467269 | #N/A
| 34 | 34.5 | 0.04 | 7.09 | 0.03 | 0.6021386 | 493.6775 | 0.0357077 | #N/A |  |  |  |  | 34 | 34.5 | 0.04 | 6.88 | 0.03 | 0.6021386 | 479.0552 | 0.0357077 | #N/A |  |  |  |  | 34 | 34.5 | 0.04 | 7.64 | 0.03 | 0.6021386 | 531.9741 | 0.0357077 | #N/A |  |  |  |  | 34 | 34.5 | 0.04 | 7.81 | 0.03 | 0.6021386 | 543.8112 | 0.0357077 | #N/A |  |  |  |  | 34 | 34.5 | 0.04 | 7.48 | 0.03 | 0.6021386 | 520.8333 | 0.0357077 | #N/A
| 35 | 35.5 | 0.04 | 7.6 | 0.03 | 0.6195919 | 514.2822 | 0.0367427 | 514.2822 |  |  |  |  | 35 | 35.5 | 0.04 | 6.99 | 0.03 | 0.6195919 | 473.0042 | 0.0367427 | #N/A |  |  |  |  | 35 | 35.5 | 0.04 | 7.91 | 0.04 | 0.6195919 | 535.2595 | 0.0367427 | #N/A |  |  |  |  | 35 | 35.5 | 0.04 | 7.96 | 0.04 | 0.6195919 | 538.6429 | 0.0367427 | #N/A |  |  |  |  | 35 | 35.5 | 0.04 | 7.77 | 0.03 | 0.6195919 | 525.7858 | 0.0367427 | #N/A
| 36 | 36.5 | 0.04 | 7.72 | 0.03 | 0.6370452 | 508.09 | 0.03777771 | #N/A |  |  |  |  | 36 | 36.5 | 0.04 | 7.37 | 0.03 | 0.6370452 | 485.0548 | 0.03777771 | #N/A |  |  |  |  | 36 | 36.5 | 0.04 | 8.37 | 0.04 | 0.6370452 | 550.8696 | 0.03777771 | 550.8696 |  |  |  |  | 36 | 36.5 | 0.04 | 8.15 | 0.04 | 0.6370452 | 536.3904 | 0.03777771 | #N/A |  |  |  |  | 36 | 36.5 | 0.04 | 8 | 0.04 | 0.6370452 | 526.5181 | 0.03777771 | 526.5181
| 37 | 37.5 | 0.04 | 7.79 | 0.03 | 0.6544985 | 499.0251 | 0.03881271 | #N/A |  |  |  |  | 37 | 37.5 | 0.04 | 7.64 | 0.03 | 0.6544985 | 489.4162 | 0.03881271 | #N/A |  |  |  |  | 37 | 37.5 | 0.04 | 8.3 | 0.04 | 0.6544985 | 531.6956 | 0.03881271 | #N/A |  |  |  |  | 37 | 37.5 | 0.04 | 8.37 | 0.04 | 0.6544985 | 536.1797 | 0.03881271 | #N/A |  |  |  |  | 37 | 37.5 | 0.04 | 8.13 | 0.04 | 0.6544985 | 520.8054 | 0.03881271 | #N/A
| 38 | 38.5 | 0.04 | 7.85 | 0.03 | 0.6719518 | 489.8072 | 0.03984772 | #N/A |  |  |  |  | 38 | 38.5 | 0.04 | 7.92 | 0.04 | 0.6719518 | 494.1749 | 0.03984772 | 494.1749 |  |  |  |  | 38 | 38.5 | 0.04 | 8.44 | 0.04 | 0.6719518 | 526.6207 | 0.03984772 | #N/A |  |  |  |  | 38 | 38.5 | 0.04 | 8.27 | 0.04 | 0.6719518 | 516.0134 | 0.03984772 | #N/A |  |  |  |  | 38 | 38.5 | 0.04 | 8.38 | 0.04 | 0.6719518 | 522.877 | 0.03984772 | #N/A
| 39 | 39.5 | 0.04 | 8.23 | 0.04 | 0.6894051 | 500.5171 | 0.04088272 | #N/A |  |  |  |  | 39 | 39.5 | 0.04 | 7.89 | 0.04 | 0.6894051 | 479.8396 | 0.04088272 | #N/A |  |  |  |  | 39 | 39.5 | 0.04 | 8.5 | 0.04 | 0.6894051 | 516.9375 | 0.04088272 | #N/A | [17 empty] | 39 | 39.5 | 0.04 | 8.57 | 0.04 | 0.6894051 | 521.1946 | 0.04088272 | #N/A
| 40 | 40.5 | 0.04 | 8.14 | 0.04 | 0.7068583 | 482.8204 | 0.04191773 | #N/A |  |  |  |  | 40 | 40.5 | 0.04 | 7.97 | 0.04 | 0.7068583 | 472.7369 | 0.04191773 | #N/A |  |  |  |  | 40 | 40.5 | 0.04 | 8.59 | 0.04 | 0.7068583 | 509.5119 | 0.04191773 | #N/A | [17 empty] | 40 | 40.5 | 0.04 | 8.66 | 0.04 | 0.7068583 | 513.6639 | 0.04191773 | #N/A
| 41 | 41.5 | 0.04 | 8.33 | 0.04 | 0.7243116 | 482.1844 | 0.04295274 | #N/A |  |  |  |  | 41 | 41.5 | 0.04 | 8.26 | 0.04 | 0.7243116 | 478.1324 | 0.04295274 | #N/A |  |  |  |  | 41 | 41.5 | 0.04 | 8.79 | 0.04 | 0.7243116 | 508.8116 | 0.04295274 | #N/A | [17 empty] | 41 | 41.5 | 0.04 | 8.88 | 0.04 | 0.7243116 | 514.0213 | 0.04295274 | #N/A
| 42 | 42.5 | 0.04 | 8.5 | 0.04 | 0.7417649 | 480.4478 | 0.04398774 | #N/A |  |  |  |  | 42 | 42.5 | 0.04 | 8.34 | 0.04 | 0.7417649 | 471.4041 | 0.04398774 | #N/A |  |  |  |  | 42 | 42.5 | 0.04 | 8.85 | 0.04 | 0.7417649 | 500.2309 | 0.04398774 | #N/A | [17 empty] | 42 | 42.5 | 0.04 | 9.07 | 0.04 | 0.7417649 | 512.6661 | 0.04398774 | #N/A
| 43 | 43.5 | 0.05 | 8.48 | 0.04 | 0.7592182 | 468.2985 | 0.04502275 | #N/A |  |  |  |  | 43 | 43.5 | 0.05 | 8.66 | 0.04 | 0.7592182 | 478.2388 | 0.04502275 | #N/A |  |  |  |  | 43 | 43.5 | 0.05 | 8.94 | 0.04 | 0.7592182 | 493.7015 | 0.04502275 | #N/A | [17 empty] | 43 | 43.5 | 0.05 | 9.28 | 0.04 | 0.7592182 | 512.4777 | 0.04502275 | #N/A
| 44 | 44.5 | 0.05 | 8.75 | 0.04 | 0.7766715 | 472.3504 | 0.04605775 | #N/A |  |  |  |  | 44 | 44.5 | 0.05 | 8.86 | 0.04 | 0.7766715 | 478.2885 | 0.04605775 | #N/A |  |  |  |  | 44 | 44.5 | 0.05 | 9.1 | 0.04 | 0.7766715 | 491.2444 | 0.04605775 | #N/A | [17 empty] | 44 | 44.5 | 0.05 | 9.32 | 0.04 | 0.7766715 | 503.1206 | 0.04605775 | #N/A
| 45 | 45.5 | 0.05 | 8.91 | 0.04 | 0.7941248 | 470.4165 | 0.04709276 | #N/A |  |  |  |  | 45 | 45.5 | 0.05 | 8.88 | 0.04 | 0.7941248 | 468.8326 | 0.04709276 | #N/A | [30 empty] | 45 | 45.5 | 0.05 | 9.37 | 0.04 | 0.7941248 | 494.7028 | 0.04709276 | #N/A
| 46 | 46.5 | 0.05 | 9.13 | 0.04 | 0.8115781 | 471.6654 | 0.04812776 | #N/A | [43 empty] | 46 | 46.5 | 0.05 | 9.43 | 0.04 | 0.8115781 | 487.1637 | 0.04812776 | #N/A
| 47 | 47.5 | 0.05 | 9.21 | 0.04 | 0.8290314 | 465.7815 | 0.04916277 | #N/A
| 48 | 48.5 | 0.05 | 9.21 | 0.04 | 0.8464847 | 456.1778 | 0.05019778 | #N/A
| 49 | 49.5 | 0.05 | 9.65 | 0.04 | 0.863938 | 468.3153 | 0.05123278 | #N/A
| 50 | 50.5 | 0.05 | 9.85 | 0.04 | 0.8813913 | 468.5555 | 0.05226779 | #N/A
| 51 | 51.5 | 0.05 | 10.07 | 0.04 | 0.8988446 | 469.7194 | 0.05330279 | #N/A
| 52 | 52.5 | 0.05 | 9.98 | 0.04 | 0.9162979 | 456.6542 | 0.0543378 | #N/A
| 53 | 53.5 | 0.06 | 9.94 | 0.04 | 0.9337511 | 446.3225 | 0.0553728 | #N/A

## 11_PE_100_90
| D (m) | 0.0127
| L (m) | 0.10708
| R (m) | 0.00635
| J (m^4) | 2.553964e-09
PETG 100% 90° PETG 100% 90° PETG 100% 90° PETG 100% 90° PETG 100% 90° PETG 100% 90° PETG 100% 90° PETG 100% 90° PETG 100% 90° PETG 100% 90° PETG 100% 90° PETG 100% 90° PETG 100% 90° PETG 100% 90°
| 1 | [12 empty] | 2 | [12 empty] | 3 | [12 empty] | 4 | [12 empty] | 5
| G.U.N.T. Gerätebau GmbH | [12 empty] | G.U.N.T. Gerätebau GmbH | [12 empty] | G.U.N.T. Gerätebau GmbH | [12 empty] | G.U.N.T. Gerätebau GmbH | [12 empty] | G.U.N.T. Gerätebau GmbH
| Hanskampring 15-17 . D- 22885 BarsbüttelPhone: +49 40 / 67 08 54 - 0 . Fax: +49 40 / 67 08 54 - 42 | [12 empty] | Hanskampring 15-17 . D- 22885 BarsbüttelPhone: +49 40 / 67 08 54 - 0 . Fax: +49 40 / 67 08 54 - 42 | [12 empty] | Hanskampring 15-17 . D- 22885 BarsbüttelPhone: +49 40 / 67 08 54 - 0 . Fax: +49 40 / 67 08 54 - 42 | [12 empty] | Hanskampring 15-17 . D- 22885 BarsbüttelPhone: +49 40 / 67 08 54 - 0 . Fax: +49 40 / 67 08 54 - 42 | [12 empty] | Hanskampring 15-17 . D- 22885 BarsbüttelPhone: +49 40 / 67 08 54 - 0 . Fax: +49 40 / 67 08 54 - 42
| Fecha : 19/4/2023 | Tiempo: 10:28:45 | [11 empty] | Fecha : 19/4/2023 | Tiempo: 10:37:30 | [11 empty] | Fecha : 19/4/2023 | Tiempo: 10:43:07 | [11 empty] | Fecha : 19/4/2023 | Tiempo: 10:53:09 | [11 empty] | Fecha : 19/4/2023 | Tiempo: 10:21:40
| WP 510 | Máquina para ensayo de torsión. 200Nm | [11 empty] | WP 510 | Máquina para ensayo de torsión. 200Nm | [11 empty] | WP 510 | Máquina para ensayo de torsión. 200Nm | [11 empty] | WP 510 | Máquina para ensayo de torsión. 200Nm | [11 empty] | WP 510 | Máquina para ensayo de torsión. 200Nm
| Nombre | [12 empty] | Nombre | [12 empty] | Nombre | [12 empty] | Nombre | [12 empty] | Nombre
| Comentario | [12 empty] | Comentario | [12 empty] | Comentario | [12 empty] | Comentario | [12 empty] | Comentario
| Cálculos | [12 empty] | Cálculos | [12 empty] | Cálculos | [12 empty] | Cálculos | [12 empty] | Cálculos
| M_tb | 11.668512 Nm | [11 empty] | M_tb | 10.451555 Nm | [11 empty] | M_tb | 10.771268 Nm | [11 empty] | M_tb | 12.816298 Nm | [11 empty] | M_tb | 11.428445 Nm
| tau_tb | 0.051826N/mm^2 | [11 empty] | tau_tb | 0.046421N/mm^2 | [11 empty] | tau_tb | 0.047841N/mm^2 | [11 empty] | tau_tb | 0.056924N/mm^2 | [11 empty] | tau_tb | 0.050759N/mm^2
| Valores medidos | [12 empty] | Valores medidos | [12 empty] | Valores medidos | [12 empty] | Valores medidos | [12 empty] | Valores medidos
CELL MAX | # | Ángulo de torsión en deg | Ángulo de deslizamiento en rad | Momento de torsión en Nm | Tensión de cizallamiento en N/mm^2 | Radianes | Esfuerzo Cortante (MPa) | Deformación Angular | Máx. (MPa) | Limite Elastico (MPa) | Ruptura (MPa) | Esfuerzo Cortante Pico Máx. (MPa) | Módulo (Pa) | # | Ángulo de torsión en deg | Ángulo de deslizamiento en rad | Momento de torsión en Nm | Tensión de cizallamiento en N/mm^2 | Radianes | Esfuerzo Cortante (MPa) | Deformación Angular | Máx. (MPa) | Limite Elastico (MPa) | Ruptura (MPa) | Esfuerzo Cortante Pico Máx. (MPa) | Módulo (Pa) | # | Ángulo de torsión en deg | Ángulo de deslizamiento en rad | Momento de torsión en Nm | Tensión de cizallamiento en N/mm^2 | Radianes | Esfuerzo Cortante (MPa) | Deformación Angular | Máx. (MPa) | Limite Elastico (MPa) | Ruptura (MPa) | Esfuerzo Cortante Pico Máx. (MPa) | Módulo (Pa) | # | Ángulo de torsión en deg | Ángulo de deslizamiento en rad | Momento de torsión en Nm | Tensión de cizallamiento en N/mm^2 | Radianes | Esfuerzo Cortante (MPa) | Deformación Angular | Máx. (MPa) | Limite Elastico (MPa) | Ruptura (MPa) | Esfuerzo Cortante Pico Máx. (MPa) | Módulo (Pa) | # | Ángulo de torsión en deg | Ángulo de deslizamiento en rad | Momento de torsión en Nm | Tensión de cizallamiento en N/mm^2 | Radianes | Esfuerzo Cortante (MPa) | Deformación Angular | Máx. (MPa) | Limite Elastico (MPa) | Ruptura (MPa) | Esfuerzo Cortante Pico Máx. (MPa) | Módulo (Pa)
1135 | 1 | 1 | 0 | 0.22 | 0 |  |  |  | #N/A | 477.08 | 464.08 | 494.2912 | 19732 | 1 | 1 | 0 | 0.21 | 0 | 0.01745329 |  | 0.001035006 | #N/A | 496.93 | 448.58 | 519.1705 | 21830 | 1 | 1 | 0 | 0.47 | 0 |  |  |  | #N/A | 455.75 | 431.47 | 472.0922 | 23117 | 1 | 1 | 0 | 0.59 | 0 |  |  |  | #N/A | 364.07 | 405.13 | 445.0742 | 21857 | 1 | 1 | 0 | 0.13 | 0 |  |  |  | #N/A | 415.34 | 449.6 | 478.0152 | 23136
| 2 | 2 | 0 | 0.07 | 0 | 0.03490659 | 0 | 0.002070011 | #N/A |  |  |  |  | 2 | 2 | 0 | 0.35 | 0 | 0.03490659 |  | 0.002070011 | #N/A |  |  |  |  | 2 | 2 | 0 | 0.38 | 0 |  |  |  | #N/A |  |  |  |  | 2 | 2 | 0 | 0.49 | 0 |  |  |  | #N/A |  |  |  |  | 2 | 2 | 0 | 0.02 | 9.97e-05 |  |  |  | #N/A
| 3 | 3 | 0 | 0.03 | 0 | 0.05235988 | 24.02239 | 0.003105017 | #N/A |  |  |  |  | 3 | 3 | 0 | 0.2 | 0 | 0.05235988 | 0 | 0.003105017 | #N/A |  |  |  |  | 3 | 3 | 0 | 0.23 | 0 |  |  |  | #N/A |  |  |  |  | 3 | 3 | 0 | 0.57 | 0 |  |  |  | #N/A |  |  |  |  | 3 | 3 | 0 | 0.27 | 0 |  |  |  | #N/A
| 4 | 4.1 | 0 | 0.12 | 0 | 0.0715585 | 70.30943 | 0.004243523 | #N/A |  |  |  |  | 4 | 4.1 | 0 | 0.02 | 6.74e-05 | 0.0715585 | 11.71824 | 0.004243523 | #N/A |  |  |  |  | 4 | 4.1 | 0 | 0.1 | 0 | 0.0715585 | 0 | 0.004243523 | #N/A |  |  |  |  | 4 | 4.1 | 0 | 0.49 | 0 |  |  |  | #N/A |  |  |  |  | 4 | 4.1 | 0 | 0.18 | 0 | 0.0715585 | 0 | 0.004243523 | #N/A
| 5 | 5.1 | 0.01 | 0.45 | 0 | 0.08901179 | 211.9623 | 0.005278529 | #N/A |  |  |  |  | 5 | 5.1 | 0.01 | 0.37 | 0 | 0.08901179 | 174.2801 | 0.005278529 | #N/A |  |  |  |  | 5 | 5.1 | 0.01 | 0.06 | 0 | 0.08901179 | 28.26164 | 0.005278529 | #N/A |  |  |  |  | 5 | 5.1 | 0.01 | 0.29 | 0 |  |  |  | #N/A |  |  |  |  | 5 | 5.1 | 0.01 | 0.02 | 8.19e-05 | 0.08901179 | 9.420545 | 0.005278529 | #N/A
| 6 | 6.2 | 0.01 | 0.71 | 0 | 0.1082104 | 275.0951 | 0.006417035 | #N/A |  |  |  |  | 6 | 6.2 | 0.01 | 0.54 | 0 | 0.1082104 | 209.2273 | 0.006417035 | #N/A |  |  |  |  | 6 | 6.2 | 0.01 | 0.2 | 0 | 0.1082104 | 77.49158 | 0.006417035 | #N/A |  |  |  |  | 6 | 6.2 | 0.01 | 0.11 | 0 | 0.1082104 | 0 | 0.006417035 | #N/A |  |  |  |  | 6 | 6.2 | 0.01 | 0.2 | 0 | 0.1082104 | 77.49158 | 0.006417035 | #N/A
| 7 | 7.2 | 0.01 | 0.79 | 0 | 0.1256637 | 263.579 | 0.007452041 | #N/A |  |  |  |  | 7 | 7.2 | 0.01 | 0.81 | 0 | 0.1256637 | 270.2519 | 0.007452041 | #N/A |  |  |  |  | 7 | 7.2 | 0.01 | 0.58 | 0 | 0.1256637 | 193.5137 | 0.007452041 | #N/A |  |  |  |  | 7 | 7.2 | 0.01 | 0.01 | 6.58e-05 | 0.1256637 | 3.336443 | 0.007452041 | #N/A |  |  |  |  | 7 | 7.2 | 0.01 | 0.21 | 0 | 0.1256637 | 70.0653 | 0.007452041 | #N/A
| 8 | 8.2 | 0.01 | 0.74 | 0 | 0.143117 | 216.7874 | 0.008487047 | #N/A |  |  |  |  | 8 | 8.2 | 0.01 | 0.81 | 0 | 0.143117 | 237.2943 | 0.008487047 | #N/A |  |  |  |  | 8 | 8.2 | 0.01 | 0.83 | 0 | 0.143117 | 243.1535 | 0.008487047 | #N/A |  |  |  |  | 8 | 8.2 | 0.01 | 0.17 | 0 | 0.143117 | 49.80252 | 0.008487047 | #N/A |  |  |  |  | 8 | 8.2 | 0.01 | 0.34 | 0 | 0.143117 | 99.60503 | 0.008487047 | #N/A
| 9 | 9.2 | 0.01 | 0.78 | 0 | 0.1605703 | 203.6681 | 0.009522052 | #N/A |  |  |  |  | 9 | 9.2 | 0.01 | 1.04 | 0 | 0.1605703 | 271.5575 | 0.009522052 | #N/A |  |  |  |  | 9 | 9.2 | 0.01 | 0.85 | 0 | 0.1605703 | 221.946 | 0.009522052 | #N/A |  |  |  |  | 9 | 9.2 | 0.01 | 0.52 | 0 | 0.1605703 | 135.7787 | 0.009522052 | #N/A |  |  |  |  | 9 | 9.2 | 0.01 | 0.67 | 0 | 0.1605703 | 174.9457 | 0.009522052 | #N/A
| 10 | 10.2 | 0.01 | 1.19 | 0.01 | 0.1780236 | 280.2612 | 0.01055706 | #N/A |  |  |  |  | 10 | 10.2 | 0.01 | 1.31 | 0.01 | 0.1780236 | 308.5229 | 0.01055706 | #N/A |  |  |  |  | 10 | 10.2 | 0.01 | 0.82 | 0 | 0.1780236 | 193.1212 | 0.01055706 | #N/A |  |  |  |  | 10 | 10.2 | 0.01 | 0.54 | 0 | 0.1780236 | 127.1774 | 0.01055706 | #N/A |  |  |  |  | 10 | 10.2 | 0.01 | 0.94 | 0 | 0.1780236 | 221.3828 | 0.01055706 | #N/A
| 11 | 11.3 | 0.01 | 1.4 | 0.01 | 0.1972222 | 297.6225 | 0.01169556 | #N/A |  |  |  |  | 11 | 11.3 | 0.01 | 1.63 | 0.01 | 0.1972222 | 346.5177 | 0.01169556 | #N/A |  |  |  |  | 11 | 11.3 | 0.01 | 0.99 | 0 | 0.1972222 | 210.4616 | 0.01169556 | #N/A |  |  |  |  | 11 | 11.3 | 0.01 | 0.88 | 0 | 0.1972222 | 187.077 | 0.01169556 | #N/A |  |  |  |  | 11 | 11.3 | 0.01 | 1.33 | 0.01 | 0.1972222 | 282.7414 | 0.01169556 | #N/A
| 12 | 12.3 | 0.01 | 1.61 | 0.01 | 0.2146755 | 314.4394 | 0.01273057 | #N/A |  |  |  |  | 12 | 12.3 | 0.01 | 1.97 | 0.01 | 0.2146755 | 384.7489 | 0.01273057 | #N/A |  |  |  |  | 12 | 12.3 | 0.01 | 1.31 | 0.01 | 0.2146755 | 255.8482 | 0.01273057 | #N/A |  |  |  |  | 12 | 12.3 | 0.01 | 1.13 | 0.01 | 0.2146755 | 220.6935 | 0.01273057 | #N/A |  |  |  |  | 12 | 12.3 | 0.01 | 1.48 | 0.01 | 0.2146755 | 289.0499 | 0.01273057 | #N/A
| 13 | 13.3 | 0.01 | 1.86 | 0.01 | 0.2321288 | 335.9522 | 0.01376558 | #N/A |  |  |  |  | 13 | 13.3 | 0.01 | 2.18 | 0.01 | 0.2321288 | 393.7505 | 0.01376558 | #N/A |  |  |  |  | 13 | 13.3 | 0.01 | 1.81 | 0.01 | 0.2321288 | 326.9212 | 0.01376558 | #N/A |  |  |  |  | 13 | 13.3 | 0.01 | 1.28 | 0.01 | 0.2321288 | 231.1929 | 0.01376558 | #N/A |  |  |  |  | 13 | 13.3 | 0.01 | 1.71 | 0.01 | 0.2321288 | 308.8593 | 0.01376558 | #N/A
| 14 | 14.3 | 0.01 | 2.07 | 0.01 | 0.2495821 | 347.7367 | 0.01480058 | #N/A |  |  |  |  | 14 | 14.3 | 0.01 | 2.29 | 0.01 | 0.2495821 | 384.6942 | 0.01480058 | #N/A |  |  |  |  | 14 | 14.3 | 0.01 | 2.06 | 0.01 | 0.2495821 | 346.0568 | 0.01480058 | #N/A |  |  |  |  | 14 | 14.3 | 0.01 | 1.44 | 0.01 | 0.2495821 | 241.9038 | 0.01480058 | #N/A |  |  |  |  | 14 | 14.3 | 0.01 | 1.85 | 0.01 | 0.2495821 | 310.7792 | 0.01480058 | #N/A
| 15 | 15.3 | 0.02 | 2.39 | 0.01 | 0.2670354 | 375.2517 | 0.01583559 | #N/A |  |  |  |  | 15 | 15.3 | 0.02 | 2.74 | 0.01 | 0.2670354 | 430.2049 | 0.01583559 | #N/A |  |  |  |  | 15 | 15.3 | 0.02 | 2.17 | 0.01 | 0.2670354 | 340.7097 | 0.01583559 | #N/A |  |  |  |  | 15 | 15.3 | 0.02 | 1.61 | 0.01 | 0.2670354 | 252.7846 | 0.01583559 | #N/A |  |  |  |  | 15 | 15.3 | 0.02 | 1.95 | 0.01 | 0.2670354 | 306.1677 | 0.01583559 | #N/A
| 16 | 16.4 | 0.02 | 2.7 | 0.01 | 0.286234 | 395.4906 | 0.01697409 | #N/A |  |  |  |  | 16 | 16.4 | 0.02 | 2.76 | 0.01 | 0.286234 | 404.2792 | 0.01697409 | #N/A |  |  |  |  | 16 | 16.4 | 0.02 | 2.52 | 0.01 | 0.286234 | 369.1245 | 0.01697409 | #N/A |  |  |  |  | 16 | 16.4 | 0.02 | 1.93 | 0.01 | 0.286234 | 282.7025 | 0.01697409 | #N/A |  |  |  |  | 16 | 16.4 | 0.02 | 2.21 | 0.01 | 0.286234 | 323.7164 | 0.01697409 | #N/A
| 17 | 17.4 | 0.02 | 2.99 | 0.01 | 0.3036873 | 412.7985 | 0.0180091 | #N/A |  |  |  |  | 17 | 17.4 | 0.02 | 2.92 | 0.01 | 0.3036873 | 403.1344 | 0.0180091 | #N/A |  |  |  |  | 17 | 17.4 | 0.02 | 2.85 | 0.01 | 0.3036873 | 393.4702 | 0.0180091 | #N/A |  |  |  |  | 17 | 17.4 | 0.02 | 2.11 | 0.01 | 0.3036873 | 291.306 | 0.0180091 | #N/A |  |  |  |  | 17 | 17.4 | 0.02 | 2.54 | 0.01 | 0.3036873 | 350.6717 | 0.0180091 | #N/A
| 18 | 18.4 | 0.02 | 3.35 | 0.01 | 0.3211406 | 437.3642 | 0.0190441 | #N/A |  |  |  |  | 18 | 18.4 | 0.02 | 3.42 | 0.02 | 0.3211406 | 446.5031 | 0.0190441 | #N/A |  |  |  |  | 18 | 18.4 | 0.02 | 3.17 | 0.01 | 0.3211406 | 413.864 | 0.0190441 | #N/A |  |  |  |  | 18 | 18.4 | 0.02 | 2.43 | 0.01 | 0.3211406 | 317.2522 | 0.0190441 | #N/A |  |  |  |  | 18 | 18.4 | 0.02 | 2.88 | 0.01 | 0.3211406 | 376.0026 | 0.0190441 | #N/A
| 19 | 19.4 | 0.02 | 3.62 | 0.02 | 0.3385939 | 448.2528 | 0.02007911 | #N/A |  |  |  |  | 19 | 19.4 | 0.02 | 3.81 | 0.02 | 0.3385939 | 471.7799 | 0.02007911 | #N/A |  |  |  |  | 19 | 19.4 | 0.02 | 3.56 | 0.02 | 0.3385939 | 440.8232 | 0.02007911 | #N/A |  |  |  |  | 19 | 19.4 | 0.02 | 2.62 | 0.01 | 0.3385939 | 324.4261 | 0.02007911 | #N/A |  |  |  |  | 19 | 19.4 | 0.02 | 3.2 | 0.01 | 0.3385939 | 396.2456 | 0.02007911 | #N/A
| 20 | 20.4 | 0.02 | 3.79 | 0.02 | 0.3560472 | 446.2983 | 0.02111412 | #N/A |  |  |  |  | 20 | 20.4 | 0.02 | 4.22 | 0.02 | 0.3560472 | 496.9338 | 0.02111412 | #N/A |  |  |  |  | 20 | 20.4 | 0.02 | 3.83 | 0.02 | 0.3560472 | 451.0086 | 0.02111412 | #N/A |  |  |  |  | 20 | 20.4 | 0.02 | 2.9 | 0.01 | 0.3560472 | 341.4948 | 0.02111412 | #N/A |  |  |  |  | 20 | 20.4 | 0.02 | 3.42 | 0.02 | 0.3560472 | 402.7283 | 0.02111412 | #N/A
| 21 | 21.4 | 0.02 | 4.25 | 0.02 | 0.3735005 | 477.0802 | 0.02214912 | #N/A |  |  |  |  | 21 | 21.4 | 0.02 | 4.26 | 0.02 | 0.3735005 | 478.2027 | 0.02214912 | #N/A |  |  |  |  | 21 | 21.4 | 0.02 | 4.06 | 0.02 | 0.3735005 | 455.7519 | 0.02214912 | #N/A |  |  |  |  | 21 | 21.4 | 0.02 | 3.25 | 0.01 | 0.3735005 | 364.826 | 0.02214912 | #N/A |  |  |  |  | 21 | 21.4 | 0.02 | 3.7 | 0.02 | 0.3735005 | 415.3404 | 0.02214912 | #N/A
| 22 | 22.5 | 0.02 | 4.38 | 0.02 | 0.3926991 | 467.6359 | 0.02328763 | #N/A |  |  |  |  | 22 | 22.5 | 0.02 | 4.37 | 0.02 | 0.3926991 | 466.5682 | 0.02328763 | #N/A |  |  |  |  | 22 | 22.5 | 0.02 | 4.21 | 0.02 | 0.3926991 | 449.4856 | 0.02328763 | #N/A |  |  |  |  | 22 | 22.5 | 0.02 | 3.41 | 0.02 | 0.3926991 | 364.0727 | 0.02328763 | #N/A |  |  |  |  | 22 | 22.5 | 0.02 | 3.8 | 0.02 | 0.3926991 | 405.7115 | 0.02328763 | #N/A
| 23 | 23.5 | 0.02 | 4.49 | 0.02 | 0.4101524 | 458.981 | 0.02432263 | #N/A |  |  |  |  | 23 | 23.5 | 0.02 | 4.49 | 0.02 | 0.4101524 | 458.981 | 0.02432263 | #N/A |  |  |  |  | 23 | 23.5 | 0.02 | 4.35 | 0.02 | 0.4101524 | 444.6698 | 0.02432263 | #N/A |  |  |  |  | 23 | 23.5 | 0.02 | 3.62 | 0.02 | 0.4101524 | 370.047 | 0.02432263 | #N/A |  |  |  |  | 23 | 23.5 | 0.02 | 4.14 | 0.02 | 0.4101524 | 423.203 | 0.02432263 | #N/A
| 24 | 24.5 | 0.03 | 4.59 | 0.02 | 0.4276057 | 450.0521 | 0.02535764 | #N/A |  |  |  |  | 24 | 24.5 | 0.03 | 4.5 | 0.02 | 0.4276057 | 441.2276 | 0.02535764 | #N/A |  |  |  |  | 24 | 24.5 | 0.03 | 4.34 | 0.02 | 0.4276057 | 425.5395 | 0.02535764 | #N/A |  |  |  |  | 24 | 24.5 | 0.03 | 3.82 | 0.02 | 0.4276057 | 374.5532 | 0.02535764 | #N/A |  |  |  |  | 24 | 24.5 | 0.03 | 4.29 | 0.02 | 0.4276057 | 420.637 | 0.02535764 | #N/A
| 25 | 25.5 | 0.03 | 4.83 | 0.02 | 0.445059 | 455.0123 | 0.02639264 | #N/A |  |  |  |  | 25 | 25.5 | 0.03 | 4.84 | 0.02 | 0.445059 | 455.9544 | 0.02639264 | #N/A |  |  |  |  | 25 | 25.5 | 0.03 | 4.42 | 0.02 | 0.445059 | 416.3881 | 0.02639264 | #N/A |  |  |  |  | 25 | 25.5 | 0.03 | 4.22 | 0.02 | 0.445059 | 397.547 | 0.02639264 | #N/A |  |  |  |  | 25 | 25.5 | 0.03 | 4.56 | 0.02 | 0.445059 | 429.5769 | 0.02639264 | #N/A
| 26 | 26.5 | 0.03 | 5.28 | 0.02 | 0.4625123 | 478.6348 | 0.02742765 | #N/A |  |  |  |  | 26 | 26.5 | 0.03 | 4.96 | 0.02 | 0.4625123 | 449.6266 | 0.02742765 | #N/A |  |  |  |  | 26 | 26.5 | 0.03 | 4.72 | 0.02 | 0.4625123 | 427.8705 | 0.02742765 | #N/A |  |  |  |  | 26 | 26.5 | 0.03 | 4.46 | 0.02 | 0.4625123 | 404.3014 | 0.02742765 | #N/A |  |  |  |  | 26 | 26.5 | 0.03 | 4.96 | 0.02 | 0.4625123 | 449.6266 | 0.02742765 | #N/A
| 27 | 27.5 | 0.03 | 5.38 | 0.02 | 0.4799655 | 469.9653 | 0.02846266 | #N/A |  |  |  |  | 27 | 27.5 | 0.03 | 5.36 | 0.02 | 0.4799655 | 468.2182 | 0.02846266 | #N/A |  |  |  |  | 27 | 27.5 | 0.03 | 4.94 | 0.02 | 0.4799655 | 431.5295 | 0.02846266 | #N/A |  |  |  |  | 27 | 27.5 | 0.03 | 4.63 | 0.02 | 0.4799655 | 404.4497 | 0.02846266 | #N/A |  |  |  |  | 27 | 27.5 | 0.03 | 5.21 | 0.02 | 0.4799655 | 455.1151 | 0.02846266 | #N/A
| 28 | 28.5 | 0.03 | 5.81 | 0.03 | 0.4974188 | 489.7196 | 0.02949766 | #N/A |  |  |  |  | 28 | 28.5 | 0.03 | 5.52 | 0.02 | 0.4974188 | 465.2758 | 0.02949766 | #N/A |  |  |  |  | 28 | 28.5 | 0.03 | 5.15 | 0.02 | 0.4974188 | 434.0888 | 0.02949766 | #N/A |  |  |  |  | 28 | 28.5 | 0.03 | 5.05 | 0.02 | 0.4974188 | 425.6599 | 0.02949766 | #N/A |  |  |  |  | 28 | 28.5 | 0.03 | 5.4 | 0.02 | 0.4974188 | 455.1611 | 0.02949766 | #N/A
| 29 | 29.5 | 0.03 | 6.07 | 0.03 | 0.5148721 | 494.2912 | 0.03053267 | 494.2912 |  |  |  |  | 29 | 29.5 | 0.03 | 5.89 | 0.03 | 0.5148721 | 479.6335 | 0.03053267 | #N/A |  |  |  |  | 29 | 29.5 | 0.03 | 5.57 | 0.02 | 0.5148721 | 453.5753 | 0.03053267 | #N/A |  |  |  |  | 29 | 29.5 | 0.03 | 5.13 | 0.02 | 0.5148721 | 417.7453 | 0.03053267 | #N/A |  |  |  |  | 29 | 29.5 | 0.03 | 5.51 | 0.02 | 0.5148721 | 448.6894 | 0.03053267 | #N/A
| 30 | 30.5 | 0.03 | 6.18 | 0.03 | 0.5323254 | 486.7488 | 0.03156767 | #N/A |  |  |  |  | 30 | 30.5 | 0.03 | 6.09 | 0.03 | 0.5323254 | 479.6602 | 0.03156767 | #N/A |  |  |  |  | 30 | 30.5 | 0.03 | 5.78 | 0.03 | 0.5323254 | 455.244 | 0.03156767 | #N/A |  |  |  |  | 30 | 30.5 | 0.03 | 5.33 | 0.02 | 0.5323254 | 419.8011 | 0.03156767 | #N/A |  |  |  |  | 30 | 30.5 | 0.03 | 5.88 | 0.03 | 0.5323254 | 463.1202 | 0.03156767 | #N/A
| 31 | 31.5 | 0.03 | 6.42 | 0.03 | 0.5497787 | 489.5992 | 0.03260268 | #N/A |  |  |  |  | 31 | 31.5 | 0.03 | 6.43 | 0.03 | 0.5497787 | 490.3618 | 0.03260268 | #N/A |  |  |  |  | 31 | 31.5 | 0.03 | 5.96 | 0.03 | 0.5497787 | 454.5189 | 0.03260268 | #N/A |  |  |  |  | 31 | 31.5 | 0.03 | 5.54 | 0.02 | 0.5497787 | 422.489 | 0.03260268 | #N/A |  |  |  |  | 31 | 31.5 | 0.03 | 5.95 | 0.03 | 0.5497787 | 453.7563 | 0.03260268 | #N/A
| 32 | 32.5 | 0.03 | 6.41 | 0.03 | 0.567232 | 473.7954 | 0.03363768 | #N/A |  |  |  |  | 32 | 32.5 | 0.03 | 6.86 | 0.03 | 0.567232 | 507.0572 | 0.03363768 | #N/A |  |  |  |  | 32 | 32.5 | 0.03 | 6.27 | 0.03 | 0.567232 | 463.4473 | 0.03363768 | #N/A |  |  |  |  | 32 | 32.5 | 0.03 | 5.47 | 0.02 | 0.567232 | 404.3153 | 0.03363768 | #N/A |  |  |  |  | 32 | 32.5 | 0.03 | 6.18 | 0.03 | 0.567232 | 456.795 | 0.03363768 | #N/A
| 33 | 33.5 | 0.03 | 6.56 | 0.03 | 0.5846853 | 470.4086 | 0.03467269 | #N/A |  |  |  |  | 33 | 33.5 | 0.03 | 7.24 | 0.03 | 0.5846853 | 519.1705 | 0.03467269 | 519.1705 |  |  |  |  | 33 | 33.5 | 0.03 | 6.53 | 0.03 | 0.5846853 | 468.2573 | 0.03467269 | #N/A |  |  |  |  | 33 | 33.5 | 0.03 | 5.87 | 0.03 | 0.5846853 | 420.9296 | 0.03467269 | #N/A |  |  |  |  | 33 | 33.5 | 0.03 | 6.53 | 0.03 | 0.5846853 | 468.2573 | 0.03467269 | #N/A
| 34 | 34.5 | 0.04 | 6.83 | 0.03 | 0.6021386 | 475.5737 | 0.0357077 | #N/A |  |  |  |  | 34 | 34.5 | 0.04 | 7.16 | 0.03 | 0.6021386 | 498.5516 | 0.0357077 | #N/A |  |  |  |  | 34 | 34.5 | 0.04 | 6.78 | 0.03 | 0.6021386 | 472.0922 | 0.0357077 | 472.0922 |  |  |  |  | 34 | 34.5 | 0.04 | 6.17 | 0.03 | 0.6021386 | 429.6178 | 0.0357077 | #N/A |  |  |  |  | 34 | 34.5 | 0.04 | 6.68 | 0.03 | 0.6021386 | 465.1292 | 0.0357077 | #N/A
| 35 | 35.5 | 0.04 | 6.94 | 0.03 | 0.6195919 | 469.6208 | 0.0367427 | #N/A |  |  |  |  | 35 | 35.5 | 0.04 | 7.23 | 0.03 | 0.6195919 | 489.2447 | 0.0367427 | #N/A |  |  |  |  | 35 | 35.5 | 0.04 | 6.94 | 0.03 | 0.6195919 | 469.6208 | 0.0367427 | #N/A |  |  |  |  | 35 | 35.5 | 0.04 | 6.25 | 0.03 | 0.6195919 | 422.9294 | 0.0367427 | #N/A |  |  |  |  | 35 | 35.5 | 0.04 | 6.94 | 0.03 | 0.6195919 | 469.6208 | 0.0367427 | #N/A
| 36 | 36.5 | 0.04 | 7.19 | 0.03 | 0.6370452 | 473.2082 | 0.03777771 | #N/A |  |  |  |  | 36 | 36.5 | 0.04 | 7.56 | 0.03 | 0.6370452 | 497.5596 | 0.03777771 | #N/A |  |  |  |  | 36 | 36.5 | 0.04 | 7.07 | 0.03 | 0.6370452 | 465.3104 | 0.03777771 | #N/A |  |  |  |  | 36 | 36.5 | 0.04 | 6.44 | 0.03 | 0.6370452 | 423.8471 | 0.03777771 | #N/A |  |  |  |  | 36 | 36.5 | 0.04 | 7.1 | 0.03 | 0.6370452 | 467.2849 | 0.03777771 | #N/A
| 37 | 37.5 | 0.04 | 7.47 | 0.03 | 0.6544985 | 478.526 | 0.03881271 | #N/A |  |  |  |  | 37 | 37.5 | 0.04 | 7.69 | 0.03 | 0.6544985 | 492.6191 | 0.03881271 | #N/A |  |  |  |  | 37 | 37.5 | 0.04 | 7.26 | 0.03 | 0.6544985 | 465.0735 | 0.03881271 | #N/A |  |  |  |  | 37 | 37.5 | 0.04 | 6.39 | 0.03 | 0.6544985 | 409.3415 | 0.03881271 | #N/A |  |  |  |  | 37 | 37.5 | 0.04 | 7.18 | 0.03 | 0.6544985 | 459.9487 | 0.03881271 | #N/A
| 38 | 38.5 | 0.04 | 7.67 | 0.03 | 0.6719518 | 478.5759 | 0.03984772 | #N/A |  |  |  |  | 38 | 38.5 | 0.04 | 7.88 | 0.04 | 0.6719518 | 491.6791 | 0.03984772 | #N/A |  |  |  |  | 38 | 38.5 | 0.04 | 7.36 | 0.03 | 0.6719518 | 459.2332 | 0.03984772 | #N/A |  |  |  |  | 38 | 38.5 | 0.04 | 6.82 | 0.03 | 0.6719518 | 425.5395 | 0.03984772 | #N/A |  |  |  |  | 38 | 38.5 | 0.04 | 7.54 | 0.03 | 0.6719518 | 470.4645 | 0.03984772 | #N/A
| 39 | 39.5 | 0.04 | 8.06 | 0.04 | 0.6894051 | 490.1784 | 0.04088272 | #N/A |  |  |  |  | 39 | 39.5 | 0.04 | 7.88 | 0.03 | 0.6894051 | 479.2315 | 0.04088272 | #N/A |  |  |  |  | 39 | 39.5 | 0.04 | 7.64 | 0.03 | 0.6894051 | 464.6356 | 0.04088272 | #N/A |  |  |  |  | 39 | 39.5 | 0.04 | 6.96 | 0.03 | 0.6894051 | 423.2806 | 0.04088272 | #N/A |  |  |  |  | 39 | 39.5 | 0.04 | 7.86 | 0.03 | 0.6894051 | 478.0152 | 0.04088272 | 478.0152
| 40 | 40.5 | 0.04 | 8.14 | 0.04 | 0.7068583 | 482.8204 | 0.04191773 | #N/A |  |  |  |  | 40 | 40.5 | 0.04 | 8.23 | 0.04 | 0.7068583 | 488.1587 | 0.04191773 | #N/A |  |  |  |  | 40 | 40.5 | 0.04 | 7.85 | 0.03 | 0.7068583 | 465.6192 | 0.04191773 | #N/A |  |  |  |  | 40 | 40.5 | 0.04 | 7.08 | 0.03 | 0.7068583 | 419.947 | 0.04191773 | #N/A |  |  |  |  | 40 | 40.5 | 0.04 | 8.05 | 0.04 | 0.7068583 | 477.4821 | 0.04191773 | #N/A
| 41 | 41.5 | 0.04 | 8.48 | 0.04 | 0.7243116 | 490.8672 | 0.04295274 | #N/A |  |  |  |  | 41 | 41.5 | 0.04 | 8.5 | 0.04 | 0.7243116 | 492.0249 | 0.04295274 | #N/A |  |  |  |  | 41 | 41.5 | 0.04 | 7.95 | 0.04 | 0.7243116 | 460.188 | 0.04295274 | #N/A |  |  |  |  | 41 | 41.5 | 0.04 | 7.24 | 0.03 | 0.7243116 | 419.0894 | 0.04295274 | #N/A |  |  |  |  | 41 | 41.5 | 0.04 | 7.99 | 0.04 | 0.7243116 | 462.5034 | 0.04295274 | #N/A
| 42 | 42.5 | 0.04 | 8.49 | 0.04 | 0.7417649 | 479.8826 | 0.04398774 | #N/A |  |  |  |  | 42 | 42.5 | 0.04 | 8.61 | 0.04 | 0.7417649 | 486.6654 | 0.04398774 | #N/A |  |  |  |  | 42 | 42.5 | 0.04 | 8.24 | 0.04 | 0.7417649 | 465.7518 | 0.04398774 | #N/A |  |  |  |  | 42 | 42.5 | 0.04 | 7.64 | 0.03 | 0.7417649 | 431.8378 | 0.04398774 | #N/A |  |  |  |  | 42 | 42.5 | 0.04 | 8.13 | 0.04 | 0.7417649 | 459.5342 | 0.04398774 | #N/A
| 43 | 43.5 | 0.05 | 8.63 | 0.04 | 0.7592182 | 476.5821 | 0.04502275 | #N/A |  |  |  |  | 43 | 43.5 | 0.05 | 8.57 | 0.04 | 0.7592182 | 473.2687 | 0.04502275 | #N/A |  |  |  |  | 43 | 43.5 | 0.05 | 8.45 | 0.04 | 0.7592182 | 466.6418 | 0.04502275 | #N/A |  |  |  |  | 43 | 43.5 | 0.05 | 7.76 | 0.03 | 0.7592182 | 428.5374 | 0.04502275 | #N/A |  |  |  |  | 43 | 43.5 | 0.05 | 8.37 | 0.04 | 0.7592182 | 462.2239 | 0.04502275 | #N/A
| 44 | 44.5 | 0.05 | 8.86 | 0.04 | 0.7766715 | 478.2885 | 0.04605775 | #N/A |  |  |  |  | 44 | 44.5 | 0.05 | 8.74 | 0.04 | 0.7766715 | 471.8105 | 0.04605775 | #N/A |  |  |  |  | 44 | 44.5 | 0.05 | 8.62 | 0.04 | 0.7766715 | 465.3326 | 0.04605775 | #N/A |  |  |  |  | 44 | 44.5 | 0.05 | 8.04 | 0.04 | 0.7766715 | 434.0225 | 0.04605775 | #N/A |  |  |  |  | 44 | 44.5 | 0.05 | 8.63 | 0.04 | 0.7766715 | 465.8724 | 0.04605775 | #N/A
| 45 | 45.5 | 0.05 | 8.79 | 0.04 | 0.7941248 | 464.0809 | 0.04709276 | #N/A |  |  |  |  | 45 | 45.5 | 0.05 | 9.18 | 0.04 | 0.7941248 | 484.6715 | 0.04709276 | #N/A |  |  |  |  | 45 | 45.5 | 0.05 | 8.82 | 0.04 | 0.7941248 | 465.6648 | 0.04709276 | #N/A |  |  |  |  | 45 | 45.5 | 0.05 | 8.43 | 0.04 | 0.7941248 | 445.0742 | 0.04709276 | 445.0742 |  |  |  |  | 45 | 45.5 | 0.05 | 8.65 | 0.04 | 0.7941248 | 456.6894 | 0.04709276 | #N/A
[14 empty] | 46 | 46.5 | 0.05 | 9.06 | 0.04 | 0.8115781 | 468.0492 | 0.04812776 | #N/A |  |  |  |  | 46 | 46.5 | 0.05 | 8.84 | 0.04 | 0.8115781 | 456.6837 | 0.04812776 | #N/A |  |  |  |  | 46 | 46.5 | 0.05 | 8.31 | 0.04 | 0.8115781 | 429.3034 | 0.04812776 | #N/A |  |  |  |  | 46 | 46.5 | 0.05 | 8.72 | 0.04 | 0.8115781 | 450.4844 | 0.04812776 | #N/A
[14 empty] | 47 | 47.5 | 0.05 | 9.25 | 0.04 | 0.8290314 | 467.8044 | 0.04916277 | #N/A |  |  |  |  | 47 | 47.5 | 0.05 | 8.94 | 0.04 | 0.8290314 | 452.1267 | 0.04916277 | #N/A |  |  |  |  | 47 | 47.5 | 0.05 | 8.6 | 0.04 | 0.8290314 | 434.9317 | 0.04916277 | #N/A |  |  |  |  | 47 | 47.5 | 0.05 | 8.89 | 0.04 | 0.8290314 | 449.598 | 0.04916277 | #N/A
[14 empty] | 48 | 48.5 | 0.05 | 9.4 | 0.04 | 0.8464847 | 465.5886 | 0.05019778 | #N/A |  |  |  |  | 48 | 48.5 | 0.05 | 9.15 | 0.04 | 0.8464847 | 453.2059 | 0.05019778 | #N/A |  |  |  |  | 48 | 48.5 | 0.05 | 8.78 | 0.04 | 0.8464847 | 434.8796 | 0.05019778 | #N/A
[14 empty] | 49 | 49.5 | 0.05 | 9.46 | 0.04 | 0.863938 | 459.0946 | 0.05123278 | #N/A |  |  |  |  | 49 | 49.5 | 0.05 | 9.37 | 0.04 | 0.863938 | 454.7269 | 0.05123278 | #N/A |  |  |  |  | 49 | 49.5 | 0.05 | 8.94 | 0.04 | 0.863938 | 433.8589 | 0.05123278 | #N/A
[14 empty] | 50 | 50.5 | 0.05 | 9.43 | 0.04 | 0.8813913 | 448.5765 | 0.05226779 | #N/A |  |  |  |  | 50 | 50.5 | 0.05 | 9.27 | 0.04 | 0.8813913 | 440.9655 | 0.05226779 | #N/A |  |  |  |  | 50 | 50.5 | 0.05 | 8.96 | 0.04 | 0.8813913 | 426.219 | 0.05226779 | #N/A
[27 empty] | 51 | 51.5 | 0.05 | 9.25 | 0.04 | 0.8988446 | 431.4701 | 0.05330279 | #N/A |  |  |  |  | 51 | 51.5 | 0.05 | 9.02 | 0.04 | 0.8988446 | 420.7417 | 0.05330279 | #N/A
[40 empty] | 52 | 52.5 | 0.05 | 9.11 | 0.04 | 0.9162979 | 416.8457 | 0.0543378 | #N/A
[40 empty] | 53 | 53.5 | 0.06 | 9.16 | 0.04 | 0.9337511 | 411.2992 | 0.0553728 | #N/A
[40 empty] | 54 | 54.5 | 0.06 | 9.21 | 0.04 | 0.9512044 | 405.9564 | 0.05640781 | #N/A
[40 empty] | 55 | 55.5 | 0.06 | 9.36 | 0.04 | 0.9686577 | 405.1344 | 0.05744281 | #N/A

## 12_PE_100_VER
| D (m) | 0.0127
| L (m) | 0.10708
| R (m) | 0.00635
| J (m^4) | 2.553964e-09
PETG 100% Vertical PETG 100% Vertical PETG 100% Vertical PETG 100% Vertical PETG 100% Vertical PETG 100% Vertical PETG 100% Vertical PETG 100% Vertical PETG 100% Vertical PETG 100% Vertical PETG 100% Vertical
| 1 | [12 empty] | 2 | [12 empty] | 3 | [12 empty] | 4 | [12 empty] | 5
| G.U.N.T. Gerätebau GmbH | [12 empty] | G.U.N.T. Gerätebau GmbH | [12 empty] | G.U.N.T. Gerätebau GmbH | [12 empty] | G.U.N.T. Gerätebau GmbH | [12 empty] | G.U.N.T. Gerätebau GmbH
| Hanskampring 15-17 . D- 22885 BarsbüttelPhone: +49 40 / 67 08 54 - 0 . Fax: +49 40 / 67 08 54 - 42 | [12 empty] | Hanskampring 15-17 . D- 22885 BarsbüttelPhone: +49 40 / 67 08 54 - 0 . Fax: +49 40 / 67 08 54 - 42 | [12 empty] | Hanskampring 15-17 . D- 22885 BarsbüttelPhone: +49 40 / 67 08 54 - 0 . Fax: +49 40 / 67 08 54 - 42 | [12 empty] | Hanskampring 15-17 . D- 22885 BarsbüttelPhone: +49 40 / 67 08 54 - 0 . Fax: +49 40 / 67 08 54 - 42 | [12 empty] | Hanskampring 15-17 . D- 22885 BarsbüttelPhone: +49 40 / 67 08 54 - 0 . Fax: +49 40 / 67 08 54 - 42
| Fecha : 19/4/2023 | Tiempo: 12:21:30 | [11 empty] | Fecha : 19/4/2023 | Tiempo: 12:21:48 | [11 empty] | Fecha : 19/4/2023 | Tiempo: 12:29:48 | [11 empty] | Fecha : 19/4/2023 | Tiempo: 12:47:00 | [11 empty] | Fecha : 19/4/2023 | Tiempo: 12:55:55
| WP 510 | Máquina para ensayo de torsión. 200Nm | [11 empty] | WP 510 | Máquina para ensayo de torsión. 200Nm | [11 empty] | WP 510 | Máquina para ensayo de torsión. 200Nm | [11 empty] | WP 510 | Máquina para ensayo de torsión. 200Nm | [11 empty] | WP 510 | Máquina para ensayo de torsión. 200Nm
| Cálculos | [12 empty] | Nombre | [12 empty] | Nombre | [12 empty] | Nombre | [12 empty] | Nombre
[14 empty] | Comentario | [12 empty] | Comentario | [12 empty] | Comentario | [12 empty] | Comentario
[14 empty] | Cálculos | [12 empty] | Cálculos | [12 empty] | Cálculos | [12 empty] | Cálculos
[14 empty] | M_tb | 10.246094 Nm | [11 empty] | M_tb | 10.387688 Nm | [11 empty] | M_tb | 10.038515 Nm | [11 empty] | M_tb | 9.893385 Nm
[14 empty] | tau_tb | 0.045508N/mm^2 | [11 empty] | tau_tb | 0.046137N/mm^2 | [11 empty] | tau_tb | 0.044586N/mm^2 | [11 empty] | tau_tb | 0.043942N/mm^2
[14 empty] | Valores medidos | [12 empty] | Valores medidos | [12 empty] | Valores medidos | [12 empty] | Valores medidos
CELL MAX | # | Ángulo de torsión en deg | Ángulo de deslizamiento en rad | Momento de torsión en Nm | Tensión de cizallamiento en N/mm^2 | Radianes | Esfuerzo Cortante (MPa) | Deformación Angular | Máx. (MPa) | Limite Elastico (MPa) | Ruptura (MPa) | Esfuerzo Cortante Pico Máx. (MPa) | Módulo (Pa) | # | Ángulo de torsión en deg | Ángulo de deslizamiento en rad | Momento de torsión en Nm | Tensión de cizallamiento en N/mm^2 | Radianes | Esfuerzo Cortante (MPa) | Deformación Angular | Máx. (MPa) | Limite Elastico (MPa) | Ruptura (MPa) | Esfuerzo Cortante Pico Máx. (MPa) | Módulo (Pa) | # | Ángulo de torsión en deg | Ángulo de deslizamiento en rad | Momento de torsión en Nm | Tensión de cizallamiento en N/mm^2 | Radianes | Esfuerzo Cortante (MPa) | Deformación Angular | Máx. (MPa) | Limite Elastico (MPa) | Ruptura (MPa) | Esfuerzo Cortante Pico Máx. (MPa) | Módulo (Pa) | # | Ángulo de torsión en deg | Ángulo de deslizamiento en rad | Momento de torsión en Nm | Tensión de cizallamiento en N/mm^2 | Radianes | Esfuerzo Cortante (MPa) | Deformación Angular | Máx. (MPa) | Limite Elastico (MPa) | Ruptura (MPa) | Esfuerzo Cortante Pico Máx. (MPa) | Módulo (Pa) | # | Ángulo de torsión en deg | Ángulo de deslizamiento en rad | Momento de torsión en Nm | Tensión de cizallamiento en N/mm^2 | Radianes | Esfuerzo Cortante (MPa) | Deformación Angular | Máx. (MPa) | Limite Elastico (MPa) | Ruptura (MPa) | Esfuerzo Cortante Pico Máx. (MPa) | Módulo (Pa)
219 | 1 | 1 | 0 | 0.2 | 0 |  |  |  | #N/A | 395.56 | 452.28 | 483.0684 | 41777 | 1 | 1 | 0 | 0.27 | 0 |  |  |  | #N/A | 460.86 | 434.56 | 483.5983 | 30775 | 1 | 1 | 0 | 0.9 | 0 |  |  |  | #N/A | 575.66 | 527.75 | 575.6585 | 14422 | 1 | 1 | 0 | 0.01 | 2.37e-05 |  |  |  | #N/A | 443.83 | 456.06 | 503.1104 | 25098 | 1 | 1 | 0 | 0.43 | 0 | 0.01745329 |  | 0.001035006 | #N/A | 445.29 | 462.98 | 486.348 | 31723
| 2 | 2 | 0 | 0.13 | 0 | 0.03490659 | 0 | 0.002070011 | #N/A |  |  |  |  | 2 | 2 | 0 | 0.27 | 0 |  |  |  | #N/A |  |  |  |  | 2 | 2 | 0 | 0.85 | 0 |  |  |  | #N/A |  |  |  |  | 2 | 2 | 0 | 0.1 | 0 | 0.03490659 | 0 | 0.002070011 | #N/A |  |  |  |  | 2 | 2 | 0 | 0.39 | 0 | 0.03490659 |  | 0.002070011 | #N/A
| 5 | 5.1 | 0.01 | 0.11 | 0 | 0.08901179 | 51.813 | 0.005278529 | #N/A |  |  |  |  | 3 | 3 | 0 | 0.15 | 0 | 0.05235988 | 0 | 0.003105017 | #N/A |  |  |  |  | 3 | 3 | 0 | 1.03 | 0 |  |  |  | #N/A |  |  |  |  | 3 | 3 | 0 | 0.08 | 0 | 0.05235988 | 64.05971 | 0.003105017 | #N/A |  |  |  |  | 3 | 3 | 0 | 0.18 | 0 | 0.05235988 | 0 | 0.003105017 | #N/A
| 6 | 6.2 | 0.01 | 0.28 | 0 | 0.1082104 | 108.4882 | 0.006417035 | #N/A |  |  |  |  | 4 | 4.1 | 0 | 0.06 | 0 | 0.0715585 | 35.15472 | 0.004243523 | #N/A |  |  |  |  | 4 | 4.1 | 0 | 1.07 | 0 |  |  |  | #N/A |  |  |  |  | 4 | 4.1 | 0 | 0.11 | 0 | 0.0715585 | 64.45032 | 0.004243523 | #N/A |  |  |  |  | 4 | 4.1 | 0 | 0.04 | 0 | 0.0715585 | 23.43648 | 0.004243523 | #N/A
| 7 | 7.2 | 0.01 | 0.5 | 0 | 0.1256637 | 166.8222 | 0.007452041 | #N/A |  |  |  |  | 5 | 5.1 | 0.01 | 0.28 | 0 | 0.08901179 | 131.8876 | 0.005278529 | #N/A |  |  |  |  | 5 | 5.1 | 0.01 | 1.12 | 0 |  |  |  | #N/A |  |  |  |  | 5 | 5.1 | 0.01 | 0.52 | 0 | 0.08901179 | 244.9342 | 0.005278529 | #N/A |  |  |  |  | 5 | 5.1 | 0.01 | 0.2 | 0 | 0.08901179 | 94.20545 | 0.005278529 | #N/A
| 8 | 8.2 | 0.01 | 0.76 | 0 | 0.143117 | 222.6465 | 0.008487047 | #N/A |  |  |  |  | 6 | 6.2 | 0.01 | 0.22 | 0 | 0.1082104 | 85.24074 | 0.006417035 | #N/A |  |  |  |  | 6 | 6.2 | 0.01 | 1.22 | 0.01 | 0.1082104 | 0 | 0.006417035 | #N/A |  |  |  |  | 6 | 6.2 | 0.01 | 0.74 | 0 | 0.1082104 | 286.7189 | 0.006417035 | #N/A |  |  |  |  | 6 | 6.2 | 0.01 | 0.42 | 0 | 0.1082104 | 162.7323 | 0.006417035 | #N/A
| 9 | 9.2 | 0.01 | 1.07 | 0 | 0.1605703 | 279.3908 | 0.009522052 | #N/A |  |  |  |  | 7 | 7.2 | 0.01 | 0.31 | 0 | 0.1256637 | 103.4297 | 0.007452041 | #N/A |  |  |  |  | 7 | 7.2 | 0.01 | 1.31 | 0.01 | 0.1256637 | 437.074 | 0.007452041 | #N/A |  |  |  |  | 7 | 7.2 | 0.01 | 0.96 | 0 | 0.1256637 | 320.2985 | 0.007452041 | #N/A |  |  |  |  | 7 | 7.2 | 0.01 | 0.74 | 0 | 0.1256637 | 246.8968 | 0.007452041 | #N/A
| 10 | 10.2 | 0.01 | 1.3 | 0.01 | 0.1780236 | 306.1677 | 0.01055706 | #N/A |  |  |  |  | 8 | 8.2 | 0.01 | 0.62 | 0 | 0.143117 | 181.6327 | 0.008487047 | #N/A |  |  |  |  | 8 | 8.2 | 0.01 | 1.43 | 0.01 | 0.143117 | 418.927 | 0.008487047 | #N/A |  |  |  |  | 8 | 8.2 | 0.01 | 1.1 | 0 | 0.143117 | 322.2516 | 0.008487047 | #N/A |  |  |  |  | 8 | 8.2 | 0.01 | 1.03 | 0 | 0.143117 | 301.7447 | 0.008487047 | #N/A
| 11 | 11.3 | 0.01 | 1.64 | 0.01 | 0.1972222 | 348.6435 | 0.01169556 | #N/A |  |  |  |  | 9 | 9.2 | 0.01 | 0.78 | 0 | 0.1605703 | 203.6681 | 0.009522052 | #N/A |  |  |  |  | 9 | 9.2 | 0.01 | 1.92 | 0.01 | 0.1605703 | 501.3368 | 0.009522052 | #N/A |  |  |  |  | 9 | 9.2 | 0.01 | 1.35 | 0.01 | 0.1605703 | 352.5025 | 0.009522052 | #N/A |  |  |  |  | 9 | 9.2 | 0.01 | 1.21 | 0.01 | 0.1605703 | 315.9467 | 0.009522052 | #N/A
| 12 | 12.3 | 0.01 | 1.97 | 0.01 | 0.2146755 | 384.7489 | 0.01273057 | #N/A |  |  |  |  | 10 | 10.2 | 0.01 | 1.23 | 0.01 | 0.1780236 | 289.6818 | 0.01055706 | #N/A |  |  |  |  | 10 | 10.2 | 0.01 | 2.19 | 0.01 | 0.1780236 | 515.7748 | 0.01055706 | #N/A |  |  |  |  | 10 | 10.2 | 0.01 | 1.45 | 0.01 | 0.1780236 | 341.4948 | 0.01055706 | #N/A |  |  |  |  | 10 | 10.2 | 0.01 | 1.55 | 0.01 | 0.1780236 | 365.0461 | 0.01055706 | #N/A
| 13 | 13.3 | 0.01 | 2.19 | 0.01 | 0.2321288 | 395.5567 | 0.01376558 | #N/A |  |  |  |  | 11 | 11.3 | 0.01 | 1.76 | 0.01 | 0.1972222 | 374.154 | 0.01169556 | #N/A |  |  |  |  | 11 | 11.3 | 0.01 | 2.34 | 0.01 | 0.1972222 | 497.4548 | 0.01169556 | #N/A |  |  |  |  | 11 | 11.3 | 0.01 | 1.65 | 0.01 | 0.1972222 | 350.7694 | 0.01169556 | #N/A |  |  |  |  | 11 | 11.3 | 0.01 | 1.78 | 0.01 | 0.1972222 | 378.4058 | 0.01169556 | #N/A
| 14 | 14.3 | 0.01 | 2.34 | 0.01 | 0.2495821 | 393.0937 | 0.01480058 | #N/A |  |  |  |  | 12 | 12.3 | 0.01 | 1.99 | 0.01 | 0.2146755 | 388.6549 | 0.01273057 | #N/A |  |  |  |  | 12 | 12.3 | 0.01 | 2.63 | 0.01 | 0.2146755 | 513.6495 | 0.01273057 | #N/A |  |  |  |  | 12 | 12.3 | 0.01 | 1.86 | 0.01 | 0.2146755 | 363.2654 | 0.01273057 | #N/A |  |  |  |  | 12 | 12.3 | 0.01 | 1.97 | 0.01 | 0.2146755 | 384.7489 | 0.01273057 | #N/A
| 15 | 15.3 | 0.02 | 2.42 | 0.01 | 0.2670354 | 379.962 | 0.01583559 | #N/A |  |  |  |  | 13 | 13.3 | 0.01 | 2.33 | 0.01 | 0.2321288 | 420.8434 | 0.01376558 | #N/A |  |  |  |  | 13 | 13.3 | 0.01 | 3.05 | 0.01 | 0.2321288 | 550.8894 | 0.01376558 | #N/A |  |  |  |  | 13 | 13.3 | 0.01 | 2.28 | 0.01 | 0.2321288 | 411.8124 | 0.01376558 | #N/A |  |  |  |  | 13 | 13.3 | 0.01 | 2.06 | 0.01 | 0.2321288 | 372.0761 | 0.01376558 | #N/A
| 16 | 16.4 | 0.02 | 2.68 | 0.01 | 0.286234 | 392.561 | 0.01697409 | #N/A |  |  |  |  | 14 | 14.3 | 0.01 | 2.31 | 0.01 | 0.2495821 | 388.054 | 0.01480058 | #N/A |  |  |  |  | 14 | 14.3 | 0.01 | 3.17 | 0.01 | 0.2495821 | 532.5243 | 0.01480058 | #N/A |  |  |  |  | 14 | 14.3 | 0.01 | 2.66 | 0.01 | 0.2495821 | 446.8501 | 0.01480058 | #N/A |  |  |  |  | 14 | 14.3 | 0.01 | 2.35 | 0.01 | 0.2495821 | 394.7735 | 0.01480058 | #N/A
| 17 | 17.4 | 0.02 | 2.68 | 0.01 | 0.3036873 | 370 | 0.0180091 | #N/A |  |  |  |  | 15 | 15.3 | 0.02 | 2.56 | 0.01 | 0.2670354 | 401.9433 | 0.01583559 | #N/A |  |  |  |  | 15 | 15.3 | 0.02 | 3.57 | 0.02 | 0.2670354 | 560.5224 | 0.01583559 | #N/A |  |  |  |  | 15 | 15.3 | 0.02 | 2.82 | 0.01 | 0.2670354 | 442.7656 | 0.01583559 | #N/A |  |  |  |  | 15 | 15.3 | 0.02 | 2.71 | 0.01 | 0.2670354 | 425.4946 | 0.01583559 | #N/A
| 18 | 18.4 | 0.02 | 3 | 0.01 | 0.3211406 | 391.6694 | 0.0190441 | #N/A |  |  |  |  | 16 | 16.4 | 0.02 | 2.99 | 0.01 | 0.286234 | 437.9692 | 0.01697409 | #N/A |  |  |  |  | 16 | 16.4 | 0.02 | 3.93 | 0.02 | 0.286234 | 575.6585 | 0.01697409 | 575.6585 |  |  |  |  | 16 | 16.4 | 0.02 | 3.03 | 0.01 | 0.286234 | 443.8283 | 0.01697409 | #N/A |  |  |  |  | 16 | 16.4 | 0.02 | 3.04 | 0.01 | 0.286234 | 445.2931 | 0.01697409 | #N/A
| 19 | 19.4 | 0.02 | 3.45 | 0.02 | 0.3385939 | 427.2023 | 0.02007911 | #N/A |  |  |  |  | 17 | 17.4 | 0.02 | 3.39 | 0.02 | 0.3036873 | 468.0224 | 0.0180091 | #N/A |  |  |  |  | 17 | 17.4 | 0.02 | 4.05 | 0.02 | 0.3036873 | 559.1418 | 0.0180091 | #N/A |  |  |  |  | 17 | 17.4 | 0.02 | 2.98 | 0.01 | 0.3036873 | 411.4179 | 0.0180091 | #N/A |  |  |  |  | 17 | 17.4 | 0.02 | 3.21 | 0.01 | 0.3036873 | 443.1717 | 0.0180091 | #N/A
| 20 | 20.4 | 0.02 | 3.74 | 0.02 | 0.3560472 | 440.4105 | 0.02111412 | #N/A |  |  |  |  | 18 | 18.4 | 0.02 | 3.53 | 0.02 | 0.3211406 | 460.8643 | 0.0190441 | #N/A |  |  |  |  | 18 | 18.4 | 0.02 | 4.24 | 0.02 | 0.3211406 | 553.5594 | 0.0190441 | #N/A |  |  |  |  | 18 | 18.4 | 0.02 | 3.27 | 0.01 | 0.3211406 | 426.9197 | 0.0190441 | #N/A |  |  |  |  | 18 | 18.4 | 0.02 | 3.38 | 0.01 | 0.3211406 | 441.2809 | 0.0190441 | #N/A
| 21 | 21.4 | 0.02 | 3.97 | 0.02 | 0.3735005 | 445.649 | 0.02214912 | #N/A |  |  |  |  | 19 | 19.4 | 0.02 | 3.56 | 0.02 | 0.3385939 | 440.8232 | 0.02007911 | #N/A |  |  |  |  | 19 | 19.4 | 0.02 | 4.39 | 0.02 | 0.3385939 | 543.5994 | 0.02007911 | #N/A |  |  |  |  | 19 | 19.4 | 0.02 | 3.66 | 0.02 | 0.3385939 | 453.2059 | 0.02007911 | #N/A |  |  |  |  | 19 | 19.4 | 0.02 | 3.64 | 0.02 | 0.3385939 | 450.7294 | 0.02007911 | #N/A
| 22 | 22.5 | 0.02 | 4.37 | 0.02 | 0.3926991 | 466.5682 | 0.02328763 | #N/A |  |  |  |  | 20 | 20.4 | 0.02 | 3.97 | 0.02 | 0.3560472 | 467.4946 | 0.02111412 | #N/A |  |  |  |  | 20 | 20.4 | 0.02 | 4.79 | 0.02 | 0.3560472 | 564.0551 | 0.02111412 | #N/A |  |  |  |  | 20 | 20.4 | 0.02 | 4.08 | 0.02 | 0.3560472 | 480.4478 | 0.02111412 | #N/A |  |  |  |  | 20 | 20.4 | 0.02 | 3.88 | 0.02 | 0.3560472 | 456.8964 | 0.02111412 | #N/A
| 23 | 23.5 | 0.02 | 4.44 | 0.02 | 0.4101524 | 453.8698 | 0.02432263 | #N/A |  |  |  |  | 21 | 21.4 | 0.02 | 4.2 | 0.02 | 0.3735005 | 471.4675 | 0.02214912 | #N/A |  |  |  |  | 21 | 21.4 | 0.02 | 5 | 0.02 | 0.3735005 | 561.2708 | 0.02214912 | #N/A |  |  |  |  | 21 | 21.4 | 0.02 | 4.16 | 0.02 | 0.3735005 | 466.9773 | 0.02214912 | #N/A |  |  |  |  | 21 | 21.4 | 0.02 | 4.15 | 0.02 | 0.3735005 | 465.8548 | 0.02214912 | #N/A
| 24 | 24.5 | 0.03 | 4.57 | 0.02 | 0.4276057 | 448.0911 | 0.02535764 | #N/A |  |  |  |  | 22 | 22.5 | 0.02 | 4.39 | 0.02 | 0.3926991 | 468.7035 | 0.02328763 | #N/A |  |  |  |  | 22 | 22.5 | 0.02 | 5.26 | 0.02 | 0.3926991 | 561.5901 | 0.02328763 | #N/A |  |  |  |  | 22 | 22.5 | 0.02 | 4.31 | 0.02 | 0.3926991 | 460.1622 | 0.02328763 | #N/A |  |  |  |  | 22 | 22.5 | 0.02 | 4.47 | 0.02 | 0.3926991 | 477.2448 | 0.02328763 | #N/A
| 25 | 25.5 | 0.03 | 4.86 | 0.02 | 0.445059 | 457.8385 | 0.02639264 | #N/A |  |  |  |  | 23 | 23.5 | 0.02 | 4.56 | 0.02 | 0.4101524 | 466.1366 | 0.02432263 | #N/A |  |  |  |  | 23 | 23.5 | 0.02 | 5.55 | 0.02 | 0.4101524 | 567.3373 | 0.02432263 | #N/A |  |  |  |  | 23 | 23.5 | 0.02 | 4.53 | 0.02 | 0.4101524 | 463.0699 | 0.02432263 | #N/A |  |  |  |  | 23 | 23.5 | 0.02 | 4.64 | 0.02 | 0.4101524 | 474.3144 | 0.02432263 | #N/A
| 26 | 26.5 | 0.03 | 5.12 | 0.02 | 0.4625123 | 464.1307 | 0.02742765 | #N/A |  |  |  |  | 24 | 24.5 | 0.03 | 4.71 | 0.02 | 0.4276057 | 461.8182 | 0.02535764 | #N/A |  |  |  |  | 24 | 24.5 | 0.03 | 5.46 | 0.02 | 0.4276057 | 535.3561 | 0.02535764 | #N/A |  |  |  |  | 24 | 24.5 | 0.03 | 4.74 | 0.02 | 0.4276057 | 464.7597 | 0.02535764 | #N/A |  |  |  |  | 24 | 24.5 | 0.03 | 4.78 | 0.02 | 0.4276057 | 468.6817 | 0.02535764 | #N/A
| 27 | 27.5 | 0.03 | 5.53 | 0.02 | 0.4799655 | 483.0684 | 0.02846266 | 483.0684 |  |  |  |  | 25 | 25.5 | 0.03 | 4.93 | 0.02 | 0.445059 | 464.4329 | 0.02639264 | #N/A |  |  |  |  | 25 | 25.5 | 0.03 | 5.88 | 0.03 | 0.445059 | 553.9281 | 0.02639264 | #N/A |  |  |  |  | 25 | 25.5 | 0.03 | 5.22 | 0.02 | 0.445059 | 491.7525 | 0.02639264 | #N/A |  |  |  |  | 25 | 25.5 | 0.03 | 4.89 | 0.02 | 0.445059 | 460.6647 | 0.02639264 | #N/A
| 28 | 28.5 | 0.03 | 5.63 | 0.03 | 0.4974188 | 474.5476 | 0.02949766 | #N/A |  |  |  |  | 26 | 26.5 | 0.03 | 5.27 | 0.02 | 0.4625123 | 477.7283 | 0.02742765 | #N/A |  |  |  |  | 26 | 26.5 | 0.03 | 6.05 | 0.03 | 0.4625123 | 548.4357 | 0.02742765 | #N/A |  |  |  |  | 26 | 26.5 | 0.03 | 5.55 | 0.02 | 0.4625123 | 503.1104 | 0.02742765 | 503.1104 |  |  |  |  | 26 | 26.5 | 0.03 | 5.22 | 0.02 | 0.4625123 | 473.1958 | 0.02742765 | #N/A
| 29 | 29.5 | 0.03 | 5.83 | 0.03 | 0.5148721 | 474.7476 | 0.03053267 | #N/A |  |  |  |  | 27 | 27.5 | 0.03 | 5.5 | 0.02 | 0.4799655 | 480.4478 | 0.02846266 | #N/A |  |  |  |  | 27 | 27.5 | 0.03 | 6.42 | 0.03 | 0.4799655 | 560.8136 | 0.02846266 | #N/A |  |  |  |  | 27 | 27.5 | 0.03 | 5.7 | 0.03 | 0.4799655 | 497.9186 | 0.02846266 | #N/A |  |  |  |  | 27 | 27.5 | 0.03 | 5.47 | 0.02 | 0.4799655 | 477.8272 | 0.02846266 | #N/A
| 30 | 30.5 | 0.03 | 5.88 | 0.03 | 0.5323254 | 463.1202 | 0.03156767 | #N/A |  |  |  |  | 28 | 28.5 | 0.03 | 5.67 | 0.03 | 0.4974188 | 477.9191 | 0.02949766 | #N/A |  |  |  |  | 28 | 28.5 | 0.03 | 6.51 | 0.03 | 0.4974188 | 548.722 | 0.02949766 | #N/A |  |  |  |  | 28 | 28.5 | 0.03 | 5.72 | 0.03 | 0.4974188 | 482.1336 | 0.02949766 | #N/A |  |  |  |  | 28 | 28.5 | 0.03 | 5.77 | 0.03 | 0.4974188 | 486.348 | 0.02949766 | 486.348
| 31 | 31.5 | 0.03 | 5.94 | 0.03 | 0.5497787 | 452.9936 | 0.03260268 | #N/A |  |  |  |  | 29 | 29.5 | 0.03 | 5.86 | 0.03 | 0.5148721 | 477.1905 | 0.03053267 | #N/A |  |  |  |  | 29 | 29.5 | 0.03 | 6.7 | 0.03 | 0.5148721 | 545.5933 | 0.03053267 | #N/A |  |  |  |  | 29 | 29.5 | 0.03 | 5.95 | 0.03 | 0.5148721 | 484.5194 | 0.03053267 | #N/A |  |  |  |  | 29 | 29.5 | 0.03 | 5.96 | 0.03 | 0.5148721 | 485.3337 | 0.03053267 | #N/A
| 32 | 32.5 | 0.03 | 5.87 | 0.03 | 0.567232 | 433.8813 | 0.03363768 | #N/A |  |  |  |  | 30 | 30.5 | 0.03 | 6.14 | 0.03 | 0.5323254 | 483.5983 | 0.03156767 | 483.5983 |  |  |  |  | 30 | 30.5 | 0.03 | 6.86 | 0.03 | 0.5323254 | 540.3069 | 0.03156767 | #N/A |  |  |  |  | 30 | 30.5 | 0.03 | 6.1 | 0.03 | 0.5323254 | 480.4478 | 0.03156767 | #N/A |  |  |  |  | 30 | 30.5 | 0.03 | 5.78 | 0.03 | 0.5323254 | 455.244 | 0.03156767 | #N/A
| 33 | 33.5 | 0.03 | 6.32 | 0.03 | 0.5846853 | 453.1985 | 0.03467269 | #N/A |  |  |  |  | 31 | 31.5 | 0.03 | 6.12 | 0.03 | 0.5497787 | 466.7207 | 0.03260268 | #N/A |  |  |  |  | 31 | 31.5 | 0.03 | 6.89 | 0.03 | 0.5497787 | 525.4421 | 0.03260268 | #N/A |  |  |  |  | 31 | 31.5 | 0.03 | 6.11 | 0.03 | 0.5497787 | 465.9581 | 0.03260268 | #N/A |  |  |  |  | 31 | 31.5 | 0.03 | 6.21 | 0.03 | 0.5497787 | 473.5843 | 0.03260268 | #N/A
| 34 | 34.5 | 0.04 | 6.67 | 0.03 | 0.6021386 | 464.4329 | 0.0357077 | #N/A |  |  |  |  | 32 | 32.5 | 0.03 | 6.19 | 0.03 | 0.567232 | 457.5341 | 0.03363768 | #N/A |  |  |  |  | 32 | 32.5 | 0.03 | 7.14 | 0.03 | 0.567232 | 527.7534 | 0.03363768 | #N/A |  |  |  |  | 32 | 32.5 | 0.03 | 6.17 | 0.03 | 0.567232 | 456.0558 | 0.03363768 | #N/A |  |  |  |  | 32 | 32.5 | 0.03 | 6.34 | 0.03 | 0.567232 | 468.6214 | 0.03363768 | #N/A
| 35 | 35.5 | 0.04 | 6.86 | 0.03 | 0.6195919 | 464.2073 | 0.0367427 | #N/A |  |  |  |  | 33 | 33.5 | 0.03 | 6.38 | 0.03 | 0.5846853 | 457.501 | 0.03467269 | #N/A | [30 empty] | 33 | 33.5 | 0.03 | 6.39 | 0.03 | 0.5846853 | 458.2181 | 0.03467269 | #N/A
| 36 | 36.5 | 0.04 | 7.11 | 0.03 | 0.6370452 | 467.943 | 0.03777771 | #N/A |  |  |  |  | 34 | 34.5 | 0.04 | 6.61 | 0.03 | 0.6021386 | 460.2551 | 0.0357077 | #N/A | [30 empty] | 34 | 34.5 | 0.04 | 6.56 | 0.03 | 0.6021386 | 456.7736 | 0.0357077 | #N/A
| 37 | 37.5 | 0.04 | 7.31 | 0.03 | 0.6544985 | 468.2765 | 0.03881271 | #N/A |  |  |  |  | 35 | 35.5 | 0.04 | 6.81 | 0.03 | 0.6195919 | 460.8239 | 0.0367427 | #N/A | [30 empty] | 35 | 35.5 | 0.04 | 6.72 | 0.03 | 0.6195919 | 454.7337 | 0.0367427 | #N/A
| 38 | 38.5 | 0.04 | 7.4 | 0.03 | 0.6719518 | 461.7291 | 0.03984772 | #N/A |  |  |  |  | 36 | 36.5 | 0.04 | 6.88 | 0.03 | 0.6370452 | 452.8056 | 0.03777771 | #N/A | [30 empty] | 36 | 36.5 | 0.04 | 7.15 | 0.03 | 0.6370452 | 470.5756 | 0.03777771 | #N/A
| 39 | 39.5 | 0.04 | 7.7 | 0.03 | 0.6894051 | 468.2846 | 0.04088272 | #N/A |  |  |  |  | 37 | 37.5 | 0.04 | 7.19 | 0.03 | 0.6544985 | 460.5893 | 0.03881271 | #N/A | [30 empty] | 37 | 37.5 | 0.04 | 7.23 | 0.03 | 0.6544985 | 463.1517 | 0.03881271 | #N/A
| 40 | 40.5 | 0.04 | 7.89 | 0.04 | 0.7068583 | 467.9917 | 0.04191773 | #N/A |  |  |  |  | 38 | 38.5 | 0.04 | 7.5 | 0.03 | 0.6719518 | 467.9686 | 0.03984772 | #N/A | [30 empty] | 38 | 38.5 | 0.04 | 7.42 | 0.03 | 0.6719518 | 462.977 | 0.03984772 | #N/A
| 41 | 41.5 | 0.04 | 8.08 | 0.04 | 0.7243116 | 467.713 | 0.04295274 | #N/A |  |  |  |  | 39 | 39.5 | 0.04 | 7.58 | 0.03 | 0.6894051 | 460.9866 | 0.04088272 | #N/A
| 42 | 42.5 | 0.04 | 8.14 | 0.04 | 0.7417649 | 460.0994 | 0.04398774 | #N/A |  |  |  |  | 40 | 40.5 | 0.04 | 7.74 | 0.03 | 0.7068583 | 459.0946 | 0.04191773 | #N/A
| 43 | 43.5 | 0.05 | 8.19 | 0.04 | 0.7592182 | 452.2836 | 0.04502275 | #N/A |  |  |  |  | 41 | 41.5 | 0.04 | 7.8 | 0.03 | 0.7243116 | 451.5052 | 0.04295274 | #N/A
[14 empty] | 42 | 42.5 | 0.04 | 8.07 | 0.04 | 0.7417649 | 456.1428 | 0.04398774 | #N/A
[14 empty] | 43 | 43.5 | 0.05 | 8.14 | 0.04 | 0.7592182 | 449.5224 | 0.04502275 | #N/A
[14 empty] | 44 | 44.5 | 0.05 | 8.05 | 0.04 | 0.7766715 | 434.5623 | 0.04605775 | #N/A

## 13_PL_40_45
| D (m) | 0.0127
| L (m) | 0.10708
| R (m) | 0.00635
| J (m^4) | 2.553964e-09
PLA 40% 45° PLA 40% 45° PLA 40% 45° PLA 40% 45° PLA 40% 45° PLA 40% 45° PLA 40% 45° PLA 40% 45° PLA 40% 45° PLA 40% 45° PLA 40% 45° PLA 40% 45° PLA 40% 45° PLA 40% 45° PLA 40% 45° PLA 40% 45°
| 1 | [12 empty] | 2 | [12 empty] | 3 | [12 empty] | 4 | [12 empty] | 5
| G.U.N.T. Gerätebau GmbH | [12 empty] | G.U.N.T. Gerätebau GmbH | [12 empty] | G.U.N.T. Gerätebau GmbH | [12 empty] | G.U.N.T. Gerätebau GmbH | [12 empty] | G.U.N.T. Gerätebau GmbH
| Hanskampring 15-17 . D- 22885 BarsbüttelPhone: +49 40 / 67 08 54 - 0 . Fax: +49 40 / 67 08 54 - 42 | [12 empty] | Hanskampring 15-17 . D- 22885 BarsbüttelPhone: +49 40 / 67 08 54 - 0 . Fax: +49 40 / 67 08 54 - 42 | [12 empty] | Hanskampring 15-17 . D- 22885 BarsbüttelPhone: +49 40 / 67 08 54 - 0 . Fax: +49 40 / 67 08 54 - 42 | [12 empty] | Hanskampring 15-17 . D- 22885 BarsbüttelPhone: +49 40 / 67 08 54 - 0 . Fax: +49 40 / 67 08 54 - 42 | [12 empty] | Hanskampring 15-17 . D- 22885 BarsbüttelPhone: +49 40 / 67 08 54 - 0 . Fax: +49 40 / 67 08 54 - 42
| Fecha : 9/5/2023 | Tiempo: 13:51:24 | [11 empty] | Fecha : 9/5/2023 | Tiempo: 13:57:58 | [11 empty] | Fecha : 9/5/2023 | Tiempo: 14:01:18 | [11 empty] | Fecha : 9/5/2023 | Tiempo: 14:06:03 | [11 empty] | Fecha : 9/5/2023 | Tiempo: 14:12:14
| WP 510 | Máquina para ensayo de torsión. 200Nm | [11 empty] | WP 510 | Máquina para ensayo de torsión. 200Nm | [11 empty] | WP 510 | Máquina para ensayo de torsión. 200Nm | [11 empty] | WP 510 | Máquina para ensayo de torsión. 200Nm | [11 empty] | WP 510 | Máquina para ensayo de torsión. 200Nm
| Nombre | [12 empty] | Nombre | [12 empty] | Nombre | [12 empty] | Nombre | [12 empty] | Nombre
| Comentario | [12 empty] | Comentario | [12 empty] | Comentario | [12 empty] | Comentario | [12 empty] | Comentario
| Cálculos | [12 empty] | Cálculos | [12 empty] | Cálculos | [12 empty] | Cálculos | [12 empty] | Cálculos
| M_tb | 6.118336 Nm | [11 empty] | M_tb | 6.235009 Nm | [11 empty] | M_tb | 5.911249 Nm | [11 empty] | M_tb | 4.389412 Nm | [11 empty] | M_tb | 4.237059 Nm
| tau_tb | 0.027175N/mm^2 | [11 empty] | tau_tb | 0.027693N/mm^2 | [11 empty] | tau_tb | 0.026255N/mm^2 | [11 empty] | tau_tb | 0.019496N/mm^2 | [11 empty] | tau_tb | 0.018819N/mm^2
| Valores medidos | [12 empty] | Valores medidos | [12 empty] | Valores medidos | [12 empty] | Valores medidos | [12 empty] | Valores medidos
CELL MAX | # | Ángulo de torsión en deg | Ángulo de deslizamiento en rad | Momento de torsión en Nm | Tensión de cizallamiento en N/mm^2 | Radianes | Esfuerzo Cortante (MPa) | Deformación Angular | Máx. (MPa) | Limite Elastico (MPa) | Ruptura (MPa) | Esfuerzo Cortante Pico Máx. (MPa) | Módulo (Pa) | # | Ángulo de torsión en deg | Ángulo de deslizamiento en rad | Momento de torsión en Nm | Tensión de cizallamiento en N/mm^2 | Radianes | Esfuerzo Cortante (MPa) | Deformación Angular | Máx. (MPa) | Limite Elastico (MPa) | Ruptura (MPa) | Esfuerzo Cortante Pico Máx. (MPa) | Módulo (Pa) | # | Ángulo de torsión en deg | Ángulo de deslizamiento en rad | Momento de torsión en Nm | Tensión de cizallamiento en N/mm^2 | Radianes | Esfuerzo Cortante (MPa) | Deformación Angular | Máx. (MPa) | Limite Elastico (MPa) | Ruptura (MPa) | Esfuerzo Cortante Pico Máx. (MPa) | Módulo (Pa) | # | Ángulo de torsión en deg | Ángulo de deslizamiento en rad | Momento de torsión en Nm | Tensión de cizallamiento en N/mm^2 | Radianes | Esfuerzo Cortante (MPa) | Deformación Angular | Máx. (MPa) | Limite Elastico (MPa) | Ruptura (MPa) | Esfuerzo Cortante Pico Máx. (MPa) | Módulo (Pa) | # | Ángulo de torsión en deg | Ángulo de deslizamiento en rad | Momento de torsión en Nm | Tensión de cizallamiento en N/mm^2 | Radianes | Esfuerzo Cortante (MPa) | Deformación Angular | Máx. (MPa) | Limite Elastico (MPa) | Ruptura (MPa) | Esfuerzo Cortante Pico Máx. (MPa) | Módulo (Pa)
690 | 1 | 1 | 0 | 0.11 | 0 | 0.01745329 | 0 | 0.001035006 | #N/A | 344.16 | 310.11 | 350.1569 | 11303 | 1 | 1 | 0 | 0.04 | 0 |  |  |  | #N/A | 312.45 | 314.66 | 351.7241 | 17208 | 1 | 1 | 0 | 0.02 | 9.29e-05 | 0.01745329 | 48.04478 | 0.001035006 | #N/A | 318.56 | 351.84 | 423.5785 | 36380 | 1 | 1 | 0 | 0.5 | 0 |  |  |  | #N/A | 402.33 | 307.69 | 402.3262 | 8306.5 | 1 | 1 | 0 | 2.06 | 0.01 |  |  |  | #N/A | 113.31 | 150.61 | 186.7656 | 9402.5
| 2 | 2 | 0 | 0.02 | 7.82e-05 | 0.03490659 | 24.02239 | 0.002070011 | #N/A |  |  |  |  | 2 | 2 | 0 | 0.06 | 0 |  |  |  | #N/A |  |  |  |  | 2 | 2 | 0 | 0.06 | 0 | 0.03490659 | 72.06717 | 0.002070011 | #N/A |  |  |  |  | 2 | 2 | 0 | 0.54 | 0 |  |  |  | #N/A |  |  |  |  | 2 | 2 | 0 | 2.09 | 0.01 |  |  |  | #N/A
| 3 | 3 | 0 | 0.15 | 0 | 0.05235988 | 120.112 | 0.003105017 | #N/A |  |  |  |  | 3 | 3 | 0 | 0.23 | 0 | 0.05235988 | 0 | 0.003105017 | #N/A |  |  |  |  | 3 | 3 | 0 | 0.16 | 0 | 0.05235988 | 128.1194 | 0.003105017 | #N/A |  |  |  |  | 3 | 3 | 0 | 0.56 | 0 |  |  |  | #N/A |  |  |  |  | 3 | 3 | 0 | 2.18 | 0.01 |  |  |  | #N/A
| 4 | 4.1 | 0 | 0.23 | 0 | 0.0715585 | 134.7597 | 0.004243523 | #N/A |  |  |  |  | 4 | 4.1 | 0 | 0.09 | 0 | 0.0715585 | 52.73208 | 0.004243523 | #N/A |  |  |  |  | 4 | 4.1 | 0 | 0.14 | 0 | 0.0715585 | 82.02767 | 0.004243523 | #N/A |  |  |  |  | 4 | 4.1 | 0 | 0.61 | 0 |  |  |  | #N/A |  |  |  |  | 4 | 4.1 | 0 | 1.79 | 0.01 |  |  |  | #N/A
| 5 | 5.1 | 0.01 | 0.18 | 0 | 0.08901179 | 84.78491 | 0.005278529 | #N/A |  |  |  |  | 5 | 5.1 | 0.01 | 0.37 | 0 | 0.08901179 | 174.2801 | 0.005278529 | #N/A |  |  |  |  | 5 | 5.1 | 0.01 | 0.33 | 0 | 0.08901179 | 155.439 | 0.005278529 | #N/A |  |  |  |  | 5 | 5.1 | 0.01 | 0.81 | 0 |  |  |  | #N/A |  |  |  |  | 5 | 5.1 | 0.01 | 1.86 | 0.01 |  |  |  | #N/A
| 6 | 6.2 | 0.01 | 0.26 | 0 | 0.1082104 | 100.7391 | 0.006417035 | #N/A |  |  |  |  | 6 | 6.2 | 0.01 | 0.48 | 0 | 0.1082104 | 185.9798 | 0.006417035 | #N/A |  |  |  |  | 6 | 6.2 | 0.01 | 0.6 | 0 | 0.1082104 | 232.4747 | 0.006417035 | #N/A |  |  |  |  | 6 | 6.2 | 0.01 | 1.03 | 0 |  |  |  | #N/A |  |  |  |  | 6 | 6.2 | 0.01 | 1.95 | 0.01 |  |  |  | #N/A
| 7 | 7.2 | 0.01 | 0.49 | 0 | 0.1256637 | 163.4857 | 0.007452041 | #N/A |  |  |  |  | 7 | 7.2 | 0.01 | 0.44 | 0 | 0.1256637 | 146.8035 | 0.007452041 | #N/A |  |  |  |  | 7 | 7.2 | 0.01 | 0.83 | 0 | 0.1256637 | 276.9248 | 0.007452041 | #N/A |  |  |  |  | 7 | 7.2 | 0.01 | 1.26 | 0.01 | 0.1256637 | 0 | 0.007452041 | #N/A |  |  |  |  | 7 | 7.2 | 0.01 | 1.78 | 0.01 |  |  |  | #N/A
| 8 | 8.2 | 0.01 | 0.74 | 0 | 0.143117 | 216.7874 | 0.008487047 | #N/A |  |  |  |  | 8 | 8.2 | 0.01 | 0.64 | 0 | 0.143117 | 187.4918 | 0.008487047 | #N/A |  |  |  |  | 8 | 8.2 | 0.01 | 1.04 | 0 | 0.143117 | 304.6742 | 0.008487047 | #N/A |  |  |  |  | 8 | 8.2 | 0.01 | 1.21 | 0.01 | 0.143117 | 354.4767 | 0.008487047 | #N/A |  |  |  |  | 8 | 8.2 | 0.01 | 1.71 | 0.01 |  |  |  | #N/A
| 9 | 9.2 | 0.01 | 0.74 | 0 | 0.1605703 | 193.2236 | 0.009522052 | #N/A |  |  |  |  | 9 | 9.2 | 0.01 | 0.7 | 0 | 0.1605703 | 182.7791 | 0.009522052 | #N/A |  |  |  |  | 9 | 9.2 | 0.01 | 1.22 | 0.01 | 0.1605703 | 318.5578 | 0.009522052 | #N/A |  |  |  |  | 9 | 9.2 | 0.01 | 1.53 | 0.01 | 0.1605703 | 399.5028 | 0.009522052 | #N/A |  |  |  |  | 9 | 9.2 | 0.01 | 1.51 | 0.01 |  |  |  | #N/A
| 10 | 10.2 | 0.01 | 0.96 | 0 | 0.1780236 | 226.0931 | 0.01055706 | #N/A |  |  |  |  | 10 | 10.2 | 0.01 | 0.87 | 0 | 0.1780236 | 204.8969 | 0.01055706 | #N/A |  |  |  |  | 10 | 10.2 | 0.01 | 1.43 | 0.01 | 0.1780236 | 336.7845 | 0.01055706 | #N/A |  |  |  |  | 10 | 10.2 | 0.01 | 1.68 | 0.01 | 0.1780236 | 395.6629 | 0.01055706 | #N/A |  |  |  |  | 10 | 10.2 | 0.01 | 1.34 | 0.01 |  |  |  | #N/A
| 11 | 11.3 | 0.01 | 1.02 | 0 | 0.1972222 | 216.8393 | 0.01169556 | #N/A |  |  |  |  | 11 | 11.3 | 0.01 | 0.8 | 0 | 0.1972222 | 170.07 | 0.01169556 | #N/A |  |  |  |  | 11 | 11.3 | 0.01 | 1.63 | 0.01 | 0.1972222 | 346.5177 | 0.01169556 | #N/A |  |  |  |  | 11 | 11.3 | 0.01 | 1.85 | 0.01 | 0.1972222 | 393.2869 | 0.01169556 | #N/A |  |  |  |  | 11 | 11.3 | 0.01 | 1.37 | 0.01 |  |  |  | #N/A
| 12 | 12.3 | 0.01 | 1.05 | 0 | 0.2146755 | 205.0692 | 0.01273057 | #N/A |  |  |  |  | 12 | 12.3 | 0.01 | 1.27 | 0.01 | 0.2146755 | 248.0361 | 0.01273057 | #N/A |  |  |  |  | 12 | 12.3 | 0.01 | 1.73 | 0.01 | 0.2146755 | 337.8759 | 0.01273057 | #N/A |  |  |  |  | 12 | 12.3 | 0.01 | 2.06 | 0.01 | 0.2146755 | 402.3262 | 0.01273057 | 402.3262 |  |  |  |  | 12 | 12.3 | 0.01 | 1.23 | 0.01 |  |  |  | #N/A
| 13 | 13.3 | 0.01 | 1 | 0 | 0.2321288 | 180.6195 | 0.01376558 | #N/A |  |  |  |  | 13 | 13.3 | 0.01 | 1.52 | 0.01 | 0.2321288 | 274.5416 | 0.01376558 | #N/A |  |  |  |  | 13 | 13.3 | 0.01 | 2.06 | 0.01 | 0.2321288 | 372.0761 | 0.01376558 | #N/A |  |  |  |  | 13 | 13.3 | 0.01 | 2.15 | 0.01 | 0.2321288 | 388.3319 | 0.01376558 | #N/A |  |  |  |  | 13 | 13.3 | 0.01 | 1.05 | 0 |  |  |  | #N/A
| 14 | 14.3 | 0.02 | 1.24 | 0.01 | 0.2495821 | 208.306 | 0.01480058 | #N/A |  |  |  |  | 14 | 14.3 | 0.02 | 1.86 | 0.01 | 0.2495821 | 312.4591 | 0.01480058 | #N/A |  |  |  |  | 14 | 14.3 | 0.02 | 2.24 | 0.01 | 0.2495821 | 376.2948 | 0.01480058 | #N/A |  |  |  |  | 14 | 14.3 | 0.02 | 2.24 | 0.01 | 0.2495821 | 376.2948 | 0.01480058 | #N/A |  |  |  |  | 14 | 14.3 | 0.02 | 0.86 | 0 |  |  |  | #N/A
| 15 | 15.3 | 0.02 | 1.61 | 0.01 | 0.2670354 | 252.7846 | 0.01583559 | #N/A |  |  |  |  | 15 | 15.3 | 0.02 | 1.99 | 0.01 | 0.2670354 | 312.4481 | 0.01583559 | #N/A |  |  |  |  | 15 | 15.3 | 0.02 | 2.2 | 0.01 | 0.2670354 | 345.42 | 0.01583559 | #N/A |  |  |  |  | 15 | 15.3 | 0.02 | 2.4 | 0.01 | 0.2670354 | 376.8218 | 0.01583559 | #N/A |  |  |  |  | 15 | 15.3 | 0.02 | 0.59 | 0 | 0.2670354 | 0 | 0.01583559 | #N/A
| 16 | 16.4 | 0.02 | 1.74 | 0.01 | 0.286234 | 254.8717 | 0.01697409 | #N/A |  |  |  |  | 16 | 16.4 | 0.02 | 2.08 | 0.01 | 0.286234 | 304.6742 | 0.01697409 | #N/A |  |  |  |  | 16 | 16.4 | 0.02 | 2.35 | 0.01 | 0.286234 | 344.2233 | 0.01697409 | #N/A |  |  |  |  | 16 | 16.4 | 0.02 | 2.3 | 0.01 | 0.286234 | 336.8994 | 0.01697409 | #N/A |  |  |  |  | 16 | 16.4 | 0.02 | 0.38 | 0 | 0.286234 | 55.66164 | 0.01697409 | #N/A
| 17 | 17.4 | 0.02 | 1.86 | 0.01 | 0.3036873 | 256.7911 | 0.0180091 | #N/A |  |  |  |  | 17 | 17.4 | 0.02 | 2.3 | 0.01 | 0.3036873 | 317.5373 | 0.0180091 | #N/A |  |  |  |  | 17 | 17.4 | 0.02 | 2.69 | 0.01 | 0.3036873 | 371.3806 | 0.0180091 | #N/A |  |  |  |  | 17 | 17.4 | 0.02 | 2.45 | 0.01 | 0.3036873 | 338.2463 | 0.0180091 | #N/A |  |  |  |  | 17 | 17.4 | 0.02 | 0.09 | 0 | 0.3036873 | 12.42537 | 0.0180091 | #N/A
| 18 | 18.4 | 0.02 | 2.24 | 0.01 | 0.3211406 | 292.4465 | 0.0190441 | #N/A |  |  |  |  | 18 | 18.4 | 0.02 | 2.58 | 0.01 | 0.3211406 | 336.8357 | 0.0190441 | #N/A |  |  |  |  | 18 | 18.4 | 0.02 | 3.1 | 0.01 | 0.3211406 | 404.7251 | 0.0190441 | #N/A |  |  |  |  | 18 | 18.4 | 0.02 | 2.66 | 0.01 | 0.3211406 | 347.2802 | 0.0190441 | #N/A |  |  |  |  | 18 | 18.4 | 0.02 | 0.25 | 0 | 0.3211406 | 32.63912 | 0.0190441 | #N/A
| 19 | 19.4 | 0.02 | 2.37 | 0.01 | 0.3385939 | 293.4694 | 0.02007911 | #N/A |  |  |  |  | 19 | 19.4 | 0.02 | 2.74 | 0.01 | 0.3385939 | 339.2853 | 0.02007911 | #N/A |  |  |  |  | 19 | 19.4 | 0.02 | 3.15 | 0.01 | 0.3385939 | 390.0543 | 0.02007911 | #N/A |  |  |  |  | 19 | 19.4 | 0.02 | 2.8 | 0.01 | 0.3385939 | 346.7149 | 0.02007911 | #N/A |  |  |  |  | 19 | 19.4 | 0.02 | 0.25 | 0 | 0.3385939 | 30.95669 | 0.02007911 | #N/A
| 20 | 20.4 | 0.02 | 2.59 | 0.01 | 0.3560472 | 304.9901 | 0.02111412 | #N/A |  |  |  |  | 20 | 20.4 | 0.02 | 2.87 | 0.01 | 0.3560472 | 337.9621 | 0.02111412 | #N/A |  |  |  |  | 20 | 20.4 | 0.02 | 3.31 | 0.01 | 0.3560472 | 389.7751 | 0.02111412 | #N/A |  |  |  |  | 20 | 20.4 | 0.02 | 2.86 | 0.01 | 0.3560472 | 336.7845 | 0.02111412 | #N/A |  |  |  |  | 20 | 20.4 | 0.02 | 0.25 | 0 | 0.3560472 | 29.4392 | 0.02111412 | #N/A
| 21 | 21.4 | 0.02 | 2.82 | 0.01 | 0.3735005 | 316.5567 | 0.02214912 | #N/A |  |  |  |  | 21 | 21.4 | 0.02 | 2.75 | 0.01 | 0.3735005 | 308.6989 | 0.02214912 | #N/A |  |  |  |  | 21 | 21.4 | 0.02 | 3.42 | 0.02 | 0.3735005 | 383.9092 | 0.02214912 | #N/A |  |  |  |  | 21 | 21.4 | 0.02 | 2.91 | 0.01 | 0.3735005 | 326.6596 | 0.02214912 | #N/A |  |  |  |  | 21 | 21.4 | 0.02 | 0.41 | 0 | 0.3735005 | 46.02421 | 0.02214912 | #N/A
| 22 | 22.5 | 0.02 | 2.98 | 0.01 | 0.3926991 | 318.1632 | 0.02328763 | #N/A |  |  |  |  | 22 | 22.5 | 0.02 | 3.12 | 0.01 | 0.3926991 | 333.1105 | 0.02328763 | #N/A |  |  |  |  | 22 | 22.5 | 0.02 | 3.71 | 0.02 | 0.3926991 | 396.1025 | 0.02328763 | #N/A |  |  |  |  | 22 | 22.5 | 0.02 | 3.01 | 0.01 | 0.3926991 | 321.3662 | 0.02328763 | #N/A |  |  |  |  | 22 | 22.5 | 0.02 | 0.64 | 0 | 0.3926991 | 68.33035 | 0.02328763 | #N/A
| 23 | 23.5 | 0.03 | 3.19 | 0.01 | 0.4101524 | 326.0912 | 0.02432263 | #N/A |  |  |  |  | 23 | 23.5 | 0.03 | 3.23 | 0.01 | 0.4101524 | 330.1801 | 0.02432263 | #N/A |  |  |  |  | 23 | 23.5 | 0.03 | 3.91 | 0.02 | 0.4101524 | 399.6917 | 0.02432263 | #N/A |  |  |  |  | 23 | 23.5 | 0.03 | 3.01 | 0.01 | 0.4101524 | 307.691 | 0.02432263 | #N/A |  |  |  |  | 23 | 23.5 | 0.03 | 0.86 | 0 | 0.4101524 | 87.91173 | 0.02432263 | #N/A
| 24 | 24.5 | 0.03 | 3.51 | 0.02 | 0.4276057 | 344.1575 | 0.02535764 | #N/A |  |  |  |  | 24 | 24.5 | 0.03 | 3.37 | 0.01 | 0.4276057 | 330.4304 | 0.02535764 | #N/A |  |  |  |  | 24 | 24.5 | 0.03 | 4.32 | 0.02 | 0.4276057 | 423.5785 | 0.02535764 | 423.5785 | [17 empty] | 24 | 24.5 | 0.03 | 1.03 | 0 | 0.4276057 | 100.9921 | 0.02535764 | #N/A
| 25 | 25.5 | 0.03 | 3.63 | 0.02 | 0.445059 | 341.9658 | 0.02639264 | #N/A |  |  |  |  | 25 | 25.5 | 0.03 | 3.69 | 0.02 | 0.445059 | 347.6181 | 0.02639264 | #N/A |  |  |  |  | 25 | 25.5 | 0.03 | 4.43 | 0.02 | 0.445059 | 417.3302 | 0.02639264 | #N/A | [17 empty] | 25 | 25.5 | 0.03 | 1.29 | 0.01 | 0.445059 | 121.525 | 0.02639264 | #N/A
| 26 | 26.5 | 0.03 | 3.44 | 0.02 | 0.4625123 | 311.8378 | 0.02742765 | #N/A |  |  |  |  | 26 | 26.5 | 0.03 | 3.88 | 0.02 | 0.4625123 | 351.7241 | 0.02742765 | 351.7241 |  |  |  |  | 26 | 26.5 | 0.03 | 4.46 | 0.02 | 0.4625123 | 404.3014 | 0.02742765 | #N/A | [17 empty] | 26 | 26.5 | 0.03 | 1.25 | 0.01 | 0.4625123 | 113.3132 | 0.02742765 | #N/A
| 27 | 27.5 | 0.03 | 3.77 | 0.02 | 0.4799655 | 329.3251 | 0.02846266 | #N/A |  |  |  |  | 27 | 27.5 | 0.03 | 3.87 | 0.02 | 0.4799655 | 338.0605 | 0.02846266 | #N/A |  |  |  |  | 27 | 27.5 | 0.03 | 4.47 | 0.02 | 0.4799655 | 390.473 | 0.02846266 | #N/A | [17 empty] | 27 | 27.5 | 0.03 | 1.41 | 0.01 | 0.4799655 | 123.1693 | 0.02846266 | #N/A
| 28 | 28.5 | 0.03 | 3.83 | 0.02 | 0.4974188 | 322.8272 | 0.02949766 | #N/A |  |  |  |  | 28 | 28.5 | 0.03 | 4.06 | 0.02 | 0.4974188 | 342.2137 | 0.02949766 | #N/A |  |  |  |  | 28 | 28.5 | 0.03 | 4.37 | 0.02 | 0.4974188 | 368.3433 | 0.02949766 | #N/A | [17 empty] | 28 | 28.5 | 0.03 | 1.6 | 0.01 | 0.4974188 | 134.8625 | 0.02949766 | #N/A
| 29 | 29.5 | 0.03 | 4.3 | 0.02 | 0.5148721 | 350.1569 | 0.03053267 | 350.1569 |  |  |  |  | 29 | 29.5 | 0.03 | 4.02 | 0.02 | 0.5148721 | 327.356 | 0.03053267 | #N/A |  |  |  |  | 29 | 29.5 | 0.03 | 4.44 | 0.02 | 0.5148721 | 361.5573 | 0.03053267 | #N/A | [17 empty] | 29 | 29.5 | 0.03 | 1.67 | 0.01 | 0.5148721 | 135.9912 | 0.03053267 | #N/A
| 30 | 30.5 | 0.03 | 4.35 | 0.02 | 0.5323254 | 342.6144 | 0.03156767 | #N/A |  |  |  |  | 30 | 30.5 | 0.03 | 4.38 | 0.02 | 0.5323254 | 344.9773 | 0.03156767 | #N/A |  |  |  |  | 30 | 30.5 | 0.03 | 4.53 | 0.02 | 0.5323254 | 356.7916 | 0.03156767 | #N/A | [17 empty] | 30 | 30.5 | 0.03 | 1.81 | 0.01 | 0.5323254 | 142.5591 | 0.03156767 | #N/A
| 31 | 31.5 | 0.03 | 4.54 | 0.02 | 0.5497787 | 346.2275 | 0.03260268 | #N/A |  |  |  |  | 31 | 31.5 | 0.03 | 4.49 | 0.02 | 0.5497787 | 342.4144 | 0.03260268 | #N/A |  |  |  |  | 31 | 31.5 | 0.03 | 4.61 | 0.02 | 0.5497787 | 351.5658 | 0.03260268 | #N/A | [17 empty] | 31 | 31.5 | 0.03 | 2.07 | 0.01 | 0.5497787 | 157.8614 | 0.03260268 | #N/A
| 32 | 32.5 | 0.04 | 4.63 | 0.02 | 0.567232 | 342.2267 | 0.03363768 | #N/A |  |  |  |  | 32 | 32.5 | 0.04 | 4.52 | 0.02 | 0.567232 | 334.096 | 0.03363768 | #N/A |  |  |  |  | 32 | 32.5 | 0.04 | 4.76 | 0.02 | 0.567232 | 351.8356 | 0.03363768 | #N/A | [17 empty] | 32 | 32.5 | 0.04 | 2.14 | 0.01 | 0.567232 | 158.1782 | 0.03363768 | #N/A
| 33 | 33.5 | 0.04 | 4.52 | 0.02 | 0.5846853 | 324.123 | 0.03467269 | #N/A |  |  |  |  | 33 | 33.5 | 0.04 | 4.65 | 0.02 | 0.5846853 | 333.4451 | 0.03467269 | #N/A | [30 empty] | 33 | 33.5 | 0.04 | 2.29 | 0.01 | 0.5846853 | 164.2128 | 0.03467269 | #N/A
| 34 | 34.5 | 0.04 | 4.54 | 0.02 | 0.6021386 | 316.1207 | 0.0357077 | #N/A |  |  |  |  | 34 | 34.5 | 0.04 | 4.64 | 0.02 | 0.6021386 | 323.0837 | 0.0357077 | #N/A | [30 empty] | 34 | 34.5 | 0.04 | 2.44 | 0.01 | 0.6021386 | 169.8975 | 0.0357077 | #N/A
| 35 | 35.5 | 0.04 | 4.52 | 0.02 | 0.6195919 | 305.8625 | 0.0367427 | #N/A |  |  |  |  | 35 | 35.5 | 0.04 | 4.65 | 0.02 | 0.6195919 | 314.6595 | 0.0367427 | #N/A | [30 empty] | 35 | 35.5 | 0.04 | 2.76 | 0.01 | 0.6195919 | 186.7656 | 0.0367427 | 186.7656
| 36 | 36.5 | 0.04 | 4.68 | 0.02 | 0.6370452 | 308.0131 | 0.03777771 | #N/A | [43 empty] | 36 | 36.5 | 0.04 | 2.76 | 0.01 | 0.6370452 | 181.6488 | 0.03777771 | #N/A
| 37 | 37.5 | 0.04 | 4.9 | 0.02 | 0.6544985 | 313.8926 | 0.03881271 | #N/A | [43 empty] | 37 | 37.5 | 0.04 | 2.82 | 0.01 | 0.6544985 | 180.6484 | 0.03881271 | #N/A
| 38 | 38.5 | 0.04 | 4.97 | 0.02 | 0.6719518 | 310.1072 | 0.03984772 | #N/A | [43 empty] | 38 | 38.5 | 0.04 | 2.63 | 0.01 | 0.6719518 | 164.101 | 0.03984772 | #N/A
[53 empty] | 39 | 39.5 | 0.04 | 2.84 | 0.01 | 0.6894051 | 172.7179 | 0.04088272 | #N/A
[53 empty] | 40 | 40.5 | 0.04 | 3 | 0.01 | 0.7068583 | 177.9436 | 0.04191773 | #N/A
[53 empty] | 41 | 41.5 | 0.05 | 2.79 | 0.01 | 0.7243116 | 161.4999 | 0.04295274 | #N/A
[53 empty] | 42 | 42.5 | 0.05 | 2.72 | 0.01 | 0.7417649 | 153.7433 | 0.04398774 | #N/A
[53 empty] | 43 | 43.5 | 0.05 | 2.68 | 0.01 | 0.7592182 | 148 | 0.04502275 | #N/A
[53 empty] | 44 | 44.5 | 0.05 | 2.79 | 0.01 | 0.7766715 | 150.6123 | 0.04605775 | #N/A

## 14_PL_40_90
| D (m) | 0.0127
| L (m) | 0.10708
| R (m) | 0.00635
| J (m^4) | 2.553964e-09
PLA 40% 90° PLA 40% 90° PLA 40% 90° PLA 40% 90° PLA 40% 90° PLA 40% 90° PLA 40% 90° PLA 40% 90° PLA 40% 90° PLA 40% 90° PLA 40% 90° PLA 40% 90° PLA 40% 90° PLA 40% 90° PLA 40% 90° PLA 40% 90°
| 1 | [12 empty] | 2 | [12 empty] | 3 | [12 empty] | 4 | [12 empty] | 5
| G.U.N.T. Gerätebau GmbH | [12 empty] | G.U.N.T. Gerätebau GmbH | [12 empty] | G.U.N.T. Gerätebau GmbH | [12 empty] | G.U.N.T. Gerätebau GmbH | [12 empty] | G.U.N.T. Gerätebau GmbH
| Hanskampring 15-17 . D- 22885 BarsbüttelPhone: +49 40 / 67 08 54 - 0 . Fax: +49 40 / 67 08 54 - 42 | [12 empty] | Hanskampring 15-17 . D- 22885 BarsbüttelPhone: +49 40 / 67 08 54 - 0 . Fax: +49 40 / 67 08 54 - 42 | [12 empty] | Hanskampring 15-17 . D- 22885 BarsbüttelPhone: +49 40 / 67 08 54 - 0 . Fax: +49 40 / 67 08 54 - 42 | [12 empty] | Hanskampring 15-17 . D- 22885 BarsbüttelPhone: +49 40 / 67 08 54 - 0 . Fax: +49 40 / 67 08 54 - 42 | [12 empty] | Hanskampring 15-17 . D- 22885 BarsbüttelPhone: +49 40 / 67 08 54 - 0 . Fax: +49 40 / 67 08 54 - 42
| Fecha : 9/5/2023 | Tiempo: 13:04:46 | [11 empty] | Fecha : 9/5/2023 | Tiempo: 13:15:02 | [11 empty] | Fecha : 9/5/2023 | Tiempo: 13:23:44 | [11 empty] | Fecha : 9/5/2023 | Tiempo: 13:32:04 | [11 empty] | Fecha : 9/5/2023 | Tiempo: 13:44:04
| WP 510 | Máquina para ensayo de torsión. 200Nm | [11 empty] | WP 510 | Máquina para ensayo de torsión. 200Nm | [11 empty] | WP 510 | Máquina para ensayo de torsión. 200Nm | [11 empty] | WP 510 | Máquina para ensayo de torsión. 200Nm | [11 empty] | WP 510 | Máquina para ensayo de torsión. 200Nm
| Nombre | [12 empty] | Nombre | [12 empty] | Nombre | [12 empty] | Nombre | [12 empty] | Nombre
| Comentario | [12 empty] | Comentario | [12 empty] | Comentario | [12 empty] | Comentario | [12 empty] | Comentario
| Cálculos | [12 empty] | Cálculos | [12 empty] | Cálculos | [12 empty] | Cálculos | [12 empty] | Cálculos
| M_tb | 5.386494 Nm | [11 empty] | M_tb | 5.710751 Nm | [11 empty] | M_tb | 6.065335 Nm | [11 empty] | M_tb | 5.894054 Nm | [11 empty] | M_tb | 5.791818 Nm
| tau_tb | 0.023924N/mm^2 | [11 empty] | tau_tb | 0.025364N/mm^2 | [11 empty] | tau_tb | 0.026939N/mm^2 | [11 empty] | tau_tb | 0.026178N/mm^2 | [11 empty] | tau_tb | 0.025724N/mm^2
| Valores medidos | [12 empty] | Valores medidos | [12 empty] | Valores medidos | [12 empty] | Valores medidos | [12 empty] | Valores medidos
CELL MAX | # | Ángulo de torsión en deg | Ángulo de deslizamiento en rad | Momento de torsión en Nm | Tensión de cizallamiento en N/mm^2 | Radianes | Esfuerzo Cortante (MPa) | Deformación Angular | Máx. (MPa) | Limite Elastico (MPa) | Ruptura (MPa) | Esfuerzo Cortante Pico Máx. (MPa) | Módulo (Pa) | # | Ángulo de torsión en deg | Ángulo de deslizamiento en rad | Momento de torsión en Nm | Tensión de cizallamiento en N/mm^2 | Radianes | Esfuerzo Cortante (MPa) | Deformación Angular | Máx. (MPa) | Limite Elastico (MPa) | Ruptura (MPa) | Esfuerzo Cortante Pico Máx. (MPa) | Módulo (Pa) | # | Ángulo de torsión en deg | Ángulo de deslizamiento en rad | Momento de torsión en Nm | Tensión de cizallamiento en N/mm^2 | Radianes | Esfuerzo Cortante (MPa) | Deformación Angular | Máx. (MPa) | Limite Elastico (MPa) | Ruptura (MPa) | Esfuerzo Cortante Pico Máx. (MPa) | Módulo (Pa) | # | Ángulo de torsión en deg | Ángulo de deslizamiento en rad | Momento de torsión en Nm | Tensión de cizallamiento en N/mm^2 | Radianes | Esfuerzo Cortante (MPa) | Deformación Angular | Máx. (MPa) | Limite Elastico (MPa) | Ruptura (MPa) | Esfuerzo Cortante Pico Máx. (MPa) | Módulo (Pa) | # | Ángulo de torsión en deg | Ángulo de deslizamiento en rad | Momento de torsión en Nm | Tensión de cizallamiento en N/mm^2 | Radianes | Esfuerzo Cortante (MPa) | Deformación Angular | Máx. (MPa) | Limite Elastico (MPa) | Ruptura (MPa) | Esfuerzo Cortante Pico Máx. (MPa) | Módulo (Pa)
444 | 1 | 1 | 0 | 0.47 | 0 |  |  |  | #N/A | 297.92 | 301.5 | 309.6219 | 14844 | 1 | 1 | 0 | 0.08 | 0 |  |  |  | #N/A | 266.8 | 278.54 | 317.8903 | 7584.9 | 1 | 1 | 0 | 0.15 | 0 |  |  |  | #N/A | 252.43 | 224.1 | 264.5583 | 11318 | 1 | 1 | 0 | 0.09 | 0 |  |  |  | #N/A | 216.72 | 242.75 | 279.6636 | 14204 | 1 | 1 | 0 | 0.06 | 0 |  |  |  | #N/A | 250.13 | 262.27 | 303.521 | 15900
| 2 | 2 | 0 | 0.27 | 0 |  |  |  | #N/A |  |  |  |  | 2 | 2 | 0 | 0.2 | 0 |  |  |  | #N/A |  |  |  |  | 2 | 2 | 0 | 0.06 | 0 |  |  |  | #N/A |  |  |  |  | 2 | 2 | 0 | 0.1 | 0 |  |  |  | #N/A |  |  |  |  | 2 | 2 | 0 | 0.14 | 0 |  |  |  | #N/A
| 3 | 3 | 0 | 0.08 | 0 |  |  |  | #N/A |  |  |  |  | 3 | 3 | 0 | 0.11 | 0 |  |  |  | #N/A |  |  |  |  | 3 | 3 | 0 | 0.19 | 0 |  |  |  | #N/A |  |  |  |  | 3 | 3 | 0 | 0.03 | 0 |  |  |  | #N/A |  |  |  |  | 3 | 3 | 0 | 0.16 | 0 |  |  |  | #N/A
| 4 | 4.1 | 0 | 0.09 | 0 |  |  |  | #N/A |  |  |  |  | 4 | 4.1 | 0 | 0.13 | 0 |  |  |  | #N/A |  |  |  |  | 4 | 4.1 | 0 | 0.2 | 0 |  |  |  | #N/A |  |  |  |  | 4 | 4.1 | 0 | 0.13 | 0 |  |  |  | #N/A |  |  |  |  | 4 | 4.1 | 0 | 0.13 | 0 | 0.0715585 | 0 | 0.004243523 | #N/A
| 5 | 5.1 | 0.01 | 0.18 | 0 | 0.08901179 | 0 | 0.005278529 | #N/A |  |  |  |  | 5 | 5.1 | 0.01 | 0.03 | 0 |  |  |  | #N/A |  |  |  |  | 5 | 5.1 | 0.01 | 0.2 | 0 |  |  |  | #N/A |  |  |  |  | 5 | 5.1 | 0.01 | 0.04 | 0 |  |  |  | #N/A |  |  |  |  | 5 | 5.1 | 0.01 | 0.11 | 0 | 0.08901179 | 51.813 | 0.005278529 | #N/A
| 6 | 6.2 | 0.01 | 0.09 | 0 | 0.1082104 | 34.87121 | 0.006417035 | #N/A |  |  |  |  | 6 | 6.2 | 0.01 | 0.04 | 0 | 0.1082104 | 0 | 0.006417035 | #N/A |  |  |  |  | 6 | 6.2 | 0.01 | 0.07 | 0 |  |  |  | #N/A |  |  |  |  | 6 | 6.2 | 0.01 | 0 | 4.62e-06 | 0.1082104 | 0 | 0.006417035 | #N/A |  |  |  |  | 6 | 6.2 | 0.01 | 0.05 | 0 | 0.1082104 | 19.3729 | 0.006417035 | #N/A
| 7 | 7.2 | 0.01 | 0.3 | 0 | 0.1256637 | 100.0933 | 0.007452041 | #N/A |  |  |  |  | 7 | 7.2 | 0.01 | 0.02 | 8.46e-05 | 0.1256637 | 6.672886 | 0.007452041 | #N/A |  |  |  |  | 7 | 7.2 | 0.01 | 0.11 | 0 |  |  |  | #N/A |  |  |  |  | 7 | 7.2 | 0.01 | 0.15 | 0 | 0.1256637 | 50.04665 | 0.007452041 | #N/A |  |  |  |  | 7 | 7.2 | 0.01 | 0.24 | 0 | 0.1256637 | 80.07463 | 0.007452041 | #N/A
| 8 | 8.2 | 0.01 | 0.39 | 0 | 0.143117 | 114.2528 | 0.008487047 | #N/A |  |  |  |  | 8 | 8.2 | 0.01 | 0.42 | 0 | 0.143117 | 123.0415 | 0.008487047 | #N/A |  |  |  |  | 8 | 8.2 | 0.01 | 0.12 | 0 |  |  |  | #N/A |  |  |  |  | 8 | 8.2 | 0.01 | 0.25 | 0 | 0.143117 | 73.23899 | 0.008487047 | #N/A |  |  |  |  | 8 | 8.2 | 0.01 | 0.19 | 0 | 0.143117 | 55.66164 | 0.008487047 | #N/A
| 9 | 9.2 | 0.01 | 0.51 | 0 | 0.1605703 | 133.1676 | 0.009522052 | #N/A |  |  |  |  | 9 | 9.2 | 0.01 | 0.69 | 0 | 0.1605703 | 180.1679 | 0.009522052 | #N/A |  |  |  |  | 9 | 9.2 | 0.01 | 0.02 | 9.38e-05 |  |  |  | #N/A |  |  |  |  | 9 | 9.2 | 0.01 | 0.36 | 0 | 0.1605703 | 94.00066 | 0.009522052 | #N/A |  |  |  |  | 9 | 9.2 | 0.01 | 0.5 | 0 | 0.1605703 | 130.5565 | 0.009522052 | #N/A
| 10 | 10.2 | 0.01 | 0.81 | 0 | 0.1780236 | 190.766 | 0.01055706 | #N/A |  |  |  |  | 10 | 10.2 | 0.01 | 0.94 | 0 | 0.1780236 | 221.3828 | 0.01055706 | #N/A |  |  |  |  | 10 | 10.2 | 0.01 | 0.19 | 0 | 0.1780236 | 0 | 0.01055706 | #N/A |  |  |  |  | 10 | 10.2 | 0.01 | 0.38 | 0 | 0.1780236 | 89.49518 | 0.01055706 | #N/A |  |  |  |  | 10 | 10.2 | 0.01 | 0.64 | 0 | 0.1780236 | 150.7287 | 0.01055706 | #N/A
| 11 | 11.3 | 0.01 | 1.15 | 0.01 | 0.1972222 | 244.4757 | 0.01169556 | #N/A |  |  |  |  | 11 | 11.3 | 0.01 | 1.25 | 0.01 | 0.1972222 | 265.7344 | 0.01169556 | #N/A |  |  |  |  | 11 | 11.3 | 0.01 | 0.1 | 0 | 0.1972222 | 21.25875 | 0.01169556 | #N/A |  |  |  |  | 11 | 11.3 | 0.01 | 0.65 | 0 | 0.1972222 | 138.1819 | 0.01169556 | #N/A |  |  |  |  | 11 | 11.3 | 0.01 | 0.73 | 0 | 0.1972222 | 155.1889 | 0.01169556 | #N/A
| 12 | 12.3 | 0.01 | 1.27 | 0.01 | 0.2146755 | 248.0361 | 0.01273057 | #N/A |  |  |  |  | 12 | 12.3 | 0.01 | 1.6 | 0.01 | 0.2146755 | 312.4864 | 0.01273057 | #N/A |  |  |  |  | 12 | 12.3 | 0.01 | 0.18 | 0 | 0.2146755 | 35.15472 | 0.01273057 | #N/A |  |  |  |  | 12 | 12.3 | 0.01 | 0.77 | 0 | 0.2146755 | 150.3841 | 0.01273057 | #N/A |  |  |  |  | 12 | 12.3 | 0.01 | 0.93 | 0 | 0.2146755 | 181.6327 | 0.01273057 | #N/A
| 13 | 13.3 | 0.01 | 1.22 | 0.01 | 0.2321288 | 220.3558 | 0.01376558 | #N/A |  |  |  |  | 13 | 13.3 | 0.01 | 1.76 | 0.01 | 0.2321288 | 317.8903 | 0.01376558 | 317.8903 |  |  |  |  | 13 | 13.3 | 0.01 | 0.12 | 0 | 0.2321288 | 21.67434 | 0.01376558 | #N/A |  |  |  |  | 13 | 13.3 | 0.01 | 0.81 | 0 | 0.2321288 | 146.3018 | 0.01376558 | #N/A |  |  |  |  | 13 | 13.3 | 0.01 | 0.94 | 0 | 0.2321288 | 169.7823 | 0.01376558 | #N/A
| 14 | 14.3 | 0.02 | 1.38 | 0.01 | 0.2495821 | 231.8245 | 0.01480058 | #N/A |  |  |  |  | 14 | 14.3 | 0.02 | 1.69 | 0.01 | 0.2495821 | 283.901 | 0.01480058 | #N/A |  |  |  |  | 14 | 14.3 | 0.02 | 0.29 | 0 | 0.2495821 | 48.71674 | 0.01480058 | #N/A |  |  |  |  | 14 | 14.3 | 0.02 | 1 | 0 | 0.2495821 | 167.9887 | 0.01480058 | #N/A |  |  |  |  | 14 | 14.3 | 0.02 | 1.34 | 0.01 | 0.2495821 | 225.1049 | 0.01480058 | #N/A
| 15 | 15.3 | 0.02 | 1.5 | 0.01 | 0.2670354 | 235.5136 | 0.01583559 | #N/A |  |  |  |  | 15 | 15.3 | 0.02 | 1.65 | 0.01 | 0.2670354 | 259.065 | 0.01583559 | #N/A |  |  |  |  | 15 | 15.3 | 0.02 | 0.69 | 0 | 0.2670354 | 108.3363 | 0.01583559 | #N/A |  |  |  |  | 15 | 15.3 | 0.02 | 1.25 | 0.01 | 0.2670354 | 196.2614 | 0.01583559 | #N/A |  |  |  |  | 15 | 15.3 | 0.02 | 1.52 | 0.01 | 0.2670354 | 238.6538 | 0.01583559 | #N/A
| 16 | 16.4 | 0.02 | 1.7 | 0.01 | 0.286234 | 249.0126 | 0.01697409 | #N/A |  |  |  |  | 16 | 16.4 | 0.02 | 1.71 | 0.01 | 0.286234 | 250.4774 | 0.01697409 | #N/A |  |  |  |  | 16 | 16.4 | 0.02 | 0.78 | 0 | 0.286234 | 114.2528 | 0.01697409 | #N/A |  |  |  |  | 16 | 16.4 | 0.02 | 1.26 | 0.01 | 0.286234 | 184.5623 | 0.01697409 | #N/A |  |  |  |  | 16 | 16.4 | 0.02 | 1.54 | 0.01 | 0.286234 | 225.5761 | 0.01697409 | #N/A
| 17 | 17.4 | 0.02 | 1.77 | 0.01 | 0.3036873 | 244.3657 | 0.0180091 | #N/A |  |  |  |  | 17 | 17.4 | 0.02 | 1.74 | 0.01 | 0.3036873 | 240.2239 | 0.0180091 | #N/A |  |  |  |  | 17 | 17.4 | 0.02 | 1.03 | 0 | 0.3036873 | 142.2015 | 0.0180091 | #N/A |  |  |  |  | 17 | 17.4 | 0.02 | 1.5 | 0.01 | 0.3036873 | 207.0896 | 0.0180091 | #N/A |  |  |  |  | 17 | 17.4 | 0.02 | 1.75 | 0.01 | 0.3036873 | 241.6045 | 0.0180091 | #N/A
| 18 | 18.4 | 0.02 | 2.19 | 0.01 | 0.3211406 | 285.9187 | 0.0190441 | #N/A |  |  |  |  | 18 | 18.4 | 0.02 | 2 | 0.01 | 0.3211406 | 261.1129 | 0.0190441 | #N/A |  |  |  |  | 18 | 18.4 | 0.02 | 1.19 | 0.01 | 0.3211406 | 155.3622 | 0.0190441 | #N/A |  |  |  |  | 18 | 18.4 | 0.02 | 1.66 | 0.01 | 0.3211406 | 216.7237 | 0.0190441 | #N/A |  |  |  |  | 18 | 18.4 | 0.02 | 1.86 | 0.01 | 0.3211406 | 242.835 | 0.0190441 | #N/A
| 19 | 19.4 | 0.02 | 2.28 | 0.01 | 0.3385939 | 282.325 | 0.02007911 | #N/A |  |  |  |  | 19 | 19.4 | 0.02 | 1.96 | 0.01 | 0.3385939 | 242.7004 | 0.02007911 | #N/A |  |  |  |  | 19 | 19.4 | 0.02 | 1.27 | 0.01 | 0.3385939 | 157.26 | 0.02007911 | #N/A |  |  |  |  | 19 | 19.4 | 0.02 | 1.5 | 0.01 | 0.3385939 | 185.7401 | 0.02007911 | #N/A |  |  |  |  | 19 | 19.4 | 0.02 | 2.02 | 0.01 | 0.3385939 | 250.13 | 0.02007911 | #N/A
| 20 | 20.4 | 0.02 | 2.53 | 0.01 | 0.3560472 | 297.9247 | 0.02111412 | #N/A |  |  |  |  | 20 | 20.4 | 0.02 | 2.28 | 0.01 | 0.3560472 | 268.4855 | 0.02111412 | #N/A |  |  |  |  | 20 | 20.4 | 0.02 | 1.44 | 0.01 | 0.3560472 | 169.5698 | 0.02111412 | #N/A |  |  |  |  | 20 | 20.4 | 0.02 | 1.7 | 0.01 | 0.3560472 | 200.1866 | 0.02111412 | #N/A |  |  |  |  | 20 | 20.4 | 0.02 | 1.96 | 0.01 | 0.3560472 | 230.8034 | 0.02111412 | #N/A
| 21 | 21.4 | 0.02 | 2.41 | 0.01 | 0.3735005 | 270.5325 | 0.02214912 | #N/A |  |  |  |  | 21 | 21.4 | 0.02 | 2.16 | 0.01 | 0.3735005 | 242.469 | 0.02214912 | #N/A |  |  |  |  | 21 | 21.4 | 0.02 | 1.83 | 0.01 | 0.3735005 | 205.4251 | 0.02214912 | #N/A |  |  |  |  | 21 | 21.4 | 0.02 | 1.95 | 0.01 | 0.3735005 | 218.8956 | 0.02214912 | #N/A |  |  |  |  | 21 | 21.4 | 0.02 | 2.07 | 0.01 | 0.3735005 | 232.3661 | 0.02214912 | #N/A
| 22 | 22.5 | 0.02 | 2.74 | 0.01 | 0.3926991 | 292.5393 | 0.02328763 | #N/A |  |  |  |  | 22 | 22.5 | 0.02 | 2.5 | 0.01 | 0.3926991 | 266.9154 | 0.02328763 | #N/A |  |  |  |  | 22 | 22.5 | 0.02 | 1.74 | 0.01 | 0.3926991 | 185.7732 | 0.02328763 | #N/A |  |  |  |  | 22 | 22.5 | 0.02 | 2.16 | 0.01 | 0.3926991 | 230.6149 | 0.02328763 | #N/A |  |  |  |  | 22 | 22.5 | 0.02 | 2.3 | 0.01 | 0.3926991 | 245.5622 | 0.02328763 | #N/A
| 23 | 23.5 | 0.03 | 2.82 | 0.01 | 0.4101524 | 288.2687 | 0.02432263 | #N/A |  |  |  |  | 23 | 23.5 | 0.03 | 2.61 | 0.01 | 0.4101524 | 266.8019 | 0.02432263 | #N/A |  |  |  |  | 23 | 23.5 | 0.03 | 1.96 | 0.01 | 0.4101524 | 200.357 | 0.02432263 | #N/A |  |  |  |  | 23 | 23.5 | 0.03 | 2.36 | 0.01 | 0.4101524 | 241.2461 | 0.02432263 | #N/A |  |  |  |  | 23 | 23.5 | 0.03 | 2.37 | 0.01 | 0.4101524 | 242.2684 | 0.02432263 | #N/A
| 24 | 24.5 | 0.03 | 3.07 | 0.01 | 0.4276057 | 301.0153 | 0.02535764 | #N/A |  |  |  |  | 24 | 24.5 | 0.03 | 2.76 | 0.01 | 0.4276057 | 270.6196 | 0.02535764 | #N/A |  |  |  |  | 24 | 24.5 | 0.03 | 2.15 | 0.01 | 0.4276057 | 210.8087 | 0.02535764 | #N/A |  |  |  |  | 24 | 24.5 | 0.03 | 2.54 | 0.01 | 0.4276057 | 249.0485 | 0.02535764 | #N/A |  |  |  |  | 24 | 24.5 | 0.03 | 2.53 | 0.01 | 0.4276057 | 248.0679 | 0.02535764 | #N/A
| 25 | 25.5 | 0.03 | 3.15 | 0.01 | 0.445059 | 296.7472 | 0.02639264 | #N/A |  |  |  |  | 25 | 25.5 | 0.03 | 2.97 | 0.01 | 0.445059 | 279.7902 | 0.02639264 | #N/A |  |  |  |  | 25 | 25.5 | 0.03 | 2.29 | 0.01 | 0.445059 | 215.7305 | 0.02639264 | #N/A |  |  |  |  | 25 | 25.5 | 0.03 | 2.64 | 0.01 | 0.445059 | 248.7024 | 0.02639264 | #N/A |  |  |  |  | 25 | 25.5 | 0.03 | 2.84 | 0.01 | 0.445059 | 267.5435 | 0.02639264 | #N/A
| 26 | 26.5 | 0.03 | 3.22 | 0.01 | 0.4625123 | 291.8947 | 0.02742765 | #N/A |  |  |  |  | 26 | 26.5 | 0.03 | 3.04 | 0.01 | 0.4625123 | 275.5776 | 0.02742765 | #N/A |  |  |  |  | 26 | 26.5 | 0.03 | 2.31 | 0.01 | 0.4625123 | 209.4027 | 0.02742765 | #N/A |  |  |  |  | 26 | 26.5 | 0.03 | 2.86 | 0.01 | 0.4625123 | 259.2605 | 0.02742765 | #N/A |  |  |  |  | 26 | 26.5 | 0.03 | 2.8 | 0.01 | 0.4625123 | 253.8215 | 0.02742765 | #N/A
| 27 | 27.5 | 0.03 | 3.22 | 0.01 | 0.4799655 | 281.2804 | 0.02846266 | #N/A |  |  |  |  | 27 | 27.5 | 0.03 | 3.35 | 0.01 | 0.4799655 | 292.6364 | 0.02846266 | #N/A |  |  |  |  | 27 | 27.5 | 0.03 | 2.52 | 0.01 | 0.4799655 | 220.1324 | 0.02846266 | #N/A |  |  |  |  | 27 | 27.5 | 0.03 | 3.04 | 0.01 | 0.4799655 | 265.5566 | 0.02846266 | #N/A |  |  |  |  | 27 | 27.5 | 0.03 | 3.15 | 0.01 | 0.4799655 | 275.1656 | 0.02846266 | #N/A
| 28 | 28.5 | 0.03 | 3.31 | 0.01 | 0.4974188 | 278.9969 | 0.02949766 | #N/A |  |  |  |  | 28 | 28.5 | 0.03 | 3.38 | 0.02 | 0.4974188 | 284.8971 | 0.02949766 | #N/A |  |  |  |  | 28 | 28.5 | 0.03 | 2.93 | 0.01 | 0.4974188 | 246.967 | 0.02949766 | #N/A |  |  |  |  | 28 | 28.5 | 0.03 | 3.13 | 0.01 | 0.4974188 | 263.8248 | 0.02949766 | #N/A |  |  |  |  | 28 | 28.5 | 0.03 | 3.42 | 0.02 | 0.4974188 | 288.2687 | 0.02949766 | #N/A
| 29 | 29.5 | 0.03 | 3.56 | 0.02 | 0.5148721 | 289.8973 | 0.03053267 | #N/A |  |  |  |  | 29 | 29.5 | 0.03 | 3.53 | 0.02 | 0.5148721 | 287.4544 | 0.03053267 | #N/A |  |  |  |  | 29 | 29.5 | 0.03 | 3.04 | 0.01 | 0.5148721 | 247.5528 | 0.03053267 | #N/A |  |  |  |  | 29 | 29.5 | 0.03 | 3.23 | 0.01 | 0.5148721 | 263.0248 | 0.03053267 | #N/A |  |  |  |  | 29 | 29.5 | 0.03 | 3.61 | 0.02 | 0.5148721 | 293.9689 | 0.03053267 | #N/A
| 30 | 30.5 | 0.03 | 3.76 | 0.02 | 0.5323254 | 296.1449 | 0.03156767 | #N/A |  |  |  |  | 30 | 30.5 | 0.03 | 3.67 | 0.02 | 0.5323254 | 289.0563 | 0.03156767 | #N/A |  |  |  |  | 30 | 30.5 | 0.03 | 3.14 | 0.01 | 0.5323254 | 247.3125 | 0.03156767 | #N/A |  |  |  |  | 30 | 30.5 | 0.03 | 3.19 | 0.01 | 0.5323254 | 251.2506 | 0.03156767 | #N/A |  |  |  |  | 30 | 30.5 | 0.03 | 3.83 | 0.02 | 0.5323254 | 301.6582 | 0.03156767 | #N/A
| 31 | 31.5 | 0.03 | 4.06 | 0.02 | 0.5497787 | 309.6219 | 0.03260268 | 309.6219 |  |  |  |  | 31 | 31.5 | 0.03 | 3.82 | 0.02 | 0.5497787 | 291.3191 | 0.03260268 | #N/A |  |  |  |  | 31 | 31.5 | 0.03 | 3.31 | 0.01 | 0.5497787 | 252.4258 | 0.03260268 | #N/A |  |  |  |  | 31 | 31.5 | 0.03 | 3.45 | 0.02 | 0.5497787 | 263.1024 | 0.03260268 | #N/A |  |  |  |  | 31 | 31.5 | 0.03 | 3.98 | 0.02 | 0.5497787 | 303.521 | 0.03260268 | 303.521
| 32 | 32.5 | 0.04 | 4.09 | 0.02 | 0.567232 | 302.3125 | 0.03363768 | #N/A |  |  |  |  | 32 | 32.5 | 0.04 | 4.1 | 0.02 | 0.567232 | 303.0517 | 0.03363768 | #N/A |  |  |  |  | 32 | 32.5 | 0.04 | 3.15 | 0.01 | 0.567232 | 232.8324 | 0.03363768 | #N/A |  |  |  |  | 32 | 32.5 | 0.04 | 3.77 | 0.02 | 0.567232 | 278.6597 | 0.03363768 | #N/A |  |  |  |  | 32 | 32.5 | 0.04 | 3.81 | 0.02 | 0.567232 | 281.6163 | 0.03363768 | #N/A
| 33 | 33.5 | 0.04 | 4.17 | 0.02 | 0.5846853 | 299.025 | 0.03467269 | #N/A |  |  |  |  | 33 | 33.5 | 0.04 | 4.08 | 0.02 | 0.5846853 | 292.5712 | 0.03467269 | #N/A |  |  |  |  | 33 | 33.5 | 0.04 | 3.19 | 0.01 | 0.5846853 | 228.7505 | 0.03467269 | #N/A |  |  |  |  | 33 | 33.5 | 0.04 | 3.9 | 0.02 | 0.5846853 | 279.6636 | 0.03467269 | 279.6636 |  |  |  |  | 33 | 33.5 | 0.04 | 4.08 | 0.02 | 0.5846853 | 292.5712 | 0.03467269 | #N/A
| 34 | 34.5 | 0.04 | 4.33 | 0.02 | 0.6021386 | 301.4984 | 0.0357077 | #N/A |  |  |  |  | 34 | 34.5 | 0.04 | 4.47 | 0.02 | 0.6021386 | 311.2466 | 0.0357077 | #N/A |  |  |  |  | 34 | 34.5 | 0.04 | 3.41 | 0.02 | 0.6021386 | 237.4387 | 0.0357077 | #N/A |  |  |  |  | 34 | 34.5 | 0.04 | 3.89 | 0.02 | 0.6021386 | 270.8612 | 0.0357077 | #N/A |  |  |  |  | 34 | 34.5 | 0.04 | 4.05 | 0.02 | 0.6021386 | 282.002 | 0.0357077 | #N/A
[14 empty] | 35 | 35.5 | 0.04 | 4.62 | 0.02 | 0.6195919 | 312.6294 | 0.0367427 | #N/A |  |  |  |  | 35 | 35.5 | 0.04 | 3.72 | 0.02 | 0.6195919 | 251.7276 | 0.0367427 | #N/A |  |  |  |  | 35 | 35.5 | 0.04 | 4.07 | 0.02 | 0.6195919 | 275.4116 | 0.0367427 | #N/A |  |  |  |  | 35 | 35.5 | 0.04 | 4.21 | 0.02 | 0.6195919 | 284.8852 | 0.0367427 | #N/A
[14 empty] | 36 | 36.5 | 0.04 | 4.47 | 0.02 | 0.6370452 | 294.192 | 0.03777771 | #N/A |  |  |  |  | 36 | 36.5 | 0.04 | 3.87 | 0.02 | 0.6370452 | 254.7032 | 0.03777771 | #N/A |  |  |  |  | 36 | 36.5 | 0.04 | 4.16 | 0.02 | 0.6370452 | 273.7894 | 0.03777771 | #N/A |  |  |  |  | 36 | 36.5 | 0.04 | 4.32 | 0.02 | 0.6370452 | 284.3198 | 0.03777771 | #N/A
[14 empty] | 37 | 37.5 | 0.04 | 4.56 | 0.02 | 0.6544985 | 292.1123 | 0.03881271 | #N/A |  |  |  |  | 37 | 37.5 | 0.04 | 4.11 | 0.02 | 0.6544985 | 263.2854 | 0.03881271 | #N/A |  |  |  |  | 37 | 37.5 | 0.04 | 4.04 | 0.02 | 0.6544985 | 258.8012 | 0.03881271 | #N/A |  |  |  |  | 37 | 37.5 | 0.04 | 4.51 | 0.02 | 0.6544985 | 288.9093 | 0.03881271 | #N/A
[14 empty] | 38 | 38.5 | 0.04 | 4.68 | 0.02 | 0.6719518 | 292.0124 | 0.03984772 | #N/A |  |  |  |  | 38 | 38.5 | 0.04 | 4.24 | 0.02 | 0.6719518 | 264.5583 | 0.03984772 | 264.5583 |  |  |  |  | 38 | 38.5 | 0.04 | 4.19 | 0.02 | 0.6719518 | 261.4385 | 0.03984772 | #N/A |  |  |  |  | 38 | 38.5 | 0.04 | 4.43 | 0.02 | 0.6719518 | 276.4135 | 0.03984772 | #N/A
[14 empty] | 39 | 39.5 | 0.04 | 4.58 | 0.02 | 0.6894051 | 278.5381 | 0.04088272 | #N/A |  |  |  |  | 39 | 39.5 | 0.04 | 4.12 | 0.02 | 0.6894051 | 250.5627 | 0.04088272 | #N/A |  |  |  |  | 39 | 39.5 | 0.04 | 4.32 | 0.02 | 0.6894051 | 262.7259 | 0.04088272 | #N/A |  |  |  |  | 39 | 39.5 | 0.04 | 4.57 | 0.02 | 0.6894051 | 277.9299 | 0.04088272 | #N/A
[27 empty] | 40 | 40.5 | 0.04 | 4.24 | 0.02 | 0.7068583 | 251.4937 | 0.04191773 | #N/A |  |  |  |  | 40 | 40.5 | 0.04 | 4.4 | 0.02 | 0.7068583 | 260.984 | 0.04191773 | #N/A |  |  |  |  | 40 | 40.5 | 0.04 | 4.55 | 0.02 | 0.7068583 | 269.8812 | 0.04191773 | #N/A
[27 empty] | 41 | 41.5 | 0.05 | 4.43 | 0.02 | 0.7243116 | 256.4318 | 0.04295274 | #N/A |  |  |  |  | 41 | 41.5 | 0.05 | 4.35 | 0.02 | 0.7243116 | 251.801 | 0.04295274 | #N/A |  |  |  |  | 41 | 41.5 | 0.05 | 4.62 | 0.02 | 0.7243116 | 267.43 | 0.04295274 | #N/A
[27 empty] | 42 | 42.5 | 0.05 | 4.46 | 0.02 | 0.7417649 | 252.0938 | 0.04398774 | #N/A |  |  |  |  | 42 | 42.5 | 0.05 | 4.47 | 0.02 | 0.7417649 | 252.659 | 0.04398774 | #N/A |  |  |  |  | 42 | 42.5 | 0.05 | 4.64 | 0.02 | 0.7417649 | 262.268 | 0.04398774 | #N/A
[27 empty] | 43 | 43.5 | 0.05 | 4.62 | 0.02 | 0.7592182 | 255.1344 | 0.04502275 | #N/A |  |  |  |  | 43 | 43.5 | 0.05 | 4.66 | 0.02 | 0.7592182 | 257.3433 | 0.04502275 | #N/A
[27 empty] | 44 | 44.5 | 0.05 | 4.44 | 0.02 | 0.7766715 | 239.6841 | 0.04605775 | #N/A |  |  |  |  | 44 | 44.5 | 0.05 | 4.79 | 0.02 | 0.7766715 | 258.5781 | 0.04605775 | #N/A
[27 empty] | 45 | 45.5 | 0.05 | 4.46 | 0.02 | 0.7941248 | 235.4722 | 0.04709276 | #N/A |  |  |  |  | 45 | 45.5 | 0.05 | 4.82 | 0.02 | 0.7941248 | 254.4789 | 0.04709276 | #N/A
[27 empty] | 46 | 46.5 | 0.05 | 4.63 | 0.02 | 0.8115781 | 239.1907 | 0.04812776 | #N/A |  |  |  |  | 46 | 46.5 | 0.05 | 5.03 | 0.02 | 0.8115781 | 259.8551 | 0.04812776 | #N/A
[27 empty] | 47 | 47.5 | 0.05 | 4.68 | 0.02 | 0.8290314 | 236.6838 | 0.04916277 | #N/A |  |  |  |  | 47 | 47.5 | 0.05 | 4.8 | 0.02 | 0.8290314 | 242.7526 | 0.04916277 | #N/A
[27 empty] | 48 | 48.5 | 0.05 | 4.84 | 0.02 | 0.8464847 | 239.7286 | 0.05019778 | #N/A
[27 empty] | 49 | 49.5 | 0.05 | 4.91 | 0.02 | 0.863938 | 238.2827 | 0.05123278 | #N/A
[27 empty] | 50 | 50.5 | 0.06 | 5 | 0.02 | 0.8813913 | 237.8454 | 0.05226779 | #N/A
[27 empty] | 51 | 51.5 | 0.06 | 5.05 | 0.02 | 0.8988446 | 235.5594 | 0.05330279 | #N/A
[27 empty] | 52 | 52.5 | 0.06 | 5.17 | 0.02 | 0.9162979 | 236.5633 | 0.0543378 | #N/A
[27 empty] | 53 | 53.5 | 0.06 | 5.24 | 0.02 | 0.9337511 | 235.2847 | 0.0553728 | #N/A
[27 empty] | 54 | 54.5 | 0.06 | 5.26 | 0.02 | 0.9512044 | 231.8491 | 0.05640781 | #N/A
[27 empty] | 55 | 55.5 | 0.06 | 5.36 | 0.02 | 0.9686577 | 232 | 0.05744281 | #N/A
[27 empty] | 56 | 56.6 | 0.06 | 5.28 | 0.02 | 0.9878564 | 224.0958 | 0.05858132 | #N/A

## 15_PL_40_VER
| D (m) | 0.0127
| L (m) | 0.10708
| R (m) | 0.00635
| J (m^4) | 2.553964e-09
PLA 40% Vertical PLA 40% Vertical PLA 40% Vertical PLA 40% Vertical PLA 40% Vertical PLA 40% Vertical PLA 40% Vertical PLA 40% Vertical PLA 40% Vertical PLA 40% Vertical PLA 40% Vertical PLA 40% Vertical
| 1 | [12 empty] | 2 | [12 empty] | 3 | [12 empty] | 4 | [12 empty] | 5
| G.U.N.T. Gerätebau GmbH | [12 empty] | G.U.N.T. Gerätebau GmbH | [12 empty] | G.U.N.T. Gerätebau GmbH | [12 empty] | G.U.N.T. Gerätebau GmbH | [12 empty] | G.U.N.T. Gerätebau GmbH
| Hanskampring 15-17 . D- 22885 BarsbüttelPhone: +49 40 / 67 08 54 - 0 . Fax: +49 40 / 67 08 54 - 42 | [12 empty] | Hanskampring 15-17 . D- 22885 BarsbüttelPhone: +49 40 / 67 08 54 - 0 . Fax: +49 40 / 67 08 54 - 42 | [12 empty] | Hanskampring 15-17 . D- 22885 BarsbüttelPhone: +49 40 / 67 08 54 - 0 . Fax: +49 40 / 67 08 54 - 42 | [12 empty] | Hanskampring 15-17 . D- 22885 BarsbüttelPhone: +49 40 / 67 08 54 - 0 . Fax: +49 40 / 67 08 54 - 42 | [12 empty] | Hanskampring 15-17 . D- 22885 BarsbüttelPhone: +49 40 / 67 08 54 - 0 . Fax: +49 40 / 67 08 54 - 42
| Fecha : 8/5/2023 | Tiempo: 14:58:03 | [11 empty] | Fecha : 8/5/2023 | Tiempo: 15:02:56 | [11 empty] | Fecha : 8/5/2023 | Tiempo: 15:09:15 | [11 empty] | Fecha : 8/5/2023 | Tiempo: 15:16:39 | [11 empty] | Fecha : 8/5/2023 | Tiempo: 15:18:02
| WP 510 | Máquina para ensayo de torsión. 200Nm | [11 empty] | WP 510 | Máquina para ensayo de torsión. 200Nm | [11 empty] | WP 510 | Máquina para ensayo de torsión. 200Nm | [11 empty] | WP 510 | Máquina para ensayo de torsión. 200Nm | [11 empty] | WP 510 | Máquina para ensayo de torsión. 200Nm
| Nombre | [12 empty] | Nombre | [12 empty] | Nombre | [12 empty] | Nombre | [12 empty] | Nombre
| Comentario | [12 empty] | Comentario | [12 empty] | Comentario | [12 empty] | Comentario | [12 empty] | Comentario
| Cálculos | [12 empty] | Cálculos | [12 empty] | Cálculos | [12 empty] | Cálculos | [12 empty] | Cálculos
| M_tb | 5.669765 Nm | [11 empty] | M_tb | 6.109120 Nm | [11 empty] | M_tb | 5.917402 Nm | [11 empty] | M_tb | 5.138164 Nm | [11 empty] | M_tb | 5.166545 Nm
| tau_tb | 0.000000N/mm^2 | [11 empty] | tau_tb | 0.000000N/mm^2 | [11 empty] | tau_tb | 0.000000N/mm^2 | [11 empty] | tau_tb | 0.000000N/mm^2 | [11 empty] | tau_tb | 0.000000N/mm^2
| Valores medidos | [12 empty] | Valores medidos | [12 empty] | Valores medidos | [12 empty] | Valores medidos | [12 empty] | Valores medidos
CELL MAX | # | Ángulo de torsión en deg | Ángulo de deslizamiento en rad | Momento de torsión en Nm | Tensión de cizallamiento en N/mm^2 | Radianes | Esfuerzo Cortante (MPa) | Deformación Angular | Máx. (MPa) | Limite Elastico (MPa) | Ruptura (MPa) | Esfuerzo Cortante Pico Máx. (MPa) | Módulo (Pa) | # | Ángulo de torsión en deg | Ángulo de deslizamiento en rad | Momento de torsión en Nm | Tensión de cizallamiento en N/mm^2 | Radianes | Esfuerzo Cortante (MPa) | Deformación Angular | Máx. (MPa) | Limite Elastico (MPa) | Ruptura (MPa) | Esfuerzo Cortante Pico Máx. (MPa) | Módulo (Pa) | # | Ángulo de torsión en deg | Ángulo de deslizamiento en rad | Momento de torsión en Nm | Tensión de cizallamiento en N/mm^2 | Radianes | Esfuerzo Cortante (MPa) | Deformación Angular | Máx. (MPa) | Limite Elastico (MPa) | Ruptura (MPa) | Esfuerzo Cortante Pico Máx. (MPa) | Módulo (Pa) | # | Ángulo de torsión en deg | Ángulo de deslizamiento en rad | Momento de torsión en Nm | Tensión de cizallamiento en N/mm^2 | Radianes | Esfuerzo Cortante (MPa) | Deformación Angular | Máx. (MPa) | Limite Elastico (MPa) | Ruptura (MPa) | Esfuerzo Cortante Pico Máx. (MPa) | Módulo (Pa) | # | Ángulo de torsión en deg | Ángulo de deslizamiento en rad | Momento de torsión en Nm | Tensión de cizallamiento en N/mm^2 | Radianes | Esfuerzo Cortante (MPa) | Deformación Angular | Máx. (MPa) | Limite Elastico (MPa) | Ruptura (MPa) | Esfuerzo Cortante Pico Máx. (MPa) | Módulo (Pa)
332 | 1 | 1 | 0.01 | 0.06 | 8.04e-59 |  |  |  | #N/A | 312.04 | 283.4 | 327.7084 | 17560 | 1 | 1 | 0.01 | 0.26 | 3.34e-58 |  |  |  | #N/A | 300.01 | 300.72 | 346.0617 | 4495.7 | 1 | 1 | 0.01 | 0 | 6e-60 | 0.01745329 |  |  | #N/A | 305.11 | 285.84 | 321.3487 | 12882 | 1 | 1 | 0.01 | 0.04 | 4.64e-59 | 0.01745329 | 0 | 0.001035006 | #N/A | 284.17 | 315.35 | 347.6695 | 18416 | 1 | 1 | 0.01 | 0.47 | 6.08e-58 |  |  |  | #N/A | 219.51 | 236.67 | 279.3989 | 24868
| 2 | 2 | 0.02 | 0.02 | 3.11e-59 |  |  |  | #N/A |  |  |  |  | 2 | 2 | 0.02 | 0.29 | 3.82e-58 |  |  |  | #N/A |  |  |  |  | 2 | 2 | 0.02 | 0.13 | 1.64e-58 | 0.03490659 | 0 | 0.002070011 | #N/A |  |  |  |  | 2 | 2 | 0.02 | 0.03 | 3.51e-59 | 0.03490659 | 36.03359 | 0.002070011 | #N/A |  |  |  |  | 2 | 2 | 0.02 | 0.3 | 3.86e-58 |  |  |  | #N/A
| 3 | 3 | 0.03 | 0.05 | 6.91e-59 |  |  |  | #N/A |  |  |  |  | 3 | 3 | 0.03 | 0.35 | 4.52e-58 |  |  |  | #N/A |  |  |  |  | 3 | 3 | 0.03 | 0.01 | 1.01e-59 | 0.05235988 | 8.007463 | 0.003105017 | #N/A |  |  |  |  | 3 | 3 | 0.03 | 0.04 | 4.69e-59 | 0.05235988 | 32.02985 | 0.003105017 | #N/A |  |  |  |  | 3 | 3 | 0.03 | 0.36 | 4.68e-58 |  |  |  | #N/A
| 4 | 4.1 | 0.05 | 0.04 | 4.56e-59 |  |  |  | #N/A |  |  |  |  | 4 | 4.1 | 0.05 | 0.65 | 8.39e-58 |  |  |  | #N/A |  |  |  |  | 4 | 4.1 | 0.05 | 0.3 | 3.94e-58 | 0.0715585 | 175.7736 | 0.004243523 | #N/A |  |  |  |  | 4 | 4.1 | 0.05 | 0.07 | 9.44e-59 | 0.0715585 | 41.01384 | 0.004243523 | #N/A |  |  |  |  | 4 | 4.1 | 0.05 | 0.58 | 7.57e-58 |  |  |  | #N/A
| 5 | 5.1 | 0.06 | 0.1 | 1.34e-58 | 0.08901179 | 0 | 0.005278529 | #N/A |  |  |  |  | 5 | 5.1 | 0.06 | 0.8 | 1.04e-57 |  |  |  | #N/A |  |  |  |  | 5 | 5.1 | 0.06 | 0.26 | 3.43e-58 | 0.08901179 | 122.4671 | 0.005278529 | #N/A |  |  |  |  | 5 | 5.1 | 0.06 | 0.12 | 1.6e-58 | 0.08901179 | 56.52327 | 0.005278529 | #N/A |  |  |  |  | 5 | 5.1 | 0.06 | 0.19 | 2.45e-58 |  |  |  | #N/A
| 6 | 6.2 | 0.07 | 0.01 | 1.06e-59 | 0.1082104 | 3.874579 | 0.006417035 | #N/A |  |  |  |  | 6 | 6.2 | 0.07 | 0.86 | 1.12e-57 |  |  |  | #N/A |  |  |  |  | 6 | 6.2 | 0.07 | 0.4 | 5.12e-58 | 0.1082104 | 154.9832 | 0.006417035 | #N/A |  |  |  |  | 6 | 6.2 | 0.07 | 0.3 | 3.83e-58 | 0.1082104 | 116.2374 | 0.006417035 | #N/A |  |  |  |  | 6 | 6.2 | 0.07 | 0.03 | 4.43e-59 |  |  |  | #N/A
| 7 | 7.2 | 0.08 | 0.26 | 3.37e-58 | 0.1256637 | 86.74752 | 0.007452041 | #N/A |  |  |  |  | 7 | 7.2 | 0.08 | 0.8 | 1.04e-57 |  |  |  | #N/A |  |  |  |  | 7 | 7.2 | 0.08 | 0.49 | 6.29e-58 | 0.1256637 | 163.4857 | 0.007452041 | #N/A |  |  |  |  | 7 | 7.2 | 0.08 | 0.32 | 4.15e-58 | 0.1256637 | 106.7662 | 0.007452041 | #N/A |  |  |  |  | 7 | 7.2 | 0.08 | 0.05 | 6.36e-59 |  |  |  | #N/A
| 8 | 8.2 | 0.09 | 0.45 | 5.84e-58 | 0.143117 | 131.8302 | 0.008487047 | #N/A |  |  |  |  | 8 | 8.2 | 0.09 | 1.01 | 1.31e-57 |  |  |  | #N/A |  |  |  |  | 8 | 8.2 | 0.09 | 0.66 | 8.53e-58 | 0.143117 | 193.3509 | 0.008487047 | #N/A |  |  |  |  | 8 | 8.2 | 0.09 | 0.45 | 5.86e-58 | 0.143117 | 131.8302 | 0.008487047 | #N/A |  |  |  |  | 8 | 8.2 | 0.09 | 0 | 4.52e-60 | 0.143117 | 0 | 0.008487047 | #N/A
| 9 | 9.2 | 0.1 | 0.62 | 7.98e-58 | 0.1605703 | 161.89 | 0.009522052 | #N/A |  |  |  |  | 9 | 9.2 | 0.1 | 1.05 | 1.36e-57 | 0.1605703 | 0 | 0.009522052 | #N/A |  |  |  |  | 9 | 9.2 | 0.1 | 0.71 | 9.15e-58 | 0.1605703 | 185.3902 | 0.009522052 | #N/A |  |  |  |  | 9 | 9.2 | 0.1 | 0.56 | 7.29e-58 | 0.1605703 | 146.2232 | 0.009522052 | #N/A |  |  |  |  | 9 | 9.2 | 0.1 | 0.04 | 4.79e-59 | 0.1605703 | 10.44452 | 0.009522052 | #N/A
| 10 | 10.2 | 0.11 | 0.91 | 1.17e-57 | 0.1780236 | 214.3174 | 0.01055706 | #N/A |  |  |  |  | 10 | 10.2 | 0.11 | 1.05 | 1.36e-57 | 0.1780236 | 247.2893 | 0.01055706 | #N/A |  |  |  |  | 10 | 10.2 | 0.11 | 0.83 | 1.07e-57 | 0.1780236 | 195.4763 | 0.01055706 | #N/A |  |  |  |  | 10 | 10.2 | 0.11 | 0.79 | 1.03e-57 | 0.1780236 | 186.0558 | 0.01055706 | #N/A |  |  |  |  | 10 | 10.2 | 0.11 | 0.17 | 2.25e-58 | 0.1780236 | 40.03732 | 0.01055706 | #N/A
| 11 | 11.3 | 0.12 | 1.16 | 1.51e-57 | 0.1972222 | 246.6015 | 0.01169556 | #N/A |  |  |  |  | 11 | 11.3 | 0.12 | 1.19 | 1.54e-57 | 0.1972222 | 252.9792 | 0.01169556 | #N/A |  |  |  |  | 11 | 11.3 | 0.12 | 0.88 | 1.15e-57 | 0.1972222 | 187.077 | 0.01169556 | #N/A |  |  |  |  | 11 | 11.3 | 0.12 | 1.21 | 1.57e-57 | 0.1972222 | 257.2309 | 0.01169556 | #N/A |  |  |  |  | 11 | 11.3 | 0.12 | 0.19 | 2.45e-58 | 0.1972222 | 40.39163 | 0.01169556 | #N/A
| 12 | 12.3 | 0.14 | 1.33 | 1.72e-57 | 0.2146755 | 259.7543 | 0.01273057 | #N/A |  |  |  |  | 12 | 12.3 | 0.14 | 1.48 | 1.92e-57 | 0.2146755 | 289.0499 | 0.01273057 | #N/A |  |  |  |  | 12 | 12.3 | 0.14 | 0.91 | 1.18e-57 | 0.2146755 | 177.7266 | 0.01273057 | #N/A |  |  |  |  | 12 | 12.3 | 0.14 | 1.2 | 1.55e-57 | 0.2146755 | 234.3648 | 0.01273057 | #N/A |  |  |  |  | 12 | 12.3 | 0.14 | 0.46 | 6.02e-58 | 0.2146755 | 89.83983 | 0.01273057 | #N/A
| 13 | 13.3 | 0.15 | 1.39 | 1.81e-57 | 0.2321288 | 251.0611 | 0.01376558 | #N/A |  |  |  |  | 13 | 13.3 | 0.15 | 1.51 | 1.95e-57 | 0.2321288 | 272.7354 | 0.01376558 | #N/A |  |  |  |  | 13 | 13.3 | 0.15 | 1.08 | 1.39e-57 | 0.2321288 | 195.069 | 0.01376558 | #N/A |  |  |  |  | 13 | 13.3 | 0.15 | 1.34 | 1.74e-57 | 0.2321288 | 242.0301 | 0.01376558 | #N/A |  |  |  |  | 13 | 13.3 | 0.15 | 0.58 | 7.48e-58 | 0.2321288 | 104.7593 | 0.01376558 | #N/A
| 14 | 14.3 | 0.16 | 1.67 | 2.16e-57 | 0.2495821 | 280.5412 | 0.01480058 | #N/A |  |  |  |  | 14 | 14.3 | 0.16 | 1.47 | 1.9e-57 | 0.2495821 | 246.9435 | 0.01480058 | #N/A |  |  |  |  | 14 | 14.3 | 0.16 | 1.28 | 1.66e-57 | 0.2495821 | 215.0256 | 0.01480058 | #N/A |  |  |  |  | 14 | 14.3 | 0.16 | 1.35 | 1.75e-57 | 0.2495821 | 226.7848 | 0.01480058 | #N/A |  |  |  |  | 14 | 14.3 | 0.16 | 0.77 | 1e-57 | 0.2495821 | 129.3513 | 0.01480058 | #N/A
| 15 | 15.3 | 0.17 | 1.72 | 2.23e-57 | 0.2670354 | 270.0556 | 0.01583559 | #N/A |  |  |  |  | 15 | 15.3 | 0.17 | 1.74 | 2.26e-57 | 0.2670354 | 273.1958 | 0.01583559 | #N/A |  |  |  |  | 15 | 15.3 | 0.17 | 1.67 | 2.17e-57 | 0.2670354 | 262.2052 | 0.01583559 | #N/A |  |  |  |  | 15 | 15.3 | 0.17 | 1.63 | 2.12e-57 | 0.2670354 | 255.9248 | 0.01583559 | #N/A |  |  |  |  | 15 | 15.3 | 0.17 | 1.01 | 1.3e-57 | 0.2670354 | 158.5792 | 0.01583559 | #N/A
| 16 | 16.4 | 0.18 | 1.74 | 2.26e-57 | 0.286234 | 254.8717 | 0.01697409 | #N/A |  |  |  |  | 16 | 16.4 | 0.18 | 1.88 | 2.43e-57 | 0.286234 | 275.3786 | 0.01697409 | #N/A |  |  |  |  | 16 | 16.4 | 0.18 | 2.03 | 2.63e-57 | 0.286234 | 297.3503 | 0.01697409 | #N/A |  |  |  |  | 16 | 16.4 | 0.18 | 1.94 | 2.51e-57 | 0.286234 | 284.1673 | 0.01697409 | #N/A |  |  |  |  | 16 | 16.4 | 0.18 | 1.34 | 1.74e-57 | 0.286234 | 196.2805 | 0.01697409 | #N/A
| 17 | 17.4 | 0.19 | 1.99 | 2.58e-57 | 0.3036873 | 274.7388 | 0.0180091 | #N/A |  |  |  |  | 17 | 17.4 | 0.19 | 2 | 2.6e-57 | 0.3036873 | 276.1194 | 0.0180091 | #N/A |  |  |  |  | 17 | 17.4 | 0.19 | 2.21 | 2.86e-57 | 0.3036873 | 305.112 | 0.0180091 | #N/A |  |  |  |  | 17 | 17.4 | 0.19 | 2.04 | 2.64e-57 | 0.3036873 | 281.6418 | 0.0180091 | #N/A |  |  |  |  | 17 | 17.4 | 0.19 | 1.59 | 2.05e-57 | 0.3036873 | 219.5149 | 0.0180091 | #N/A
| 18 | 18.4 | 0.2 | 2.14 | 2.77e-57 | 0.3211406 | 279.3908 | 0.0190441 | #N/A |  |  |  |  | 18 | 18.4 | 0.2 | 2.17 | 2.81e-57 | 0.3211406 | 283.3075 | 0.0190441 | #N/A |  |  |  |  | 18 | 18.4 | 0.2 | 2.28 | 2.95e-57 | 0.3211406 | 297.6687 | 0.0190441 | #N/A |  |  |  |  | 18 | 18.4 | 0.2 | 2.14 | 2.78e-57 | 0.3211406 | 279.3908 | 0.0190441 | #N/A |  |  |  |  | 18 | 18.4 | 0.2 | 1.67 | 2.16e-57 | 0.3211406 | 218.0293 | 0.0190441 | #N/A
| 19 | 19.4 | 0.21 | 2.52 | 3.26e-57 | 0.3385939 | 312.0434 | 0.02007911 | #N/A |  |  |  |  | 19 | 19.4 | 0.21 | 2.49 | 3.23e-57 | 0.3385939 | 308.3286 | 0.02007911 | #N/A |  |  |  |  | 19 | 19.4 | 0.21 | 2.39 | 3.09e-57 | 0.3385939 | 295.9459 | 0.02007911 | #N/A |  |  |  |  | 19 | 19.4 | 0.21 | 2.28 | 2.95e-57 | 0.3385939 | 282.325 | 0.02007911 | #N/A |  |  |  |  | 19 | 19.4 | 0.21 | 1.81 | 2.34e-57 | 0.3385939 | 224.1264 | 0.02007911 | #N/A
| 20 | 20.4 | 0.22 | 2.47 | 3.2e-57 | 0.3560472 | 290.8593 | 0.02111412 | #N/A |  |  |  |  | 20 | 20.4 | 0.22 | 2.6 | 3.37e-57 | 0.3560472 | 306.1677 | 0.02111412 | #N/A |  |  |  |  | 20 | 20.4 | 0.22 | 2.53 | 3.28e-57 | 0.3560472 | 297.9247 | 0.02111412 | #N/A |  |  |  |  | 20 | 20.4 | 0.22 | 2.47 | 3.2e-57 | 0.3560472 | 290.8593 | 0.02111412 | #N/A |  |  |  |  | 20 | 20.4 | 0.22 | 1.75 | 2.26e-57 | 0.3560472 | 206.0744 | 0.02111412 | #N/A
| 21 | 21.4 | 0.24 | 2.53 | 3.28e-57 | 0.3735005 | 284.003 | 0.02214912 | #N/A |  |  |  |  | 21 | 21.4 | 0.24 | 2.78 | 3.61e-57 | 0.3735005 | 312.0666 | 0.02214912 | #N/A |  |  |  |  | 21 | 21.4 | 0.24 | 2.55 | 3.31e-57 | 0.3735005 | 286.2481 | 0.02214912 | #N/A |  |  |  |  | 21 | 21.4 | 0.24 | 2.75 | 3.57e-57 | 0.3735005 | 308.6989 | 0.02214912 | #N/A |  |  |  |  | 21 | 21.4 | 0.24 | 1.99 | 2.58e-57 | 0.3735005 | 223.3858 | 0.02214912 | #N/A
| 22 | 22.5 | 0.25 | 2.69 | 3.49e-57 | 0.3926991 | 287.201 | 0.02328763 | #N/A |  |  |  |  | 22 | 22.5 | 0.25 | 2.81 | 3.64e-57 | 0.3926991 | 300.013 | 0.02328763 | #N/A |  |  |  |  | 22 | 22.5 | 0.25 | 2.6 | 3.37e-57 | 0.3926991 | 277.5921 | 0.02328763 | #N/A |  |  |  |  | 22 | 22.5 | 0.25 | 2.98 | 3.86e-57 | 0.3926991 | 318.1632 | 0.02328763 | #N/A |  |  |  |  | 22 | 22.5 | 0.25 | 2.19 | 2.84e-57 | 0.3926991 | 233.8179 | 0.02328763 | #N/A
| 23 | 23.5 | 0.26 | 2.83 | 3.67e-57 | 0.4101524 | 289.2909 | 0.02432263 | #N/A |  |  |  |  | 23 | 23.5 | 0.26 | 2.91 | 3.77e-57 | 0.4101524 | 297.4687 | 0.02432263 | #N/A |  |  |  |  | 23 | 23.5 | 0.26 | 2.91 | 3.77e-57 | 0.4101524 | 297.4687 | 0.02432263 | #N/A |  |  |  |  | 23 | 23.5 | 0.26 | 2.99 | 3.88e-57 | 0.4101524 | 305.6466 | 0.02432263 | #N/A |  |  |  |  | 23 | 23.5 | 0.26 | 2.44 | 3.16e-57 | 0.4101524 | 249.424 | 0.02432263 | #N/A
| 24 | 24.5 | 0.27 | 3.07 | 3.98e-57 | 0.4276057 | 301.0153 | 0.02535764 | #N/A |  |  |  |  | 24 | 24.5 | 0.27 | 3.21 | 4.17e-57 | 0.4276057 | 314.7423 | 0.02535764 | #N/A |  |  |  |  | 24 | 24.5 | 0.27 | 2.92 | 3.78e-57 | 0.4276057 | 286.3077 | 0.02535764 | #N/A |  |  |  |  | 24 | 24.5 | 0.27 | 3.07 | 3.98e-57 | 0.4276057 | 301.0153 | 0.02535764 | #N/A |  |  |  |  | 24 | 24.5 | 0.27 | 2.43 | 3.15e-57 | 0.4276057 | 238.2629 | 0.02535764 | #N/A
| 25 | 25.5 | 0.28 | 3.27 | 4.24e-57 | 0.445059 | 308.0518 | 0.02639264 | #N/A |  |  |  |  | 25 | 25.5 | 0.28 | 3.29 | 4.26e-57 | 0.445059 | 309.9359 | 0.02639264 | #N/A |  |  |  |  | 25 | 25.5 | 0.28 | 3.19 | 4.13e-57 | 0.445059 | 300.5154 | 0.02639264 | #N/A |  |  |  |  | 25 | 25.5 | 0.28 | 3.32 | 4.31e-57 | 0.445059 | 312.7621 | 0.02639264 | #N/A |  |  |  |  | 25 | 25.5 | 0.28 | 2.6 | 3.37e-57 | 0.445059 | 244.9342 | 0.02639264 | #N/A
| 26 | 26.5 | 0.29 | 3.5 | 4.53e-57 | 0.4625123 | 317.2769 | 0.02742765 | #N/A |  |  |  |  | 26 | 26.5 | 0.29 | 3.52 | 4.57e-57 | 0.4625123 | 319.0899 | 0.02742765 | #N/A |  |  |  |  | 26 | 26.5 | 0.29 | 3.31 | 4.29e-57 | 0.4625123 | 300.0533 | 0.02742765 | #N/A |  |  |  |  | 26 | 26.5 | 0.29 | 3.61 | 4.68e-57 | 0.4625123 | 327.2484 | 0.02742765 | #N/A |  |  |  |  | 26 | 26.5 | 0.29 | 2.76 | 3.57e-57 | 0.4625123 | 250.1955 | 0.02742765 | #N/A
| 27 | 27.5 | 0.3 | 3.54 | 4.59e-57 | 0.4799655 | 309.2337 | 0.02846266 | #N/A |  |  |  |  | 27 | 27.5 | 0.3 | 3.77 | 4.89e-57 | 0.4799655 | 329.3251 | 0.02846266 | #N/A |  |  |  |  | 27 | 27.5 | 0.3 | 3.58 | 4.63e-57 | 0.4799655 | 312.7278 | 0.02846266 | #N/A |  |  |  |  | 27 | 27.5 | 0.3 | 3.98 | 5.16e-57 | 0.4799655 | 347.6695 | 0.02846266 | 347.6695 |  |  |  |  | 27 | 27.5 | 0.3 | 2.93 | 3.79e-57 | 0.4799655 | 255.9476 | 0.02846266 | #N/A
| 28 | 28.5 | 0.31 | 3.54 | 4.59e-57 | 0.4974188 | 298.3834 | 0.02949766 | #N/A |  |  |  |  | 28 | 28.5 | 0.31 | 3.98 | 5.16e-57 | 0.4974188 | 335.4706 | 0.02949766 | #N/A |  |  |  |  | 28 | 28.5 | 0.31 | 3.77 | 4.89e-57 | 0.4974188 | 317.7699 | 0.02949766 | #N/A |  |  |  |  | 28 | 28.5 | 0.31 | 3.93 | 5.09e-57 | 0.4974188 | 331.2561 | 0.02949766 | #N/A |  |  |  |  | 28 | 28.5 | 0.31 | 2.95 | 3.82e-57 | 0.4974188 | 248.6528 | 0.02949766 | #N/A
| 29 | 29.5 | 0.32 | 3.68 | 4.77e-57 | 0.5148721 | 299.6691 | 0.03053267 | #N/A |  |  |  |  | 29 | 29.5 | 0.32 | 4.07 | 5.28e-57 | 0.5148721 | 331.4276 | 0.03053267 | #N/A |  |  |  |  | 29 | 29.5 | 0.32 | 3.86 | 5.01e-57 | 0.5148721 | 314.3269 | 0.03053267 | #N/A |  |  |  |  | 29 | 29.5 | 0.32 | 4.06 | 5.26e-57 | 0.5148721 | 330.6132 | 0.03053267 | #N/A |  |  |  |  | 29 | 29.5 | 0.32 | 3.19 | 4.14e-57 | 0.5148721 | 259.7675 | 0.03053267 | #N/A
| 30 | 30.5 | 0.34 | 3.91 | 5.06e-57 | 0.5323254 | 307.9592 | 0.03156767 | #N/A |  |  |  |  | 30 | 30.5 | 0.34 | 4.18 | 5.41e-57 | 0.5323254 | 329.2249 | 0.03156767 | #N/A |  |  |  |  | 30 | 30.5 | 0.34 | 4.08 | 5.29e-57 | 0.5323254 | 321.3487 | 0.03156767 | 321.3487 |  |  |  |  | 30 | 30.5 | 0.34 | 4.33 | 5.61e-57 | 0.5323254 | 341.0392 | 0.03156767 | #N/A |  |  |  |  | 30 | 30.5 | 0.34 | 3.32 | 4.3e-57 | 0.5323254 | 261.4896 | 0.03156767 | #N/A
| 31 | 31.5 | 0.35 | 4.13 | 5.35e-57 | 0.5497787 | 314.9602 | 0.03260268 | #N/A |  |  |  |  | 31 | 31.5 | 0.35 | 4.39 | 5.69e-57 | 0.5497787 | 334.7882 | 0.03260268 | #N/A |  |  |  |  | 31 | 31.5 | 0.35 | 3.99 | 5.16e-57 | 0.5497787 | 304.2836 | 0.03260268 | #N/A |  |  |  |  | 31 | 31.5 | 0.35 | 4.47 | 5.79e-57 | 0.5497787 | 340.8892 | 0.03260268 | #N/A |  |  |  |  | 31 | 31.5 | 0.35 | 3.54 | 4.58e-57 | 0.5497787 | 269.9659 | 0.03260268 | #N/A
| 32 | 32.5 | 0.36 | 4.39 | 5.69e-57 | 0.567232 | 324.4871 | 0.03363768 | #N/A |  |  |  |  | 32 | 32.5 | 0.36 | 4.68 | 6.06e-57 | 0.567232 | 345.9224 | 0.03363768 | #N/A |  |  |  |  | 32 | 32.5 | 0.36 | 4.07 | 5.27e-57 | 0.567232 | 300.8342 | 0.03363768 | #N/A |  |  |  |  | 32 | 32.5 | 0.36 | 4.39 | 5.68e-57 | 0.567232 | 324.4871 | 0.03363768 | #N/A |  |  |  |  | 32 | 32.5 | 0.36 | 3.78 | 4.9e-57 | 0.567232 | 279.3989 | 0.03363768 | 279.3989
| 33 | 33.5 | 0.37 | 4.57 | 5.92e-57 | 0.5846853 | 327.7084 | 0.03467269 | 327.7084 |  |  |  |  | 33 | 33.5 | 0.37 | 4.74 | 6.14e-57 | 0.5846853 | 339.8989 | 0.03467269 | #N/A |  |  |  |  | 33 | 33.5 | 0.37 | 4.22 | 5.47e-57 | 0.5846853 | 302.6104 | 0.03467269 | #N/A |  |  |  |  | 33 | 33.5 | 0.37 | 4.62 | 5.98e-57 | 0.5846853 | 331.2939 | 0.03467269 | #N/A |  |  |  |  | 33 | 33.5 | 0.37 | 3.5 | 4.54e-57 | 0.5846853 | 250.9802 | 0.03467269 | #N/A
| 34 | 34.5 | 0.38 | 4.53 | 5.87e-57 | 0.6021386 | 315.4244 | 0.0357077 | #N/A |  |  |  |  | 34 | 34.5 | 0.38 | 4.97 | 6.44e-57 | 0.6021386 | 346.0617 | 0.0357077 | 346.0617 |  |  |  |  | 34 | 34.5 | 0.38 | 4.39 | 5.7e-57 | 0.6021386 | 305.6762 | 0.0357077 | #N/A |  |  |  |  | 34 | 34.5 | 0.38 | 4.56 | 5.92e-57 | 0.6021386 | 317.5133 | 0.0357077 | #N/A |  |  |  |  | 34 | 34.5 | 0.38 | 3.64 | 4.71e-57 | 0.6021386 | 253.4536 | 0.0357077 | #N/A
| 35 | 35.5 | 0.39 | 4.66 | 6.04e-57 | 0.6195919 | 315.3362 | 0.0367427 | #N/A |  |  |  |  | 35 | 35.5 | 0.39 | 5.05 | 6.55e-57 | 0.6195919 | 341.727 | 0.0367427 | #N/A |  |  |  |  | 35 | 35.5 | 0.39 | 4.61 | 5.97e-57 | 0.6195919 | 311.9527 | 0.0367427 | #N/A |  |  |  |  | 35 | 35.5 | 0.39 | 4.66 | 6.04e-57 | 0.6195919 | 315.3362 | 0.0367427 | #N/A |  |  |  |  | 35 | 35.5 | 0.39 | 3.69 | 4.78e-57 | 0.6195919 | 249.6975 | 0.0367427 | #N/A
| 36 | 36.5 | 0.4 | 4.64 | 6.02e-57 | 0.6370452 | 305.3805 | 0.03777771 | #N/A |  |  |  |  | 36 | 36.5 | 0.4 | 5.17 | 6.7e-57 | 0.6370452 | 340.2623 | 0.03777771 | #N/A |  |  |  |  | 36 | 36.5 | 0.4 | 4.72 | 6.12e-57 | 0.6370452 | 310.6457 | 0.03777771 | #N/A | [17 empty] | 36 | 36.5 | 0.4 | 3.61 | 4.68e-57 | 0.6370452 | 237.5913 | 0.03777771 | #N/A
| 37 | 37.5 | 0.41 | 4.71 | 6.1e-57 | 0.6544985 | 301.7212 | 0.03881271 | #N/A |  |  |  |  | 37 | 37.5 | 0.41 | 5.13 | 6.64e-57 | 0.6544985 | 328.6263 | 0.03881271 | #N/A |  |  |  |  | 37 | 37.5 | 0.41 | 4.83 | 6.27e-57 | 0.6544985 | 309.4084 | 0.03881271 | #N/A | [17 empty] | 37 | 37.5 | 0.41 | 3.92 | 5.08e-57 | 0.6544985 | 251.1141 | 0.03881271 | #N/A
| 38 | 38.5 | 0.42 | 4.77 | 6.18e-57 | 0.6719518 | 297.6281 | 0.03984772 | #N/A |  |  |  |  | 38 | 38.5 | 0.42 | 5.27 | 6.82e-57 | 0.6719518 | 328.826 | 0.03984772 | #N/A |  |  |  |  | 38 | 38.5 | 0.42 | 4.77 | 6.18e-57 | 0.6719518 | 297.6281 | 0.03984772 | #N/A | [17 empty] | 38 | 38.5 | 0.42 | 4.09 | 5.3e-57 | 0.6719518 | 255.1989 | 0.03984772 | #N/A
| 39 | 39.5 | 0.43 | 4.66 | 6.04e-57 | 0.6894051 | 283.4034 | 0.04088272 | #N/A |  |  |  |  | 39 | 39.5 | 0.43 | 5.24 | 6.79e-57 | 0.6894051 | 318.6768 | 0.04088272 | #N/A |  |  |  |  | 39 | 39.5 | 0.43 | 4.7 | 6.09e-57 | 0.6894051 | 285.836 | 0.04088272 | #N/A | [17 empty] | 39 | 39.5 | 0.43 | 3.9 | 5.05e-57 | 0.6894051 | 237.1831 | 0.04088272 | #N/A
[14 empty] | 40 | 40.5 | 0.45 | 5.07 | 6.57e-57 | 0.7068583 | 300.7247 | 0.04191773 | #N/A | [30 empty] | 40 | 40.5 | 0.45 | 3.99 | 5.17e-57 | 0.7068583 | 236.665 | 0.04191773 | #N/A

## 16_PL_100_45
| D (m) | 0.0127
| L (m) | 0.10708
| R (m) | 0.00635
| J (m^4) | 2.553964e-09
PLA 100% 45° PLA 100% 45° PLA 100% 45° PLA 100% 45° PLA 100% 45° PLA 100% 45° PLA 100% 45° PLA 100% 45° PLA 100% 45° PLA 100% 45° PLA 100% 45° PLA 100% 45° PLA 100% 45° PLA 100% 45° PLA 100% 45°
| 1 | [12 empty] | 2 | [12 empty] | 3 | [12 empty] | 4 | [12 empty] | 5
| G.U.N.T. Gerätebau GmbH | [12 empty] | G.U.N.T. Gerätebau GmbH | [12 empty] | G.U.N.T. Gerätebau GmbH | [12 empty] | G.U.N.T. Gerätebau GmbH | [12 empty] | G.U.N.T. Gerätebau GmbH
| Hanskampring 15-17 . D- 22885 BarsbüttelPhone: +49 40 / 67 08 54 - 0 . Fax: +49 40 / 67 08 54 - 42 | [12 empty] | Hanskampring 15-17 . D- 22885 BarsbüttelPhone: +49 40 / 67 08 54 - 0 . Fax: +49 40 / 67 08 54 - 42 | [12 empty] | Hanskampring 15-17 . D- 22885 BarsbüttelPhone: +49 40 / 67 08 54 - 0 . Fax: +49 40 / 67 08 54 - 42 | [12 empty] | Hanskampring 15-17 . D- 22885 BarsbüttelPhone: +49 40 / 67 08 54 - 0 . Fax: +49 40 / 67 08 54 - 42 | [12 empty] | Hanskampring 15-17 . D- 22885 BarsbüttelPhone: +49 40 / 67 08 54 - 0 . Fax: +49 40 / 67 08 54 - 42
| Fecha : 19/4/2023 | Tiempo: 14:17:21 | [11 empty] | Fecha : 19/4/2023 | Tiempo: 14:33:24 | [11 empty] | Fecha : 19/4/2023 | Tiempo: 14:49:58 | [11 empty] | Fecha : 28/4/2023 | Tiempo: 09:46:59 | [11 empty] | Fecha : 19/4/2023 | Tiempo: 15:36:43
| WP 510 | Máquina para ensayo de torsión. 200Nm | [11 empty] | WP 510 | Máquina para ensayo de torsión. 200Nm | [11 empty] | WP 510 | Máquina para ensayo de torsión. 200Nm | [11 empty] | WP 510 | Máquina para ensayo de torsión. 200Nm | [11 empty] | WP 510 | Máquina para ensayo de torsión. 200Nm
| Nombre | [12 empty] | Nombre | [12 empty] | Nombre | [12 empty] | Nombre | [12 empty] | Nombre
| Comentario | [12 empty] | Comentario | [12 empty] | Comentario | [12 empty] | Comentario | [12 empty] | Comentario
| Cálculos | [12 empty] | Cálculos | [12 empty] | Cálculos | [12 empty] | Cálculos | [12 empty] | Cálculos
| M_tb | 12.451852 Nm | [11 empty] | M_tb | 13.697062 Nm | [11 empty] | M_tb | 12.766566 Nm | [11 empty] | M_tb | 12.724817 Nm | [11 empty] | M_tb | 12.323077 Nm
| tau_tb | 0.055305N/mm^2 | [11 empty] | tau_tb | 0.060836N/mm^2 | [11 empty] | tau_tb | 0.056703N/mm^2 | [11 empty] | tau_tb | 0.056517N/mm^2 | [11 empty] | tau_tb | 0.054733N/mm^2
| Valores medidos | [12 empty] | Valores medidos | [12 empty] | Valores medidos | [12 empty] | Valores medidos | [12 empty] | Valores medidos
CELL MAX | # | Ángulo de torsión en deg | Ángulo de deslizamiento en rad | Momento de torsión en Nm | Tensión de cizallamiento en N/mm^2 | Radianes | Esfuerzo Cortante (MPa) | Deformación Angular | Máx. (MPa) | Limite Elastico (MPa) | Ruptura (MPa) | Esfuerzo Cortante Pico Máx. (MPa) | Módulo (Pa) | # | Ángulo de torsión en deg | Ángulo de deslizamiento en rad | Momento de torsión en Nm | Tensión de cizallamiento en N/mm^2 | Radianes | Esfuerzo Cortante (MPa) | Deformación Angular | Máx. (MPa) | Limite Elastico (MPa) | Ruptura (MPa) | Esfuerzo Cortante Pico Máx. (MPa) | Módulo (Pa) | # | Ángulo de torsión en deg | Ángulo de deslizamiento en rad | Momento de torsión en Nm | Tensión de cizallamiento en N/mm^2 | Radianes | Esfuerzo Cortante (MPa) | Deformación Angular | Máx. (MPa) | Limite Elastico (MPa) | Ruptura (MPa) | Esfuerzo Cortante Pico Máx. (MPa) | Módulo (Pa) | # | Ángulo de torsión en deg | Ángulo de deslizamiento en rad | Momento de torsión en Nm | Tensión de cizallamiento en N/mm^2 | Radianes | Esfuerzo Cortante (MPa) | Deformación Angular | Máx. (MPa) | Limite Elastico (MPa) | Ruptura (MPa) | Esfuerzo Cortante Pico Máx. (MPa) | Módulo (Pa) | # | Ángulo de torsión en deg | Ángulo de deslizamiento en rad | Momento de torsión en Nm | Tensión de cizallamiento en N/mm^2 | Radianes | Esfuerzo Cortante (MPa) | Deformación Angular | Máx. (MPa) | Limite Elastico (MPa) | Ruptura (MPa) | Esfuerzo Cortante Pico Máx. (MPa) | Módulo (Pa)
2668 | 1 | 1 | 0 | 0.07 | 0 | 0.01745329 | 0 | 0.001035006 | #N/A | 629.86 | 633.7 | 675.1556 | 25173 | 1 | 1 | 0 | 0.19 | 0 | 0.01745329 | 0 | 0.001035006 | #N/A | 641.81 | 594.01 | 646.3624 | 14906 | 1 | 1 | 0 | 0.45 | 0 |  |  |  | #N/A | 453.03 | 561.49 | 595.9985 | 39215 | 1 | 1 | 0 | 0.14 | 0 |  |  |  | #N/A | 419.83 | 510.42 | 562.5889 | 21303 | 1 | 1 | 0 | 0.17 | 0 | 0.01745329 | 0 | 0.001035006 | #N/A | 557.72 | 618.36 | 678.7417 | 19645
| 2 | 2 | 0 | 0.16 | 0 | 0.03490659 | 192.1791 | 0.002070011 | #N/A |  |  |  |  | 2 | 2 | 0 | 0.14 | 0 | 0.03490659 | 168.1567 | 0.002070011 | #N/A |  |  |  |  | 2 | 2 | 0 | 0.32 | 0 |  |  |  | #N/A |  |  |  |  | 2 | 2 | 0 | 0.3 | 0 |  |  |  | #N/A |  |  |  |  | 2 | 2 | 0 | 0.16 | 0 | 0.03490659 | 192.1791 | 0.002070011 | #N/A
| 3 | 3 | 0 | 0.46 | 0 | 0.05235988 | 368.3433 | 0.003105017 | #N/A |  |  |  |  | 3 | 3 | 0 | 0.28 | 0 | 0.05235988 | 224.209 | 0.003105017 | #N/A |  |  |  |  | 3 | 3 | 0 | 0.27 | 0 |  |  |  | #N/A |  |  |  |  | 3 | 3 | 0 | 0.23 | 0 |  |  |  | #N/A |  |  |  |  | 3 | 3 | 0 | 0.38 | 0 | 0.05235988 | 304.2836 | 0.003105017 | #N/A
| 4 | 4.1 | 0 | 0.66 | 0 | 0.0715585 | 386.7019 | 0.004243523 | #N/A |  |  |  |  | 4 | 4.1 | 0 | 0.58 | 0 | 0.0715585 | 339.8289 | 0.004243523 | #N/A |  |  |  |  | 4 | 4.1 | 0 | 0.31 | 0 | 0.0715585 | 0 | 0.004243523 | #N/A |  |  |  |  | 4 | 4.1 | 0 | 0.24 | 0 | 0.0715585 | 0 | 0.004243523 | #N/A |  |  |  |  | 4 | 4.1 | 0 | 0.79 | 0 | 0.0715585 | 462.8704 | 0.004243523 | #N/A
| 5 | 5.1 | 0.01 | 0.84 | 0 | 0.08901179 | 395.6629 | 0.005278529 | #N/A |  |  |  |  | 5 | 5.1 | 0.01 | 0.77 | 0 | 0.08901179 | 362.691 | 0.005278529 | #N/A |  |  |  |  | 5 | 5.1 | 0.01 | 0.08 | 0 | 0.08901179 | 37.68218 | 0.005278529 | #N/A |  |  |  |  | 5 | 5.1 | 0.01 | 0.09 | 0 | 0.08901179 | 42.39245 | 0.005278529 | #N/A |  |  |  |  | 5 | 5.1 | 0.01 | 0.84 | 0 | 0.08901179 | 395.6629 | 0.005278529 | #N/A
| 6 | 6.2 | 0.01 | 0.96 | 0 | 0.1082104 | 371.9596 | 0.006417035 | #N/A |  |  |  |  | 6 | 6.2 | 0.01 | 1 | 0 | 0.1082104 | 387.4579 | 0.006417035 | #N/A |  |  |  |  | 6 | 6.2 | 0.01 | 0.03 | 0 | 0.1082104 | 11.62374 | 0.006417035 | #N/A |  |  |  |  | 6 | 6.2 | 0.01 | 0.23 | 0 | 0.1082104 | 89.11532 | 0.006417035 | #N/A |  |  |  |  | 6 | 6.2 | 0.01 | 1.21 | 0.01 | 0.1082104 | 468.8241 | 0.006417035 | #N/A
| 7 | 7.2 | 0.01 | 1.21 | 0.01 | 0.1256637 | 403.7096 | 0.007452041 | #N/A |  |  |  |  | 7 | 7.2 | 0.01 | 1.25 | 0.01 | 0.1256637 | 417.0554 | 0.007452041 | #N/A |  |  |  |  | 7 | 7.2 | 0.01 | 0.17 | 0 | 0.1256637 | 56.71953 | 0.007452041 | #N/A |  |  |  |  | 7 | 7.2 | 0.01 | 0.24 | 0 | 0.1256637 | 80.07463 | 0.007452041 | #N/A |  |  |  |  | 7 | 7.2 | 0.01 | 1.37 | 0.01 | 0.1256637 | 457.0927 | 0.007452041 | #N/A
| 8 | 8.2 | 0.01 | 1.32 | 0.01 | 0.143117 | 386.7019 | 0.008487047 | #N/A |  |  |  |  | 8 | 8.2 | 0.01 | 1.35 | 0.01 | 0.143117 | 395.4906 | 0.008487047 | #N/A |  |  |  |  | 8 | 8.2 | 0.01 | 0.2 | 0 | 0.143117 | 58.5912 | 0.008487047 | #N/A |  |  |  |  | 8 | 8.2 | 0.01 | 0.32 | 0 | 0.143117 | 93.74591 | 0.008487047 | #N/A |  |  |  |  | 8 | 8.2 | 0.01 | 1.49 | 0.01 | 0.143117 | 436.5044 | 0.008487047 | #N/A
| 9 | 9.2 | 0.01 | 1.62 | 0.01 | 0.1605703 | 423.003 | 0.009522052 | #N/A |  |  |  |  | 9 | 9.2 | 0.01 | 1.65 | 0.01 | 0.1605703 | 430.8363 | 0.009522052 | #N/A |  |  |  |  | 9 | 9.2 | 0.01 | 0.41 | 0 | 0.1605703 | 107.0563 | 0.009522052 | #N/A |  |  |  |  | 9 | 9.2 | 0.01 | 0.63 | 0 | 0.1605703 | 164.5012 | 0.009522052 | #N/A |  |  |  |  | 9 | 9.2 | 0.01 | 1.9 | 0.01 | 0.1605703 | 496.1146 | 0.009522052 | #N/A
| 10 | 10.2 | 0.01 | 2.1 | 0.01 | 0.1780236 | 494.5786 | 0.01055706 | #N/A |  |  |  |  | 10 | 10.2 | 0.01 | 1.85 | 0.01 | 0.1780236 | 435.7002 | 0.01055706 | #N/A |  |  |  |  | 10 | 10.2 | 0.01 | 0.81 | 0 | 0.1780236 | 190.766 | 0.01055706 | #N/A |  |  |  |  | 10 | 10.2 | 0.01 | 0.67 | 0 | 0.1780236 | 157.7941 | 0.01055706 | #N/A |  |  |  |  | 10 | 10.2 | 0.01 | 2.13 | 0.01 | 0.1780236 | 501.644 | 0.01055706 | #N/A
| 11 | 11.3 | 0.01 | 2.75 | 0.01 | 0.1972222 | 584.6157 | 0.01169556 | #N/A |  |  |  |  | 11 | 11.3 | 0.01 | 2.17 | 0.01 | 0.1972222 | 461.3149 | 0.01169556 | #N/A |  |  |  |  | 11 | 11.3 | 0.01 | 1.33 | 0.01 | 0.1972222 | 282.7414 | 0.01169556 | #N/A |  |  |  |  | 11 | 11.3 | 0.01 | 0.94 | 0 | 0.1972222 | 199.8323 | 0.01169556 | #N/A |  |  |  |  | 11 | 11.3 | 0.01 | 2.3 | 0.01 | 0.1972222 | 488.9513 | 0.01169556 | #N/A
| 12 | 12.3 | 0.01 | 3.17 | 0.01 | 0.2146755 | 619.1136 | 0.01273057 | #N/A |  |  |  |  | 12 | 12.3 | 0.01 | 2.33 | 0.01 | 0.2146755 | 455.0583 | 0.01273057 | #N/A |  |  |  |  | 12 | 12.3 | 0.01 | 1.89 | 0.01 | 0.2146755 | 369.1245 | 0.01273057 | #N/A |  |  |  |  | 12 | 12.3 | 0.01 | 1.11 | 0 | 0.2146755 | 216.7874 | 0.01273057 | #N/A |  |  |  |  | 12 | 12.3 | 0.01 | 2.51 | 0.01 | 0.2146755 | 490.213 | 0.01273057 | #N/A
| 13 | 13.3 | 0.01 | 3.37 | 0.01 | 0.2321288 | 608.6876 | 0.01376558 | #N/A |  |  |  |  | 13 | 13.3 | 0.01 | 2.63 | 0.01 | 0.2321288 | 475.0292 | 0.01376558 | #N/A |  |  |  |  | 13 | 13.3 | 0.01 | 2.23 | 0.01 | 0.2321288 | 402.7814 | 0.01376558 | #N/A |  |  |  |  | 13 | 13.3 | 0.01 | 1.4 | 0.01 | 0.2321288 | 252.8673 | 0.01376558 | #N/A |  |  |  |  | 13 | 13.3 | 0.01 | 2.9 | 0.01 | 0.2321288 | 523.7965 | 0.01376558 | #N/A
| 14 | 14.3 | 0.01 | 3.53 | 0.02 | 0.2495821 | 593.0003 | 0.01480058 | #N/A |  |  |  |  | 14 | 14.3 | 0.01 | 3.07 | 0.01 | 0.2495821 | 515.7254 | 0.01480058 | #N/A |  |  |  |  | 14 | 14.3 | 0.01 | 2.6 | 0.01 | 0.2495821 | 436.7707 | 0.01480058 | #N/A |  |  |  |  | 14 | 14.3 | 0.02 | 1.44 | 0.01 | 0.2495821 | 241.9038 | 0.01480058 | #N/A |  |  |  |  | 14 | 14.3 | 0.01 | 3.32 | 0.01 | 0.2495821 | 557.7226 | 0.01480058 | #N/A
| 15 | 15.3 | 0.02 | 3.74 | 0.02 | 0.2670354 | 587.214 | 0.01583559 | #N/A |  |  |  |  | 15 | 15.3 | 0.02 | 3.08 | 0.01 | 0.2670354 | 483.588 | 0.01583559 | #N/A |  |  |  |  | 15 | 15.3 | 0.02 | 2.79 | 0.01 | 0.2670354 | 438.0554 | 0.01583559 | #N/A |  |  |  |  | 15 | 15.3 | 0.02 | 1.7 | 0.01 | 0.2670354 | 266.9154 | 0.01583559 | #N/A |  |  |  |  | 15 | 15.3 | 0.02 | 3.38 | 0.02 | 0.2670354 | 530.6907 | 0.01583559 | #N/A
| 16 | 16.4 | 0.02 | 4.3 | 0.02 | 0.286234 | 629.8554 | 0.01697409 | #N/A |  |  |  |  | 16 | 16.4 | 0.02 | 3.44 | 0.02 | 0.286234 | 503.8843 | 0.01697409 | #N/A |  |  |  |  | 16 | 16.4 | 0.02 | 2.96 | 0.01 | 0.286234 | 433.5748 | 0.01697409 | #N/A |  |  |  |  | 16 | 16.4 | 0.02 | 2.09 | 0.01 | 0.286234 | 306.139 | 0.01697409 | #N/A |  |  |  |  | 16 | 16.4 | 0.02 | 3.7 | 0.02 | 0.286234 | 541.9686 | 0.01697409 | #N/A
| 17 | 17.4 | 0.02 | 4.42 | 0.02 | 0.3036873 | 610.2239 | 0.0180091 | #N/A |  |  |  |  | 17 | 17.4 | 0.02 | 3.74 | 0.02 | 0.3036873 | 516.3433 | 0.0180091 | #N/A |  |  |  |  | 17 | 17.4 | 0.02 | 3.4 | 0.02 | 0.3036873 | 469.403 | 0.0180091 | #N/A |  |  |  |  | 17 | 17.4 | 0.02 | 2.36 | 0.01 | 0.3036873 | 325.8209 | 0.0180091 | #N/A |  |  |  |  | 17 | 17.4 | 0.02 | 4.06 | 0.02 | 0.3036873 | 560.5224 | 0.0180091 | #N/A
| 18 | 18.4 | 0.02 | 4.77 | 0.02 | 0.3211406 | 622.7544 | 0.0190441 | #N/A |  |  |  |  | 18 | 18.4 | 0.02 | 4.19 | 0.02 | 0.3211406 | 547.0316 | 0.0190441 | #N/A |  |  |  |  | 18 | 18.4 | 0.02 | 3.47 | 0.02 | 0.3211406 | 453.0309 | 0.0190441 | #N/A |  |  |  |  | 18 | 18.4 | 0.02 | 2.38 | 0.01 | 0.3211406 | 310.7244 | 0.0190441 | #N/A |  |  |  |  | 18 | 18.4 | 0.02 | 4.57 | 0.02 | 0.3211406 | 596.6431 | 0.0190441 | #N/A
| 19 | 19.4 | 0.02 | 4.98 | 0.02 | 0.3385939 | 616.6572 | 0.02007911 | #N/A |  |  |  |  | 19 | 19.4 | 0.02 | 4.5 | 0.02 | 0.3385939 | 557.2204 | 0.02007911 | #N/A |  |  |  |  | 19 | 19.4 | 0.02 | 3.8 | 0.02 | 0.3385939 | 470.5417 | 0.02007911 | #N/A |  |  |  |  | 19 | 19.4 | 0.02 | 2.79 | 0.01 | 0.3385939 | 345.4766 | 0.02007911 | #N/A |  |  |  |  | 19 | 19.4 | 0.02 | 5.06 | 0.02 | 0.3385939 | 626.5634 | 0.02007911 | #N/A
| 20 | 20.4 | 0.02 | 5.43 | 0.02 | 0.3560472 | 639.4195 | 0.02111412 | #N/A |  |  |  |  | 20 | 20.4 | 0.02 | 4.88 | 0.02 | 0.3560472 | 574.6533 | 0.02111412 | #N/A |  |  |  |  | 20 | 20.4 | 0.02 | 4.22 | 0.02 | 0.3560472 | 496.9338 | 0.02111412 | #N/A |  |  |  |  | 20 | 20.4 | 0.02 | 3.44 | 0.02 | 0.3560472 | 405.0834 | 0.02111412 | #N/A |  |  |  |  | 20 | 20.4 | 0.02 | 5.36 | 0.02 | 0.3560472 | 631.1765 | 0.02111412 | #N/A
| 21 | 21.4 | 0.02 | 5.73 | 0.03 | 0.3735005 | 643.2163 | 0.02214912 | #N/A |  |  |  |  | 21 | 21.4 | 0.02 | 5.28 | 0.02 | 0.3735005 | 592.702 | 0.02214912 | #N/A |  |  |  |  | 21 | 21.4 | 0.02 | 4.3 | 0.02 | 0.3735005 | 482.6929 | 0.02214912 | #N/A |  |  |  |  | 21 | 21.4 | 0.02 | 3.74 | 0.02 | 0.3735005 | 419.8306 | 0.02214912 | #N/A |  |  |  |  | 21 | 21.4 | 0.02 | 5.65 | 0.03 | 0.3735005 | 634.236 | 0.02214912 | #N/A
| 22 | 22.5 | 0.02 | 6.31 | 0.03 | 0.3926991 | 673.6946 | 0.02328763 | #N/A |  |  |  |  | 22 | 22.5 | 0.02 | 5.66 | 0.03 | 0.3926991 | 604.2966 | 0.02328763 | #N/A |  |  |  |  | 22 | 22.5 | 0.02 | 4.9 | 0.02 | 0.3926991 | 523.1543 | 0.02328763 | #N/A |  |  |  |  | 22 | 22.5 | 0.02 | 3.91 | 0.02 | 0.3926991 | 417.4558 | 0.02328763 | #N/A |  |  |  |  | 22 | 22.5 | 0.02 | 5.94 | 0.03 | 0.3926991 | 634.1911 | 0.02328763 | #N/A
| 23 | 23.5 | 0.02 | 6.58 | 0.03 | 0.4101524 | 672.6269 | 0.02432263 | #N/A |  |  |  |  | 23 | 23.5 | 0.02 | 5.97 | 0.03 | 0.4101524 | 610.2709 | 0.02432263 | #N/A |  |  |  |  | 23 | 23.5 | 0.02 | 5.16 | 0.02 | 0.4101524 | 527.4704 | 0.02432263 | #N/A |  |  |  |  | 23 | 23.5 | 0.03 | 4.15 | 0.02 | 0.4101524 | 424.2252 | 0.02432263 | #N/A |  |  |  |  | 23 | 23.5 | 0.02 | 6.27 | 0.03 | 0.4101524 | 640.9378 | 0.02432263 | #N/A
| 24 | 24.5 | 0.03 | 6.86 | 0.03 | 0.4276057 | 672.6269 | 0.02535764 | #N/A |  |  |  |  | 24 | 24.5 | 0.03 | 6.24 | 0.03 | 0.4276057 | 611.8356 | 0.02535764 | #N/A |  |  |  |  | 24 | 24.5 | 0.03 | 5.48 | 0.02 | 0.4276057 | 537.3171 | 0.02535764 | #N/A |  |  |  |  | 24 | 24.5 | 0.03 | 4.5 | 0.02 | 0.4276057 | 441.2276 | 0.02535764 | #N/A |  |  |  |  | 24 | 24.5 | 0.03 | 6.5 | 0.03 | 0.4276057 | 637.3287 | 0.02535764 | #N/A
| 25 | 25.5 | 0.03 | 7.13 | 0.03 | 0.445059 | 671.6849 | 0.02639264 | #N/A |  |  |  |  | 25 | 25.5 | 0.03 | 6.65 | 0.03 | 0.445059 | 626.4663 | 0.02639264 | #N/A |  |  |  |  | 25 | 25.5 | 0.03 | 5.88 | 0.03 | 0.445059 | 553.9281 | 0.02639264 | #N/A |  |  |  |  | 25 | 25.5 | 0.03 | 4.96 | 0.02 | 0.445059 | 467.259 | 0.02639264 | #N/A |  |  |  |  | 25 | 25.5 | 0.03 | 7.04 | 0.03 | 0.445059 | 663.2064 | 0.02639264 | #N/A
| 26 | 26.5 | 0.03 | 7.44 | 0.03 | 0.4625123 | 674.4399 | 0.02742765 | #N/A |  |  |  |  | 26 | 26.5 | 0.03 | 7.08 | 0.03 | 0.4625123 | 641.8057 | 0.02742765 | #N/A |  |  |  |  | 26 | 26.5 | 0.03 | 6.17 | 0.03 | 0.4625123 | 559.3138 | 0.02742765 | #N/A |  |  |  |  | 26 | 26.5 | 0.03 | 5.26 | 0.02 | 0.4625123 | 476.8218 | 0.02742765 | #N/A |  |  |  |  | 26 | 26.5 | 0.03 | 7.22 | 0.03 | 0.4625123 | 654.4968 | 0.02742765 | #N/A
| 27 | 27.5 | 0.03 | 7.64 | 0.03 | 0.4799655 | 667.3857 | 0.02846266 | #N/A |  |  |  |  | 27 | 27.5 | 0.03 | 7.32 | 0.03 | 0.4799655 | 639.4323 | 0.02846266 | #N/A |  |  |  |  | 27 | 27.5 | 0.03 | 6.57 | 0.03 | 0.4799655 | 573.9167 | 0.02846266 | #N/A |  |  |  |  | 27 | 27.5 | 0.03 | 5.77 | 0.03 | 0.4799655 | 504.0334 | 0.02846266 | #N/A |  |  |  |  | 27 | 27.5 | 0.03 | 7.77 | 0.03 | 0.4799655 | 678.7417 | 0.02846266 | 678.7417
| 28 | 28.5 | 0.03 | 8.01 | 0.04 | 0.4974188 | 675.1556 | 0.02949766 | 675.1556 |  |  |  |  | 28 | 28.5 | 0.03 | 7.46 | 0.03 | 0.4974188 | 628.7966 | 0.02949766 | #N/A |  |  |  |  | 28 | 28.5 | 0.03 | 6.94 | 0.03 | 0.4974188 | 584.9663 | 0.02949766 | #N/A |  |  |  |  | 28 | 28.5 | 0.03 | 6.17 | 0.03 | 0.4974188 | 520.0637 | 0.02949766 | #N/A |  |  |  |  | 28 | 28.5 | 0.03 | 8.01 | 0.04 | 0.4974188 | 675.1556 | 0.02949766 | #N/A
| 29 | 29.5 | 0.03 | 7.97 | 0.04 | 0.5148721 | 649.0117 | 0.03053267 | #N/A |  |  |  |  | 29 | 29.5 | 0.03 | 7.55 | 0.03 | 0.5148721 | 614.8103 | 0.03053267 | #N/A |  |  |  |  | 29 | 29.5 | 0.03 | 7.21 | 0.03 | 0.5148721 | 587.1235 | 0.03053267 | #N/A |  |  |  |  | 29 | 29.5 | 0.03 | 6.32 | 0.03 | 0.5148721 | 514.6492 | 0.03053267 | #N/A |  |  |  |  | 29 | 29.5 | 0.03 | 8.11 | 0.04 | 0.5148721 | 660.4122 | 0.03053267 | #N/A
| 30 | 30.5 | 0.03 | 8.34 | 0.04 | 0.5323254 | 656.8745 | 0.03156767 | #N/A |  |  |  |  | 30 | 30.5 | 0.03 | 7.89 | 0.04 | 0.5323254 | 621.4317 | 0.03156767 | #N/A |  |  |  |  | 30 | 30.5 | 0.03 | 7.38 | 0.03 | 0.5323254 | 581.2631 | 0.03156767 | #N/A |  |  |  |  | 30 | 30.5 | 0.03 | 6.59 | 0.03 | 0.5323254 | 519.0412 | 0.03156767 | #N/A |  |  |  |  | 30 | 30.5 | 0.03 | 8.37 | 0.04 | 0.5323254 | 659.2374 | 0.03156767 | #N/A
| 31 | 31.5 | 0.03 | 8.58 | 0.04 | 0.5497787 | 654.3242 | 0.03260268 | #N/A |  |  |  |  | 31 | 31.5 | 0.03 | 8.29 | 0.04 | 0.5497787 | 632.2083 | 0.03260268 | #N/A |  |  |  |  | 31 | 31.5 | 0.03 | 7.77 | 0.03 | 0.5497787 | 592.5523 | 0.03260268 | #N/A |  |  |  |  | 31 | 31.5 | 0.03 | 7.04 | 0.03 | 0.5497787 | 536.8814 | 0.03260268 | #N/A |  |  |  |  | 31 | 31.5 | 0.03 | 8.57 | 0.04 | 0.5497787 | 653.5615 | 0.03260268 | #N/A
| 32 | 32.5 | 0.03 | 8.91 | 0.04 | 0.567232 | 658.5831 | 0.03363768 | #N/A |  |  |  |  | 32 | 32.5 | 0.03 | 8.7 | 0.04 | 0.567232 | 643.0609 | 0.03363768 | #N/A |  |  |  |  | 32 | 32.5 | 0.03 | 8.06 | 0.04 | 0.567232 | 595.7553 | 0.03363768 | #N/A |  |  |  |  | 32 | 32.5 | 0.04 | 7.16 | 0.03 | 0.567232 | 529.2317 | 0.03363768 | #N/A |  |  |  |  | 32 | 32.5 | 0.03 | 8.9 | 0.04 | 0.567232 | 657.8439 | 0.03363768 | #N/A
| 33 | 33.5 | 0.03 | 9.02 | 0.04 | 0.5846853 | 646.8118 | 0.03467269 | #N/A |  |  |  |  | 33 | 33.5 | 0.03 | 8.98 | 0.04 | 0.5846853 | 643.9435 | 0.03467269 | #N/A |  |  |  |  | 33 | 33.5 | 0.03 | 8.31 | 0.04 | 0.5846853 | 595.8987 | 0.03467269 | #N/A |  |  |  |  | 33 | 33.5 | 0.04 | 7.51 | 0.03 | 0.5846853 | 538.5318 | 0.03467269 | #N/A |  |  |  |  | 33 | 33.5 | 0.03 | 9.14 | 0.04 | 0.5846853 | 655.4169 | 0.03467269 | #N/A
| 34 | 34.5 | 0.04 | 9.21 | 0.04 | 0.6021386 | 641.2934 | 0.0357077 | #N/A |  |  |  |  | 34 | 34.5 | 0.04 | 9.07 | 0.04 | 0.6021386 | 631.5452 | 0.0357077 | #N/A |  |  |  |  | 34 | 34.5 | 0.04 | 8.38 | 0.04 | 0.6021386 | 583.5004 | 0.0357077 | #N/A |  |  |  |  | 34 | 34.5 | 0.04 | 7.73 | 0.03 | 0.6021386 | 538.2408 | 0.0357077 | #N/A |  |  |  |  | 34 | 34.5 | 0.04 | 9.31 | 0.04 | 0.6021386 | 648.2564 | 0.0357077 | #N/A
| 35 | 35.5 | 0.04 | 9.49 | 0.04 | 0.6195919 | 642.176 | 0.0367427 | #N/A |  |  |  |  | 35 | 35.5 | 0.04 | 9.41 | 0.04 | 0.6195919 | 636.7625 | 0.0367427 | #N/A |  |  |  |  | 35 | 35.5 | 0.04 | 8.7 | 0.04 | 0.6195919 | 588.7177 | 0.0367427 | #N/A |  |  |  |  | 35 | 35.5 | 0.04 | 7.8 | 0.03 | 0.6195919 | 527.8159 | 0.0367427 | #N/A |  |  |  |  | 35 | 35.5 | 0.04 | 9.65 | 0.04 | 0.6195919 | 653.003 | 0.0367427 | #N/A
| 36 | 36.5 | 0.04 | 9.85 | 0.04 | 0.6370452 | 648.2755 | 0.03777771 | #N/A |  |  |  |  | 36 | 36.5 | 0.04 | 9.69 | 0.04 | 0.6370452 | 637.7451 | 0.03777771 | #N/A |  |  |  |  | 36 | 36.5 | 0.04 | 8.72 | 0.04 | 0.6370452 | 573.9048 | 0.03777771 | #N/A |  |  |  |  | 36 | 36.5 | 0.04 | 7.96 | 0.04 | 0.6370452 | 523.8856 | 0.03777771 | #N/A |  |  |  |  | 36 | 36.5 | 0.04 | 9.9 | 0.04 | 0.6370452 | 651.5662 | 0.03777771 | #N/A
| 37 | 37.5 | 0.04 | 10.02 | 0.04 | 0.6544985 | 641.8783 | 0.03881271 | #N/A |  |  |  |  | 37 | 37.5 | 0.04 | 10.09 | 0.04 | 0.6544985 | 646.3624 | 0.03881271 | 646.3624 |  |  |  |  | 37 | 37.5 | 0.04 | 9.11 | 0.04 | 0.6544985 | 583.5839 | 0.03881271 | #N/A |  |  |  |  | 37 | 37.5 | 0.04 | 8.33 | 0.04 | 0.6544985 | 533.6174 | 0.03881271 | #N/A |  |  |  |  | 37 | 37.5 | 0.04 | 10.09 | 0.04 | 0.6544985 | 646.3624 | 0.03881271 | #N/A
| 38 | 38.5 | 0.04 | 10.36 | 0.05 | 0.6719518 | 646.4207 | 0.03984772 | #N/A |  |  |  |  | 38 | 38.5 | 0.04 | 10.07 | 0.04 | 0.6719518 | 628.3259 | 0.03984772 | #N/A |  |  |  |  | 38 | 38.5 | 0.04 | 9.47 | 0.04 | 0.6719518 | 590.8884 | 0.03984772 | #N/A |  |  |  |  | 38 | 38.5 | 0.04 | 8.73 | 0.04 | 0.6719518 | 544.7155 | 0.03984772 | #N/A |  |  |  |  | 38 | 38.5 | 0.04 | 10.22 | 0.05 | 0.6719518 | 637.6853 | 0.03984772 | #N/A
| 39 | 39.5 | 0.04 | 10.42 | 0.05 | 0.6894051 | 633.7046 | 0.04088272 | #N/A |  |  |  |  | 39 | 39.5 | 0.04 | 10.38 | 0.05 | 0.6894051 | 631.2719 | 0.04088272 | #N/A |  |  |  |  | 39 | 39.5 | 0.04 | 9.8 | 0.04 | 0.6894051 | 595.9985 | 0.04088272 | 595.9985 |  |  |  |  | 39 | 39.5 | 0.04 | 9.12 | 0.04 | 0.6894051 | 554.6435 | 0.04088272 | #N/A |  |  |  |  | 39 | 39.5 | 0.04 | 10.42 | 0.05 | 0.6894051 | 633.7046 | 0.04088272 | #N/A
[14 empty] | 40 | 40.5 | 0.04 | 10.7 | 0.05 | 0.7068583 | 634.6656 | 0.04191773 | #N/A |  |  |  |  | 40 | 40.5 | 0.04 | 9.92 | 0.04 | 0.7068583 | 588.4003 | 0.04191773 | #N/A |  |  |  |  | 40 | 40.5 | 0.04 | 9.21 | 0.04 | 0.7068583 | 546.2869 | 0.04191773 | #N/A |  |  |  |  | 40 | 40.5 | 0.04 | 10.63 | 0.05 | 0.7068583 | 630.5136 | 0.04191773 | #N/A
[14 empty] | 41 | 41.5 | 0.04 | 10.82 | 0.05 | 0.7243116 | 626.3187 | 0.04295274 | #N/A |  |  |  |  | 41 | 41.5 | 0.04 | 10.14 | 0.05 | 0.7243116 | 586.9567 | 0.04295274 | #N/A |  |  |  |  | 41 | 41.5 | 0.05 | 9.43 | 0.04 | 0.7243116 | 545.8582 | 0.04295274 | #N/A |  |  |  |  | 41 | 41.5 | 0.04 | 10.71 | 0.05 | 0.7243116 | 619.9513 | 0.04295274 | #N/A
[14 empty] | 42 | 42.5 | 0.04 | 11.37 | 0.05 | 0.7417649 | 642.6696 | 0.04398774 | #N/A |  |  |  |  | 42 | 42.5 | 0.04 | 10.19 | 0.05 | 0.7417649 | 575.9721 | 0.04398774 | #N/A |  |  |  |  | 42 | 42.5 | 0.05 | 9.73 | 0.04 | 0.7417649 | 549.9714 | 0.04398774 | #N/A |  |  |  |  | 42 | 42.5 | 0.04 | 10.94 | 0.05 | 0.7417649 | 618.3646 | 0.04398774 | #N/A
[14 empty] | 43 | 43.5 | 0.05 | 11.69 | 0.05 | 0.7592182 | 645.5672 | 0.04502275 | #N/A |  |  |  |  | 43 | 43.5 | 0.05 | 10.48 | 0.05 | 0.7592182 | 578.7463 | 0.04502275 | #N/A |  |  |  |  | 43 | 43.5 | 0.05 | 10.13 | 0.04 | 0.7592182 | 559.418 | 0.04502275 | #N/A
[14 empty] | 44 | 44.5 | 0.05 | 11.75 | 0.05 | 0.7766715 | 634.2991 | 0.04605775 | #N/A |  |  |  |  | 44 | 44.5 | 0.05 | 10.81 | 0.05 | 0.7766715 | 583.5551 | 0.04605775 | #N/A |  |  |  |  | 44 | 44.5 | 0.05 | 10.21 | 0.05 | 0.7766715 | 551.1654 | 0.04605775 | #N/A
[14 empty] | 45 | 45.5 | 0.05 | 11.94 | 0.05 | 0.7941248 | 630.3898 | 0.04709276 | #N/A |  |  |  |  | 45 | 45.5 | 0.05 | 11.19 | 0.05 | 0.7941248 | 590.7924 | 0.04709276 | #N/A |  |  |  |  | 45 | 45.5 | 0.05 | 10.48 | 0.05 | 0.7941248 | 553.3069 | 0.04709276 | #N/A
[14 empty] | 46 | 46.5 | 0.05 | 12.17 | 0.05 | 0.8115781 | 628.715 | 0.04812776 | #N/A |  |  |  |  | 46 | 46.5 | 0.05 | 11.28 | 0.05 | 0.8115781 | 582.7367 | 0.04812776 | #N/A |  |  |  |  | 46 | 46.5 | 0.05 | 10.89 | 0.05 | 0.8115781 | 562.5889 | 0.04812776 | 562.5889
[14 empty] | 47 | 47.5 | 0.05 | 12.28 | 0.05 | 0.8290314 | 621.042 | 0.04916277 | #N/A |  |  |  |  | 47 | 47.5 | 0.05 | 11.4 | 0.05 | 0.8290314 | 576.5374 | 0.04916277 | #N/A |  |  |  |  | 47 | 47.5 | 0.05 | 10.9 | 0.05 | 0.8290314 | 551.2506 | 0.04916277 | #N/A
[14 empty] | 48 | 48.5 | 0.05 | 12.35 | 0.05 | 0.8464847 | 611.7042 | 0.05019778 | #N/A |  |  |  |  | 48 | 48.5 | 0.05 | 11.47 | 0.05 | 0.8464847 | 568.1171 | 0.05019778 | #N/A |  |  |  |  | 48 | 48.5 | 0.05 | 11.24 | 0.05 | 0.8464847 | 556.7251 | 0.05019778 | #N/A
[14 empty] | 49 | 49.5 | 0.05 | 12.24 | 0.05 | 0.863938 | 594.0082 | 0.05123278 | #N/A |  |  |  |  | 49 | 49.5 | 0.05 | 11.57 | 0.05 | 0.863938 | 561.493 | 0.05123278 | #N/A |  |  |  |  | 49 | 49.5 | 0.05 | 11.31 | 0.05 | 0.863938 | 548.8752 | 0.05123278 | #N/A
[40 empty] | 50 | 50.5 | 0.06 | 11.57 | 0.05 | 0.8813913 | 550.3744 | 0.05226779 | #N/A
[40 empty] | 51 | 51.5 | 0.06 | 11.6 | 0.05 | 0.8988446 | 541.0868 | 0.05330279 | #N/A
[40 empty] | 52 | 52.5 | 0.06 | 11.86 | 0.05 | 0.9162979 | 542.6772 | 0.0543378 | #N/A
[40 empty] | 53 | 53.5 | 0.06 | 11.79 | 0.05 | 0.9337511 | 529.3906 | 0.0553728 | #N/A
[40 empty] | 54 | 54.5 | 0.06 | 11.87 | 0.05 | 0.9512044 | 523.2033 | 0.05640781 | #N/A
[40 empty] | 55 | 55.5 | 0.06 | 12.08 | 0.05 | 0.9686577 | 522.8657 | 0.05744281 | #N/A
[40 empty] | 56 | 56.6 | 0.06 | 12.12 | 0.05 | 0.9878564 | 514.4017 | 0.05858132 | #N/A
[40 empty] | 57 | 57.7 | 0.06 | 12.26 | 0.05 | 1.007055 | 510.4237 | 0.05971983 | #N/A

## 17_PL_100_90
| D (m) | 0.0127
| L (m) | 0.10708
| R (m) | 0.00635
| J (m^4) | 2.553964e-09
PLA 100% 90° PLA 100% 90° PLA 100% 90° PLA 100% 90° PLA 100% 90° PLA 100% 90° PLA 100% 90° PLA 100% 90° PLA 100% 90° PLA 100% 90° PLA 100% 90° PLA 100% 90° PLA 100% 90° PLA 100% 90°
| 1 | [12 empty] | 2 | [12 empty] | 3 | [12 empty] | 4 | [12 empty] | 5
| G.U.N.T. Gerätebau GmbH | [12 empty] | G.U.N.T. Gerätebau GmbH | [12 empty] | G.U.N.T. Gerätebau GmbH | [12 empty] | G.U.N.T. Gerätebau GmbH | [12 empty] | G.U.N.T. Gerätebau GmbH
| Hanskampring 15-17 . D- 22885 BarsbüttelPhone: +49 40 / 67 08 54 - 0 . Fax: +49 40 / 67 08 54 - 42 | [12 empty] | Hanskampring 15-17 . D- 22885 BarsbüttelPhone: +49 40 / 67 08 54 - 0 . Fax: +49 40 / 67 08 54 - 42 | [12 empty] | Hanskampring 15-17 . D- 22885 BarsbüttelPhone: +49 40 / 67 08 54 - 0 . Fax: +49 40 / 67 08 54 - 42 | [12 empty] | Hanskampring 15-17 . D- 22885 BarsbüttelPhone: +49 40 / 67 08 54 - 0 . Fax: +49 40 / 67 08 54 - 42 | [12 empty] | Hanskampring 15-17 . D- 22885 BarsbüttelPhone: +49 40 / 67 08 54 - 0 . Fax: +49 40 / 67 08 54 - 42
| Fecha : 28/4/2023 | Tiempo: 13:54:42 | [11 empty] | Fecha : 28/4/2023 | Tiempo: 14:12:30 | [11 empty] | Fecha : 28/4/2023 | Tiempo: 14:26:54 | [11 empty] | Fecha : 28/4/2023 | Tiempo: 14:42:31 | [11 empty] | Fecha : 28/4/2023 | Tiempo: 14:58:11
| WP 510 | Máquina para ensayo de torsión. 200Nm | [11 empty] | WP 510 | Máquina para ensayo de torsión. 200Nm | [11 empty] | WP 510 | Máquina para ensayo de torsión. 200Nm | [11 empty] | WP 510 | Máquina para ensayo de torsión. 200Nm | [11 empty] | WP 510 | Máquina para ensayo de torsión. 200Nm
| Nombre | [12 empty] | Nombre | [12 empty] | Nombre | [12 empty] | Nombre | [12 empty] | Nombre
| Comentario | [12 empty] | Comentario | [12 empty] | Comentario | [12 empty] | Comentario | [12 empty] | Comentario
| Cálculos | [12 empty] | Cálculos | [12 empty] | Cálculos | [12 empty] | Cálculos | [12 empty] | Cálculos
| M_tb | 12.969748 Nm | [11 empty] | M_tb | 12.757161 Nm | [11 empty] | M_tb | 12.770075 Nm | [11 empty] | M_tb | 12.874187 Nm | [11 empty] | M_tb | 13.124690 Nm
| tau_tb | 0.057605N/mm^2 | [11 empty] | tau_tb | 0.056661N/mm^2 | [11 empty] | tau_tb | 0.056718N/mm^2 | [11 empty] | tau_tb | 0.057181N/mm^2 | [11 empty] | tau_tb | 0.058293N/mm^2
| Valores medidos | [12 empty] | Valores medidos | [12 empty] | Valores medidos | [12 empty] | Valores medidos | [12 empty] | Valores medidos
CELL MAX | # | Ángulo de torsión en deg | Ángulo de deslizamiento en rad | Momento de torsión en Nm | Tensión de cizallamiento en N/mm^2 | Radianes | Esfuerzo Cortante (MPa) | Deformación Angular | Máx. (MPa) | Limite Elastico (MPa) | Ruptura (MPa) | Esfuerzo Cortante Pico Máx. (MPa) | Módulo (Pa) | # | Ángulo de torsión en deg | Ángulo de deslizamiento en rad | Momento de torsión en Nm | Tensión de cizallamiento en N/mm^2 | Radianes | Esfuerzo Cortante (MPa) | Deformación Angular | Máx. (MPa) | Limite Elastico (MPa) | Ruptura (MPa) | Esfuerzo Cortante Pico Máx. (MPa) | Módulo (Pa) | # | Ángulo de torsión en deg | Ángulo de deslizamiento en rad | Momento de torsión en Nm | Tensión de cizallamiento en N/mm^2 | Radianes | Esfuerzo Cortante (MPa) | Deformación Angular | Máx. (MPa) | Limite Elastico (MPa) | Ruptura (MPa) | Esfuerzo Cortante Pico Máx. (MPa) | Módulo (Pa) | # | Ángulo de torsión en deg | Ángulo de deslizamiento en rad | Momento de torsión en Nm | Tensión de cizallamiento en N/mm^2 | Radianes | Esfuerzo Cortante (MPa) | Deformación Angular | Máx. (MPa) | Limite Elastico (MPa) | Ruptura (MPa) | Esfuerzo Cortante Pico Máx. (MPa) | Módulo (Pa) | # | Ángulo de torsión en deg | Ángulo de deslizamiento en rad | Momento de torsión en Nm | Tensión de cizallamiento en N/mm^2 | Radianes | Esfuerzo Cortante (MPa) | Deformación Angular | Máx. (MPa) | Limite Elastico (MPa) | Ruptura (MPa) | Esfuerzo Cortante Pico Máx. (MPa) | Módulo (Pa)
2246 | 1 | 1 | 0 | 0.41 | 0 |  |  |  | #N/A | 506.16 | 418.06 | 520.5793 | 16526 | 1 | 1 | 0 | 0.02 | 7.32e-05 |  |  |  | #N/A | 496.46 | 510.17 | 568.4259 | 17390 | 1 | 1 | 0 | 0.16 | 0 |  |  |  | #N/A | 545.59 | 511.51 | 551.0321 | 16901 | 1 | 1 | 0 | 0.42 | 0 |  |  |  | #N/A | 505.61 | 469.87 | 535.1824 | 16153 | 1 | 1 | 0 | 0.32 | 0 | 0.01745329 | 0 | 0.001035006 | #N/A | 478.4 | 496.46 | 571.5178 | 15625
| 2 | 2 | 0 | 0.18 | 0 |  |  |  | #N/A |  |  |  |  | 2 | 2 | 0 | 0.23 | 0 |  |  |  | #N/A |  |  |  |  | 2 | 2 | 0 | 0.07 | 0 |  |  |  | #N/A |  |  |  |  | 2 | 2 | 0 | 0.43 | 0 |  |  |  | #N/A |  |  |  |  | 2 | 2 | 0 | 0.04 | 0 | 0.03490659 | 48.04478 | 0.002070011 | #N/A
| 3 | 3 | 0 | 0.07 | 0 |  |  |  | #N/A |  |  |  |  | 3 | 3 | 0 | 0.31 | 0 | 0.05235988 | 0 | 0.003105017 | #N/A |  |  |  |  | 3 | 3 | 0 | 0.09 | 0 | 0.05235988 | 0 | 0.003105017 | #N/A |  |  |  |  | 3 | 3 | 0 | 0.56 | 0 |  |  |  | #N/A |  |  |  |  | 3 | 3 | 0 | 0.17 | 0 | 0.05235988 | 136.1269 | 0.003105017 | #N/A
| 4 | 4.1 | 0 | 0.09 | 0 |  |  |  | #N/A |  |  |  |  | 4 | 4.1 | 0 | 0.19 | 0 | 0.0715585 | 111.3233 | 0.004243523 | #N/A |  |  |  |  | 4 | 4.1 | 0 | 0.05 | 0 | 0.0715585 | 29.2956 | 0.004243523 | #N/A |  |  |  |  | 4 | 4.1 | 0 | 0.42 | 0 |  |  |  | #N/A |  |  |  |  | 4 | 4.1 | 0 | 0.47 | 0 | 0.0715585 | 275.3786 | 0.004243523 | #N/A
| 5 | 5.1 | 0.01 | 0.13 | 0 |  |  |  | #N/A |  |  |  |  | 5 | 5.1 | 0.01 | 0.22 | 0 | 0.08901179 | 103.626 | 0.005278529 | #N/A |  |  |  |  | 5 | 5.1 | 0.01 | 0.16 | 0 | 0.08901179 | 75.36436 | 0.005278529 | #N/A |  |  |  |  | 5 | 5.1 | 0.01 | 0.31 | 0 | 0.08901179 | 0 | 0.005278529 | #N/A |  |  |  |  | 5 | 5.1 | 0.01 | 0.55 | 0 | 0.08901179 | 259.065 | 0.005278529 | #N/A
| 6 | 6.2 | 0.01 | 0.28 | 0 |  |  |  | #N/A |  |  |  |  | 6 | 6.2 | 0.01 | 0.64 | 0 | 0.1082104 | 247.9731 | 0.006417035 | #N/A |  |  |  |  | 6 | 6.2 | 0.01 | 0.46 | 0 | 0.1082104 | 178.2306 | 0.006417035 | #N/A |  |  |  |  | 6 | 6.2 | 0.01 | 0.02 | 8.34e-05 | 0.1082104 | 7.749158 | 0.006417035 | #N/A |  |  |  |  | 6 | 6.2 | 0.01 | 0.54 | 0 | 0.1082104 | 209.2273 | 0.006417035 | #N/A
| 7 | 7.2 | 0.01 | 0.09 | 0 | 0.1256637 | 0 | 0.007452041 | #N/A |  |  |  |  | 7 | 7.2 | 0.01 | 0.67 | 0 | 0.1256637 | 223.5417 | 0.007452041 | #N/A |  |  |  |  | 7 | 7.2 | 0.01 | 0.65 | 0 | 0.1256637 | 216.8688 | 0.007452041 | #N/A |  |  |  |  | 7 | 7.2 | 0.01 | 0.26 | 0 | 0.1256637 | 86.74752 | 0.007452041 | #N/A |  |  |  |  | 7 | 7.2 | 0.01 | 0.81 | 0 | 0.1256637 | 270.2519 | 0.007452041 | #N/A
| 8 | 8.2 | 0.01 | 0.05 | 0 | 0.143117 | 14.6478 | 0.008487047 | #N/A |  |  |  |  | 8 | 8.2 | 0.01 | 0.76 | 0 | 0.143117 | 222.6465 | 0.008487047 | #N/A |  |  |  |  | 8 | 8.2 | 0.01 | 0.73 | 0 | 0.143117 | 213.8579 | 0.008487047 | #N/A |  |  |  |  | 8 | 8.2 | 0.01 | 0.62 | 0 | 0.143117 | 181.6327 | 0.008487047 | #N/A |  |  |  |  | 8 | 8.2 | 0.01 | 0.81 | 0 | 0.143117 | 237.2943 | 0.008487047 | #N/A
| 9 | 9.2 | 0.01 | 0.09 | 0 | 0.1605703 | 23.50016 | 0.009522052 | #N/A |  |  |  |  | 9 | 9.2 | 0.01 | 0.7 | 0 | 0.1605703 | 182.7791 | 0.009522052 | #N/A |  |  |  |  | 9 | 9.2 | 0.01 | 0.92 | 0 | 0.1605703 | 240.2239 | 0.009522052 | #N/A |  |  |  |  | 9 | 9.2 | 0.01 | 0.69 | 0 | 0.1605703 | 180.1679 | 0.009522052 | #N/A |  |  |  |  | 9 | 9.2 | 0.01 | 0.95 | 0 | 0.1605703 | 248.0573 | 0.009522052 | #N/A
| 10 | 10.2 | 0.01 | 0.36 | 0 | 0.1780236 | 84.78491 | 0.01055706 | #N/A |  |  |  |  | 10 | 10.2 | 0.01 | 1.07 | 0 | 0.1780236 | 251.9996 | 0.01055706 | #N/A |  |  |  |  | 10 | 10.2 | 0.01 | 1.27 | 0.01 | 0.1780236 | 299.1023 | 0.01055706 | #N/A |  |  |  |  | 10 | 10.2 | 0.01 | 0.75 | 0 | 0.1780236 | 176.6352 | 0.01055706 | #N/A |  |  |  |  | 10 | 10.2 | 0.01 | 0.93 | 0 | 0.1780236 | 219.0277 | 0.01055706 | #N/A
| 11 | 11.3 | 0.01 | 0.61 | 0 | 0.1972222 | 129.6784 | 0.01169556 | #N/A |  |  |  |  | 11 | 11.3 | 0.01 | 1.28 | 0.01 | 0.1972222 | 272.112 | 0.01169556 | #N/A |  |  |  |  | 11 | 11.3 | 0.01 | 1.22 | 0.01 | 0.1972222 | 259.3568 | 0.01169556 | #N/A |  |  |  |  | 11 | 11.3 | 0.01 | 0.61 | 0 | 0.1972222 | 129.6784 | 0.01169556 | #N/A |  |  |  |  | 11 | 11.3 | 0.01 | 1.3 | 0.01 | 0.1972222 | 276.3638 | 0.01169556 | #N/A
| 12 | 12.3 | 0.01 | 0.73 | 0 | 0.2146755 | 142.5719 | 0.01273057 | #N/A |  |  |  |  | 12 | 12.3 | 0.01 | 1.7 | 0.01 | 0.2146755 | 332.0168 | 0.01273057 | #N/A |  |  |  |  | 12 | 12.3 | 0.01 | 1.26 | 0.01 | 0.2146755 | 246.083 | 0.01273057 | #N/A |  |  |  |  | 12 | 12.3 | 0.01 | 0.9 | 0 | 0.2146755 | 175.7736 | 0.01273057 | #N/A |  |  |  |  | 12 | 12.3 | 0.01 | 1.42 | 0.01 | 0.2146755 | 277.3317 | 0.01273057 | #N/A
| 13 | 13.3 | 0.01 | 0.95 | 0 | 0.2321288 | 171.5885 | 0.01376558 | #N/A |  |  |  |  | 13 | 13.3 | 0.01 | 1.61 | 0.01 | 0.2321288 | 290.7974 | 0.01376558 | #N/A |  |  |  |  | 13 | 13.3 | 0.01 | 1.41 | 0.01 | 0.2321288 | 254.6735 | 0.01376558 | #N/A |  |  |  |  | 13 | 13.3 | 0.01 | 1.44 | 0.01 | 0.2321288 | 260.092 | 0.01376558 | #N/A |  |  |  |  | 13 | 13.3 | 0.01 | 1.67 | 0.01 | 0.2321288 | 301.6345 | 0.01376558 | #N/A
| 14 | 14.3 | 0.02 | 1.14 | 0.01 | 0.2495821 | 191.5072 | 0.01480058 | #N/A |  |  |  |  | 14 | 14.3 | 0.02 | 2.26 | 0.01 | 0.2495821 | 379.6546 | 0.01480058 | #N/A |  |  |  |  | 14 | 14.3 | 0.02 | 1.76 | 0.01 | 0.2495821 | 295.6602 | 0.01480058 | #N/A |  |  |  |  | 14 | 14.3 | 0.02 | 1.77 | 0.01 | 0.2495821 | 297.3401 | 0.01480058 | #N/A |  |  |  |  | 14 | 14.3 | 0.02 | 1.85 | 0.01 | 0.2495821 | 310.7792 | 0.01480058 | #N/A
| 15 | 15.3 | 0.02 | 1.43 | 0.01 | 0.2670354 | 224.523 | 0.01583559 | #N/A |  |  |  |  | 15 | 15.3 | 0.02 | 2.43 | 0.01 | 0.2670354 | 381.5321 | 0.01583559 | #N/A |  |  |  |  | 15 | 15.3 | 0.02 | 2.06 | 0.01 | 0.2670354 | 323.4387 | 0.01583559 | #N/A |  |  |  |  | 15 | 15.3 | 0.02 | 2.03 | 0.01 | 0.2670354 | 318.7284 | 0.01583559 | #N/A |  |  |  |  | 15 | 15.3 | 0.02 | 2.29 | 0.01 | 0.2670354 | 359.5508 | 0.01583559 | #N/A
| 16 | 16.4 | 0.02 | 1.51 | 0.01 | 0.286234 | 221.1818 | 0.01697409 | #N/A |  |  |  |  | 16 | 16.4 | 0.02 | 2.8 | 0.01 | 0.286234 | 410.1384 | 0.01697409 | #N/A |  |  |  |  | 16 | 16.4 | 0.02 | 2.56 | 0.01 | 0.286234 | 374.9837 | 0.01697409 | #N/A |  |  |  |  | 16 | 16.4 | 0.02 | 2.23 | 0.01 | 0.286234 | 326.6459 | 0.01697409 | #N/A |  |  |  |  | 16 | 16.4 | 0.02 | 2.61 | 0.01 | 0.286234 | 382.3076 | 0.01697409 | #N/A
| 17 | 17.4 | 0.02 | 1.66 | 0.01 | 0.3036873 | 229.1791 | 0.0180091 | #N/A |  |  |  |  | 17 | 17.4 | 0.02 | 2.97 | 0.01 | 0.3036873 | 410.0373 | 0.0180091 | #N/A |  |  |  |  | 17 | 17.4 | 0.02 | 2.99 | 0.01 | 0.3036873 | 412.7985 | 0.0180091 | #N/A |  |  |  |  | 17 | 17.4 | 0.02 | 2.63 | 0.01 | 0.3036873 | 363.097 | 0.0180091 | #N/A |  |  |  |  | 17 | 17.4 | 0.02 | 2.88 | 0.01 | 0.3036873 | 397.612 | 0.0180091 | #N/A
| 18 | 18.4 | 0.02 | 2.23 | 0.01 | 0.3211406 | 291.1409 | 0.0190441 | #N/A |  |  |  |  | 18 | 18.4 | 0.02 | 3.01 | 0.01 | 0.3211406 | 392.975 | 0.0190441 | #N/A |  |  |  |  | 18 | 18.4 | 0.02 | 3.08 | 0.01 | 0.3211406 | 402.1139 | 0.0190441 | #N/A |  |  |  |  | 18 | 18.4 | 0.02 | 2.97 | 0.01 | 0.3211406 | 387.7527 | 0.0190441 | #N/A |  |  |  |  | 18 | 18.4 | 0.02 | 3.31 | 0.01 | 0.3211406 | 432.1419 | 0.0190441 | #N/A
| 19 | 19.4 | 0.02 | 2.63 | 0.01 | 0.3385939 | 325.6644 | 0.02007911 | #N/A |  |  |  |  | 19 | 19.4 | 0.02 | 3.52 | 0.02 | 0.3385939 | 435.8702 | 0.02007911 | #N/A |  |  |  |  | 19 | 19.4 | 0.02 | 3.51 | 0.02 | 0.3385939 | 434.6319 | 0.02007911 | #N/A |  |  |  |  | 19 | 19.4 | 0.02 | 3.08 | 0.01 | 0.3385939 | 381.3864 | 0.02007911 | #N/A |  |  |  |  | 19 | 19.4 | 0.02 | 3.47 | 0.02 | 0.3385939 | 429.6788 | 0.02007911 | #N/A
| 20 | 20.4 | 0.02 | 2.63 | 0.01 | 0.3560472 | 309.7004 | 0.02111412 | #N/A |  |  |  |  | 20 | 20.4 | 0.02 | 3.79 | 0.02 | 0.3560472 | 446.2983 | 0.02111412 | #N/A |  |  |  |  | 20 | 20.4 | 0.02 | 3.68 | 0.02 | 0.3560472 | 433.3451 | 0.02111412 | #N/A |  |  |  |  | 20 | 20.4 | 0.02 | 3.27 | 0.01 | 0.3560472 | 385.0648 | 0.02111412 | #N/A |  |  |  |  | 20 | 20.4 | 0.02 | 3.5 | 0.02 | 0.3560472 | 412.1489 | 0.02111412 | #N/A
| 21 | 21.4 | 0.02 | 2.81 | 0.01 | 0.3735005 | 315.4342 | 0.02214912 | #N/A |  |  |  |  | 21 | 21.4 | 0.02 | 3.93 | 0.02 | 0.3735005 | 441.1588 | 0.02214912 | #N/A |  |  |  |  | 21 | 21.4 | 0.02 | 3.9 | 0.02 | 0.3735005 | 437.7912 | 0.02214912 | #N/A |  |  |  |  | 21 | 21.4 | 0.02 | 3.65 | 0.02 | 0.3735005 | 409.7277 | 0.02214912 | #N/A |  |  |  |  | 21 | 21.4 | 0.02 | 4.12 | 0.02 | 0.3735005 | 462.4871 | 0.02214912 | #N/A
| 22 | 22.5 | 0.02 | 3.04 | 0.01 | 0.3926991 | 324.5692 | 0.02328763 | #N/A |  |  |  |  | 22 | 22.5 | 0.02 | 4.48 | 0.02 | 0.3926991 | 478.3125 | 0.02328763 | #N/A |  |  |  |  | 22 | 22.5 | 0.02 | 4.15 | 0.02 | 0.3926991 | 443.0796 | 0.02328763 | #N/A |  |  |  |  | 22 | 22.5 | 0.02 | 3.89 | 0.02 | 0.3926991 | 415.3204 | 0.02328763 | #N/A |  |  |  |  | 22 | 22.5 | 0.02 | 4.66 | 0.02 | 0.3926991 | 497.5304 | 0.02328763 | #N/A
| 23 | 23.5 | 0.03 | 3.4 | 0.02 | 0.4101524 | 347.558 | 0.02432263 | #N/A |  |  |  |  | 23 | 23.5 | 0.03 | 4.67 | 0.02 | 0.4101524 | 477.3811 | 0.02432263 | #N/A |  |  |  |  | 23 | 23.5 | 0.03 | 4.5 | 0.02 | 0.4101524 | 460.0032 | 0.02432263 | #N/A |  |  |  |  | 23 | 23.5 | 0.03 | 4.11 | 0.02 | 0.4101524 | 420.1363 | 0.02432263 | #N/A |  |  |  |  | 23 | 23.5 | 0.03 | 4.68 | 0.02 | 0.4101524 | 478.4033 | 0.02432263 | #N/A
| 24 | 24.5 | 0.03 | 3.7 | 0.02 | 0.4276057 | 362.7871 | 0.02535764 | #N/A |  |  |  |  | 24 | 24.5 | 0.03 | 5.17 | 0.02 | 0.4276057 | 506.9215 | 0.02535764 | #N/A |  |  |  |  | 24 | 24.5 | 0.03 | 4.86 | 0.02 | 0.4276057 | 476.5258 | 0.02535764 | #N/A |  |  |  |  | 24 | 24.5 | 0.03 | 4.11 | 0.02 | 0.4276057 | 402.9879 | 0.02535764 | #N/A |  |  |  |  | 24 | 24.5 | 0.03 | 4.95 | 0.02 | 0.4276057 | 485.3503 | 0.02535764 | #N/A
| 25 | 25.5 | 0.03 | 4.17 | 0.02 | 0.445059 | 392.8367 | 0.02639264 | #N/A |  |  |  |  | 25 | 25.5 | 0.03 | 5.27 | 0.02 | 0.445059 | 496.4627 | 0.02639264 | #N/A |  |  |  |  | 25 | 25.5 | 0.03 | 5.21 | 0.02 | 0.445059 | 490.8104 | 0.02639264 | #N/A |  |  |  |  | 25 | 25.5 | 0.03 | 4.62 | 0.02 | 0.445059 | 435.2292 | 0.02639264 | #N/A |  |  |  |  | 25 | 25.5 | 0.03 | 5.36 | 0.02 | 0.445059 | 504.9412 | 0.02639264 | #N/A
| 26 | 26.5 | 0.03 | 4.48 | 0.02 | 0.4625123 | 406.1144 | 0.02742765 | #N/A |  |  |  |  | 26 | 26.5 | 0.03 | 5.58 | 0.02 | 0.4625123 | 505.83 | 0.02742765 | #N/A |  |  |  |  | 26 | 26.5 | 0.03 | 5.63 | 0.03 | 0.4625123 | 510.3625 | 0.02742765 | #N/A |  |  |  |  | 26 | 26.5 | 0.03 | 4.89 | 0.02 | 0.4625123 | 443.2811 | 0.02742765 | #N/A |  |  |  |  | 26 | 26.5 | 0.03 | 5.52 | 0.02 | 0.4625123 | 500.3909 | 0.02742765 | #N/A
| 27 | 27.5 | 0.03 | 4.84 | 0.02 | 0.4799655 | 422.7941 | 0.02846266 | #N/A |  |  |  |  | 27 | 27.5 | 0.03 | 5.85 | 0.03 | 0.4799655 | 511.0218 | 0.02846266 | #N/A |  |  |  |  | 27 | 27.5 | 0.03 | 5.91 | 0.03 | 0.4799655 | 516.263 | 0.02846266 | #N/A |  |  |  |  | 27 | 27.5 | 0.03 | 5.24 | 0.02 | 0.4799655 | 457.7357 | 0.02846266 | #N/A |  |  |  |  | 27 | 27.5 | 0.03 | 5.92 | 0.03 | 0.4799655 | 517.1365 | 0.02846266 | #N/A
| 28 | 28.5 | 0.03 | 5.05 | 0.02 | 0.4974188 | 425.6599 | 0.02949766 | #N/A |  |  |  |  | 28 | 28.5 | 0.03 | 6.31 | 0.03 | 0.4974188 | 531.8641 | 0.02949766 | #N/A |  |  |  |  | 28 | 28.5 | 0.03 | 6.11 | 0.03 | 0.4974188 | 515.0063 | 0.02949766 | #N/A |  |  |  |  | 28 | 28.5 | 0.03 | 5.42 | 0.02 | 0.4974188 | 456.8469 | 0.02949766 | #N/A |  |  |  |  | 28 | 28.5 | 0.03 | 6.24 | 0.03 | 0.4974188 | 525.9639 | 0.02949766 | #N/A
| 29 | 29.5 | 0.03 | 5.29 | 0.02 | 0.5148721 | 430.7744 | 0.03053267 | #N/A |  |  |  |  | 29 | 29.5 | 0.03 | 6.68 | 0.03 | 0.5148721 | 543.9646 | 0.03053267 | #N/A |  |  |  |  | 29 | 29.5 | 0.03 | 6.7 | 0.03 | 0.5148721 | 545.5933 | 0.03053267 | #N/A |  |  |  |  | 29 | 29.5 | 0.03 | 5.85 | 0.03 | 0.5148721 | 476.3762 | 0.03053267 | #N/A |  |  |  |  | 29 | 29.5 | 0.03 | 6.56 | 0.03 | 0.5148721 | 534.1928 | 0.03053267 | #N/A
| 30 | 30.5 | 0.03 | 5.6 | 0.02 | 0.5323254 | 441.0668 | 0.03156767 | #N/A |  |  |  |  | 30 | 30.5 | 0.03 | 7.06 | 0.03 | 0.5323254 | 556.0593 | 0.03156767 | #N/A |  |  |  |  | 30 | 30.5 | 0.03 | 6.87 | 0.03 | 0.5323254 | 541.0945 | 0.03156767 | #N/A |  |  |  |  | 30 | 30.5 | 0.03 | 6.08 | 0.03 | 0.5323254 | 478.8726 | 0.03156767 | #N/A |  |  |  |  | 30 | 30.5 | 0.03 | 6.96 | 0.03 | 0.5323254 | 548.1831 | 0.03156767 | #N/A
| 31 | 31.5 | 0.03 | 5.94 | 0.03 | 0.5497787 | 452.9936 | 0.03260268 | #N/A |  |  |  |  | 31 | 31.5 | 0.03 | 7.23 | 0.03 | 0.5497787 | 551.3711 | 0.03260268 | #N/A |  |  |  |  | 31 | 31.5 | 0.03 | 6.98 | 0.03 | 0.5497787 | 532.3057 | 0.03260268 | #N/A |  |  |  |  | 31 | 31.5 | 0.03 | 6.63 | 0.03 | 0.5497787 | 505.6141 | 0.03260268 | #N/A |  |  |  |  | 31 | 31.5 | 0.03 | 7.35 | 0.03 | 0.5497787 | 560.5224 | 0.03260268 | #N/A
| 32 | 32.5 | 0.04 | 6.42 | 0.03 | 0.567232 | 474.5346 | 0.03363768 | #N/A |  |  |  |  | 32 | 32.5 | 0.04 | 7.48 | 0.03 | 0.567232 | 552.8845 | 0.03363768 | #N/A |  |  |  |  | 32 | 32.5 | 0.04 | 7.36 | 0.03 | 0.567232 | 544.0147 | 0.03363768 | #N/A |  |  |  |  | 32 | 32.5 | 0.04 | 6.39 | 0.03 | 0.567232 | 472.3171 | 0.03363768 | #N/A |  |  |  |  | 32 | 32.5 | 0.04 | 7.57 | 0.03 | 0.567232 | 559.5369 | 0.03363768 | #N/A
| 33 | 33.5 | 0.04 | 6.87 | 0.03 | 0.5846853 | 492.6383 | 0.03467269 | #N/A |  |  |  |  | 33 | 33.5 | 0.04 | 7.85 | 0.03 | 0.5846853 | 562.9127 | 0.03467269 | #N/A |  |  |  |  | 33 | 33.5 | 0.04 | 7.65 | 0.03 | 0.5846853 | 548.571 | 0.03467269 | #N/A |  |  |  |  | 33 | 33.5 | 0.04 | 6.63 | 0.03 | 0.5846853 | 475.4282 | 0.03467269 | #N/A |  |  |  |  | 33 | 33.5 | 0.04 | 7.97 | 0.04 | 0.5846853 | 571.5178 | 0.03467269 | 571.5178
| 34 | 34.5 | 0.04 | 7.11 | 0.03 | 0.6021386 | 495.0701 | 0.0357077 | #N/A |  |  |  |  | 34 | 34.5 | 0.04 | 7.91 | 0.04 | 0.6021386 | 550.7742 | 0.0357077 | #N/A |  |  |  |  | 34 | 34.5 | 0.04 | 7.85 | 0.03 | 0.6021386 | 546.5964 | 0.0357077 | #N/A |  |  |  |  | 34 | 34.5 | 0.04 | 6.81 | 0.03 | 0.6021386 | 474.1811 | 0.0357077 | #N/A |  |  |  |  | 34 | 34.5 | 0.04 | 8.02 | 0.04 | 0.6021386 | 558.4335 | 0.0357077 | #N/A
| 35 | 35.5 | 0.04 | 7.48 | 0.03 | 0.6195919 | 506.1619 | 0.0367427 | #N/A |  |  |  |  | 35 | 35.5 | 0.04 | 8.19 | 0.04 | 0.6195919 | 554.2067 | 0.0367427 | #N/A |  |  |  |  | 35 | 35.5 | 0.04 | 7.82 | 0.03 | 0.6195919 | 529.1693 | 0.0367427 | #N/A |  |  |  |  | 35 | 35.5 | 0.04 | 6.96 | 0.03 | 0.6195919 | 470.9742 | 0.0367427 | #N/A |  |  |  |  | 35 | 35.5 | 0.04 | 8.08 | 0.04 | 0.6195919 | 546.7631 | 0.0367427 | #N/A
| 36 | 36.5 | 0.04 | 7.65 | 0.03 | 0.6370452 | 503.483 | 0.03777771 | #N/A |  |  |  |  | 36 | 36.5 | 0.04 | 8.34 | 0.04 | 0.6370452 | 548.8952 | 0.03777771 | #N/A |  |  |  |  | 36 | 36.5 | 0.04 | 8.35 | 0.04 | 0.6370452 | 549.5533 | 0.03777771 | #N/A |  |  |  |  | 36 | 36.5 | 0.04 | 7.64 | 0.03 | 0.6370452 | 502.8248 | 0.03777771 | #N/A |  |  |  |  | 36 | 36.5 | 0.04 | 8.24 | 0.04 | 0.6370452 | 542.3137 | 0.03777771 | #N/A
| 37 | 37.5 | 0.04 | 7.74 | 0.03 | 0.6544985 | 495.8221 | 0.03881271 | #N/A |  |  |  |  | 37 | 37.5 | 0.04 | 8.73 | 0.04 | 0.6544985 | 559.2412 | 0.03881271 | #N/A |  |  |  |  | 37 | 37.5 | 0.04 | 8.36 | 0.04 | 0.6544985 | 535.5392 | 0.03881271 | #N/A |  |  |  |  | 37 | 37.5 | 0.04 | 7.95 | 0.04 | 0.6544985 | 509.2747 | 0.03881271 | #N/A |  |  |  |  | 37 | 37.5 | 0.04 | 8.55 | 0.04 | 0.6544985 | 547.7105 | 0.03881271 | #N/A
| 38 | 38.5 | 0.04 | 8.02 | 0.04 | 0.6719518 | 500.4145 | 0.03984772 | #N/A |  |  |  |  | 38 | 38.5 | 0.04 | 9.11 | 0.04 | 0.6719518 | 568.4259 | 0.03984772 | 568.4259 |  |  |  |  | 38 | 38.5 | 0.04 | 8.69 | 0.04 | 0.6719518 | 542.2197 | 0.03984772 | #N/A |  |  |  |  | 38 | 38.5 | 0.04 | 8.3 | 0.04 | 0.6719518 | 517.8853 | 0.03984772 | #N/A |  |  |  |  | 38 | 38.5 | 0.04 | 8.73 | 0.04 | 0.6719518 | 544.7155 | 0.03984772 | #N/A
| 39 | 39.5 | 0.04 | 8.23 | 0.04 | 0.6894051 | 500.5171 | 0.04088272 | #N/A |  |  |  |  | 39 | 39.5 | 0.04 | 9.18 | 0.04 | 0.6894051 | 558.2925 | 0.04088272 | #N/A |  |  |  |  | 39 | 39.5 | 0.04 | 8.94 | 0.04 | 0.6894051 | 543.6966 | 0.04088272 | #N/A |  |  |  |  | 39 | 39.5 | 0.04 | 8.8 | 0.04 | 0.6894051 | 535.1824 | 0.04088272 | 535.1824 |  |  |  |  | 39 | 39.5 | 0.04 | 8.65 | 0.04 | 0.6894051 | 526.0599 | 0.04088272 | #N/A
| 40 | 40.5 | 0.04 | 8.59 | 0.04 | 0.7068583 | 509.5119 | 0.04191773 | #N/A |  |  |  |  | 40 | 40.5 | 0.04 | 9.46 | 0.04 | 0.7068583 | 561.1156 | 0.04191773 | #N/A |  |  |  |  | 40 | 40.5 | 0.04 | 9.29 | 0.04 | 0.7068583 | 551.0321 | 0.04191773 | 551.0321 |  |  |  |  | 40 | 40.5 | 0.04 | 8.88 | 0.04 | 0.7068583 | 526.7131 | 0.04191773 | #N/A |  |  |  |  | 40 | 40.5 | 0.04 | 9.09 | 0.04 | 0.7068583 | 539.1692 | 0.04191773 | #N/A
| 41 | 41.5 | 0.05 | 8.97 | 0.04 | 0.7243116 | 519.2309 | 0.04295274 | #N/A |  |  |  |  | 41 | 41.5 | 0.05 | 9.44 | 0.04 | 0.7243116 | 546.437 | 0.04295274 | #N/A |  |  |  |  | 41 | 41.5 | 0.05 | 9.42 | 0.04 | 0.7243116 | 545.2793 | 0.04295274 | #N/A |  |  |  |  | 41 | 41.5 | 0.05 | 9.08 | 0.04 | 0.7243116 | 525.5983 | 0.04295274 | #N/A |  |  |  |  | 41 | 41.5 | 0.05 | 9.63 | 0.04 | 0.7243116 | 557.4352 | 0.04295274 | #N/A
| 42 | 42.5 | 0.05 | 9.21 | 0.04 | 0.7417649 | 520.5793 | 0.04398774 | 520.5793 |  |  |  |  | 42 | 42.5 | 0.05 | 9.85 | 0.04 | 0.7417649 | 556.7542 | 0.04398774 | #N/A |  |  |  |  | 42 | 42.5 | 0.05 | 9.56 | 0.04 | 0.7417649 | 540.3625 | 0.04398774 | #N/A |  |  |  |  | 42 | 42.5 | 0.05 | 9.12 | 0.04 | 0.7417649 | 515.4922 | 0.04398774 | #N/A |  |  |  |  | 42 | 42.5 | 0.05 | 9.88 | 0.04 | 0.7417649 | 558.4499 | 0.04398774 | #N/A
| 43 | 43.5 | 0.05 | 9.4 | 0.04 | 0.7592182 | 519.1045 | 0.04502275 | #N/A |  |  |  |  | 43 | 43.5 | 0.05 | 9.87 | 0.04 | 0.7592182 | 545.0597 | 0.04502275 | #N/A |  |  |  |  | 43 | 43.5 | 0.05 | 9.82 | 0.04 | 0.7592182 | 542.2986 | 0.04502275 | #N/A |  |  |  |  | 43 | 43.5 | 0.05 | 9.31 | 0.04 | 0.7592182 | 514.1344 | 0.04502275 | #N/A |  |  |  |  | 43 | 43.5 | 0.05 | 10.08 | 0.04 | 0.7592182 | 556.6568 | 0.04502275 | #N/A
| 44 | 44.5 | 0.05 | 9.42 | 0.04 | 0.7766715 | 508.5189 | 0.04605775 | #N/A |  |  |  |  | 44 | 44.5 | 0.05 | 10.15 | 0.05 | 0.7766715 | 547.9264 | 0.04605775 | #N/A |  |  |  |  | 44 | 44.5 | 0.05 | 10.08 | 0.04 | 0.7766715 | 544.1476 | 0.04605775 | #N/A |  |  |  |  | 44 | 44.5 | 0.05 | 9.19 | 0.04 | 0.7766715 | 496.1028 | 0.04605775 | #N/A |  |  |  |  | 44 | 44.5 | 0.05 | 10.29 | 0.05 | 0.7766715 | 555.484 | 0.04605775 | #N/A
| 45 | 45.5 | 0.05 | 9.29 | 0.04 | 0.7941248 | 490.4791 | 0.04709276 | #N/A |  |  |  |  | 45 | 45.5 | 0.05 | 10.14 | 0.05 | 0.7941248 | 535.3561 | 0.04709276 | #N/A |  |  |  |  | 45 | 45.5 | 0.05 | 10.27 | 0.05 | 0.7941248 | 542.2197 | 0.04709276 | #N/A |  |  |  |  | 45 | 45.5 | 0.05 | 9.52 | 0.04 | 0.7941248 | 502.6223 | 0.04709276 | #N/A |  |  |  |  | 45 | 45.5 | 0.05 | 10.35 | 0.05 | 0.7941248 | 546.4434 | 0.04709276 | #N/A
| 46 | 46.5 | 0.05 | 9.59 | 0.04 | 0.8115781 | 495.4295 | 0.04812776 | #N/A |  |  |  |  | 46 | 46.5 | 0.05 | 10.07 | 0.04 | 0.8115781 | 520.2268 | 0.04812776 | #N/A |  |  |  |  | 46 | 46.5 | 0.05 | 10.11 | 0.04 | 0.8115781 | 522.2933 | 0.04812776 | #N/A |  |  |  |  | 46 | 46.5 | 0.05 | 9.89 | 0.04 | 0.8115781 | 510.9278 | 0.04812776 | #N/A |  |  |  |  | 46 | 46.5 | 0.05 | 10.5 | 0.05 | 0.8115781 | 542.4411 | 0.04812776 | #N/A
| 47 | 47.5 | 0.05 | 9.65 | 0.04 | 0.8290314 | 488.0338 | 0.04916277 | #N/A |  |  |  |  | 47 | 47.5 | 0.05 | 10.25 | 0.05 | 0.8290314 | 518.3779 | 0.04916277 | #N/A |  |  |  |  | 47 | 47.5 | 0.05 | 10.39 | 0.05 | 0.8290314 | 525.4582 | 0.04916277 | #N/A |  |  |  |  | 47 | 47.5 | 0.05 | 10.29 | 0.05 | 0.8290314 | 520.4008 | 0.04916277 | #N/A |  |  |  |  | 47 | 47.5 | 0.05 | 10.56 | 0.05 | 0.8290314 | 534.0557 | 0.04916277 | #N/A
| 48 | 48.5 | 0.05 | 9.92 | 0.04 | 0.8464847 | 491.3446 | 0.05019778 | #N/A |  |  |  |  | 48 | 48.5 | 0.05 | 10.3 | 0.05 | 0.8464847 | 510.1662 | 0.05019778 | #N/A |  |  |  |  | 48 | 48.5 | 0.05 | 10.63 | 0.05 | 0.8464847 | 526.5114 | 0.05019778 | #N/A |  |  |  |  | 48 | 48.5 | 0.05 | 10.37 | 0.05 | 0.8464847 | 513.6334 | 0.05019778 | #N/A |  |  |  |  | 48 | 48.5 | 0.05 | 10.71 | 0.05 | 0.8464847 | 530.4738 | 0.05019778 | #N/A
| 49 | 49.5 | 0.05 | 9.94 | 0.04 | 0.863938 | 482.389 | 0.05123278 | #N/A | [17 empty] | 49 | 49.5 | 0.05 | 10.54 | 0.05 | 0.863938 | 511.5071 | 0.05123278 | #N/A |  |  |  |  | 49 | 49.5 | 0.05 | 10.54 | 0.05 | 0.863938 | 511.5071 | 0.05123278 | #N/A |  |  |  |  | 49 | 49.5 | 0.05 | 10.74 | 0.05 | 0.863938 | 521.2131 | 0.05123278 | #N/A
| 50 | 50.5 | 0.06 | 10.02 | 0.04 | 0.8813913 | 476.6423 | 0.05226779 | #N/A | [30 empty] | 50 | 50.5 | 0.06 | 10.53 | 0.05 | 0.8813913 | 500.9025 | 0.05226779 | #N/A |  |  |  |  | 50 | 50.5 | 0.06 | 11.06 | 0.05 | 0.8813913 | 526.1141 | 0.05226779 | #N/A
| 51 | 51.5 | 0.06 | 10.08 | 0.04 | 0.8988446 | 470.1858 | 0.05330279 | #N/A | [30 empty] | 51 | 51.5 | 0.06 | 10.45 | 0.05 | 0.8988446 | 487.4446 | 0.05330279 | #N/A |  |  |  |  | 51 | 51.5 | 0.06 | 11.22 | 0.05 | 0.8988446 | 523.3616 | 0.05330279 | #N/A
| 52 | 52.5 | 0.06 | 10.16 | 0.05 | 0.9162979 | 464.8904 | 0.0543378 | #N/A | [30 empty] | 52 | 52.5 | 0.06 | 10.48 | 0.05 | 0.9162979 | 479.5327 | 0.0543378 | #N/A |  |  |  |  | 52 | 52.5 | 0.06 | 11.5 | 0.05 | 0.9162979 | 526.2047 | 0.0543378 | #N/A
| 53 | 53.5 | 0.06 | 10.02 | 0.04 | 0.9337511 | 449.9147 | 0.0553728 | #N/A | [30 empty] | 53 | 53.5 | 0.06 | 10.56 | 0.05 | 0.9337511 | 474.1616 | 0.0553728 | #N/A |  |  |  |  | 53 | 53.5 | 0.06 | 11.69 | 0.05 | 0.9337511 | 524.9005 | 0.0553728 | #N/A
| 54 | 54.5 | 0.06 | 9.92 | 0.04 | 0.9512044 | 437.2516 | 0.05640781 | #N/A | [30 empty] | 54 | 54.5 | 0.06 | 10.66 | 0.05 | 0.9512044 | 469.8691 | 0.05640781 | #N/A |  |  |  |  | 54 | 54.5 | 0.06 | 11.55 | 0.05 | 0.9512044 | 509.0984 | 0.05640781 | #N/A
| 55 | 55.5 | 0.06 | 9.8 | 0.04 | 0.9686577 | 424.1791 | 0.05744281 | #N/A | [43 empty] | 55 | 55.5 | 0.06 | 11.47 | 0.05 | 0.9686577 | 496.4627 | 0.05744281 | #N/A
| 56 | 56.6 | 0.06 | 9.85 | 0.04 | 0.9878564 | 418.0575 | 0.05858132 | #N/A

## 18_PL_100_VER
| D (m) | 0.0127
| L (m) | 0.10708
| R (m) | 0.00635
| J (m^4) | 2.553964e-09
PLA 100% Vertical PLA 100% Vertical PLA 100% Vertical PLA 100% Vertical PLA 100% Vertical PLA 100% Vertical PLA 100% Vertical PLA 100% Vertical PLA 100% Vertical PLA 100% Vertical PLA 100% Vertical
| 1 | [12 empty] | 2 | [12 empty] | 3 | [12 empty] | 4 | [12 empty] | 5
| G.U.N.T. Gerätebau GmbH | [12 empty] | G.U.N.T. Gerätebau GmbH | [12 empty] | G.U.N.T. Gerätebau GmbH | [12 empty] | G.U.N.T. Gerätebau GmbH | [12 empty] | G.U.N.T. Gerätebau GmbH
| Hanskampring 15-17 . D- 22885 BarsbüttelPhone: +49 40 / 67 08 54 - 0 . Fax: +49 40 / 67 08 54 - 42 | [12 empty] | Hanskampring 15-17 . D- 22885 BarsbüttelPhone: +49 40 / 67 08 54 - 0 . Fax: +49 40 / 67 08 54 - 42 | [12 empty] | Hanskampring 15-17 . D- 22885 BarsbüttelPhone: +49 40 / 67 08 54 - 0 . Fax: +49 40 / 67 08 54 - 42 | [12 empty] | Hanskampring 15-17 . D- 22885 BarsbüttelPhone: +49 40 / 67 08 54 - 0 . Fax: +49 40 / 67 08 54 - 42 | [12 empty] | Hanskampring 15-17 . D- 22885 BarsbüttelPhone: +49 40 / 67 08 54 - 0 . Fax: +49 40 / 67 08 54 - 42
| Fecha : 28/4/2023 | Tiempo: 10:37:26 | [11 empty] | Fecha : 28/4/2023 | Tiempo: 10:39:21 | [11 empty] | Fecha : 28/4/2023 | Tiempo: 10:47:41 | [11 empty] | Fecha : 28/4/2023 | Tiempo: 12:53:37 | [11 empty] | Fecha : 28/4/2023 | Tiempo: 12:57:49
| WP 510 | Máquina para ensayo de torsión. 200Nm | [11 empty] | WP 510 | Máquina para ensayo de torsión. 200Nm | [11 empty] | WP 510 | Máquina para ensayo de torsión. 200Nm | [11 empty] | WP 510 | Máquina para ensayo de torsión. 200Nm | [11 empty] | WP 510 | Máquina para ensayo de torsión. 200Nm
| Nombre | [12 empty] | Nombre | [12 empty] | Nombre | [12 empty] | Nombre | [12 empty] | Nombre
| Comentario | [12 empty] | Comentario | [12 empty] | Comentario | [12 empty] | Comentario | [12 empty] | Comentario
| Cálculos | [12 empty] | Cálculos | [12 empty] | Cálculos | [12 empty] | Cálculos | [12 empty] | Cálculos
| M_tb | 13.701219 Nm | [11 empty] | M_tb | 12.782044 Nm | [11 empty] | M_tb | 12.853714 Nm | [11 empty] | M_tb | 11.894808 Nm | [11 empty] | M_tb | 12.047331 Nm
| tau_tb | 0.060854N/mm^2 | [11 empty] | tau_tb | 0.056772N/mm^2 | [11 empty] | tau_tb | 0.057090N/mm^2 | [11 empty] | tau_tb | 0.052831N/mm^2 | [11 empty] | tau_tb | 0.053508N/mm^2
| Valores medidos | [12 empty] | Valores medidos | [12 empty] | Valores medidos | [12 empty] | Valores medidos | [12 empty] | Valores medidos
CELL MAX | # | Ángulo de torsión en deg | Ángulo de deslizamiento en rad | Momento de torsión en Nm | Tensión de cizallamiento en N/mm^2 | Radianes | Esfuerzo Cortante (MPa) | Deformación Angular | Máx. (MPa) | Limite Elastico (MPa) | Ruptura (MPa) | Esfuerzo Cortante Pico Máx. (MPa) | Módulo (Pa) | # | Ángulo de torsión en deg | Ángulo de deslizamiento en rad | Momento de torsión en Nm | Tensión de cizallamiento en N/mm^2 | Radianes | Esfuerzo Cortante (MPa) | Deformación Angular | Máx. (MPa) | Limite Elastico (MPa) | Ruptura (MPa) | Esfuerzo Cortante Pico Máx. (MPa) | Módulo (Pa) | # | Ángulo de torsión en deg | Ángulo de deslizamiento en rad | Momento de torsión en Nm | Tensión de cizallamiento en N/mm^2 | Radianes | Esfuerzo Cortante (MPa) | Deformación Angular | Máx. (MPa) | Limite Elastico (MPa) | Ruptura (MPa) | Esfuerzo Cortante Pico Máx. (MPa) | Módulo (Pa) | # | Ángulo de torsión en deg | Ángulo de deslizamiento en rad | Momento de torsión en Nm | Tensión de cizallamiento en N/mm^2 | Radianes | Esfuerzo Cortante (MPa) | Deformación Angular | Máx. (MPa) | Limite Elastico (MPa) | Ruptura (MPa) | Esfuerzo Cortante Pico Máx. (MPa) | Módulo (Pa) | # | Ángulo de torsión en deg | Ángulo de deslizamiento en rad | Momento de torsión en Nm | Tensión de cizallamiento en N/mm^2 | Radianes | Esfuerzo Cortante (MPa) | Deformación Angular | Máx. (MPa) | Limite Elastico (MPa) | Ruptura (MPa) | Esfuerzo Cortante Pico Máx. (MPa) | Módulo (Pa)
236 | 1 | 1 | 0 | 0.31 | 0 |  |  |  | #N/A | 555.81 | 602.79 | 670.0645 | 24806 | 1 | 1 | 0 | 0.17 | 0 | 0.01745329 | 0 | 0.001035006 | #N/A | 661.31 | 607.89 | 699.9755 | 27307 | 1 | 1 | 0 | 0.15 | 0 | 0.01745329 | 0 | 0.001035006 | #N/A | 569.94 | 606.19 | 649.649 | 21826 | 1 | 1 | 0 | 0.25 | 0 | 0.01745329 |  | 0.001035006 | #N/A | 587.38 | 653.41 | 653.409 | 22800 | 1 | 1 | 0 | 0.65 | 0 |  |  |  | #N/A | 701.83 | 659.52 | 737.5295 | 9640.2
| 2 | 2 | 0 | 0.44 | 0 |  |  |  | #N/A |  |  |  |  | 2 | 2 | 0 | 0.13 | 0 | 0.03490659 | 156.1455 | 0.002070011 | #N/A |  |  |  |  | 2 | 2 | 0 | 0.11 | 0 | 0.03490659 | 132.1231 | 0.002070011 | #N/A |  |  |  |  | 2 | 2 | 0 | 0.28 | 0 | 0.03490659 |  | 0.002070011 | #N/A |  |  |  |  | 2 | 2 | 0 | 0.6 | 0 |  |  |  | #N/A
| 3 | 3 | 0 | 0.39 | 0 |  |  |  | #N/A |  |  |  |  | 3 | 3 | 0 | 0.19 | 0 | 0.05235988 | 152.1418 | 0.003105017 | #N/A |  |  |  |  | 3 | 3 | 0 | 0.3 | 0 | 0.05235988 | 240.2239 | 0.003105017 | #N/A |  |  |  |  | 3 | 3 | 0 | 0.4 | 0 | 0.05235988 | 0 | 0.003105017 | #N/A |  |  |  |  | 3 | 3 | 0 | 0.81 | 0 |  |  |  | #N/A
| 4 | 4.1 | 0 | 0.47 | 0 |  |  |  | #N/A |  |  |  |  | 4 | 4.1 | 0 | 0.35 | 0 | 0.0715585 | 205.0692 | 0.004243523 | #N/A |  |  |  |  | 4 | 4.1 | 0 | 0.33 | 0 | 0.0715585 | 193.3509 | 0.004243523 | #N/A |  |  |  |  | 4 | 4.1 | 0 | 0.53 | 0 | 0.0715585 | 310.5333 | 0.004243523 | #N/A |  |  |  |  | 4 | 4.1 | 0 | 1.13 | 0.01 |  |  |  | #N/A
| 5 | 5.1 | 0.01 | 0.55 | 0 | 0.08901179 | 0 | 0.005278529 | #N/A |  |  |  |  | 5 | 5.1 | 0.01 | 0.67 | 0 | 0.08901179 | 315.5883 | 0.005278529 | #N/A |  |  |  |  | 5 | 5.1 | 0.01 | 0.34 | 0 | 0.08901179 | 160.1493 | 0.005278529 | #N/A |  |  |  |  | 5 | 5.1 | 0.01 | 0.73 | 0 | 0.08901179 | 343.8499 | 0.005278529 | #N/A |  |  |  |  | 5 | 5.1 | 0.01 | 1.32 | 0.01 |  |  |  | #N/A
| 6 | 6.2 | 0.01 | 0.46 | 0 | 0.1082104 | 178.2306 | 0.006417035 | #N/A |  |  |  |  | 6 | 6.2 | 0.01 | 1.2 | 0.01 | 0.1082104 | 464.9495 | 0.006417035 | #N/A |  |  |  |  | 6 | 6.2 | 0.01 | 0.58 | 0 | 0.1082104 | 224.7256 | 0.006417035 | #N/A |  |  |  |  | 6 | 6.2 | 0.01 | 0.8 | 0 | 0.1082104 | 309.9663 | 0.006417035 | #N/A |  |  |  |  | 6 | 6.2 | 0.01 | 1.63 | 0.01 |  |  |  | #N/A
| 7 | 7.2 | 0.01 | 0.58 | 0 | 0.1256637 | 193.5137 | 0.007452041 | #N/A |  |  |  |  | 7 | 7.2 | 0.01 | 1.38 | 0.01 | 0.1256637 | 460.4291 | 0.007452041 | #N/A |  |  |  |  | 7 | 7.2 | 0.01 | 0.94 | 0 | 0.1256637 | 313.6256 | 0.007452041 | #N/A |  |  |  |  | 7 | 7.2 | 0.01 | 0.95 | 0 | 0.1256637 | 316.9621 | 0.007452041 | #N/A |  |  |  |  | 7 | 7.2 | 0.01 | 1.88 | 0.01 |  |  |  | #N/A
| 8 | 8.2 | 0.01 | 0.82 | 0 | 0.143117 | 240.2239 | 0.008487047 | #N/A |  |  |  |  | 8 | 8.2 | 0.01 | 1.54 | 0.01 | 0.143117 | 451.1522 | 0.008487047 | #N/A |  |  |  |  | 8 | 8.2 | 0.01 | 1.12 | 0 | 0.143117 | 328.1107 | 0.008487047 | #N/A |  |  |  |  | 8 | 8.2 | 0.01 | 1.28 | 0.01 | 0.143117 | 374.9837 | 0.008487047 | #N/A |  |  |  |  | 8 | 8.2 | 0.01 | 2.09 | 0.01 | 0.143117 | 0 | 0.008487047 | #N/A
| 9 | 9.2 | 0.01 | 1.14 | 0.01 | 0.1605703 | 297.6687 | 0.009522052 | #N/A |  |  |  |  | 9 | 9.2 | 0.01 | 1.75 | 0.01 | 0.1605703 | 456.9476 | 0.009522052 | #N/A |  |  |  |  | 9 | 9.2 | 0.01 | 1.43 | 0.01 | 0.1605703 | 373.3915 | 0.009522052 | #N/A |  |  |  |  | 9 | 9.2 | 0.01 | 1.47 | 0.01 | 0.1605703 | 383.836 | 0.009522052 | #N/A |  |  |  |  | 9 | 9.2 | 0.01 | 2.2 | 0.01 | 0.1605703 | 574.4485 | 0.009522052 | #N/A
| 10 | 10.2 | 0.01 | 1.59 | 0.01 | 0.1780236 | 374.4667 | 0.01055706 | #N/A |  |  |  |  | 10 | 10.2 | 0.01 | 1.97 | 0.01 | 0.1780236 | 463.9618 | 0.01055706 | #N/A |  |  |  |  | 10 | 10.2 | 0.01 | 1.62 | 0.01 | 0.1780236 | 381.5321 | 0.01055706 | #N/A |  |  |  |  | 10 | 10.2 | 0.01 | 1.69 | 0.01 | 0.1780236 | 398.018 | 0.01055706 | #N/A |  |  |  |  | 10 | 10.2 | 0.01 | 2.48 | 0.01 | 0.1780236 | 584.0738 | 0.01055706 | #N/A
| 11 | 11.3 | 0.01 | 1.81 | 0.01 | 0.1972222 | 384.7834 | 0.01169556 | #N/A |  |  |  |  | 11 | 11.3 | 0.01 | 2.63 | 0.01 | 0.1972222 | 559.1052 | 0.01169556 | #N/A |  |  |  |  | 11 | 11.3 | 0.01 | 1.73 | 0.01 | 0.1972222 | 367.7764 | 0.01169556 | #N/A |  |  |  |  | 11 | 11.3 | 0.01 | 2.17 | 0.01 | 0.1972222 | 461.3149 | 0.01169556 | #N/A |  |  |  |  | 11 | 11.3 | 0.01 | 2.89 | 0.01 | 0.1972222 | 614.3779 | 0.01169556 | #N/A
| 12 | 12.3 | 0.01 | 1.88 | 0.01 | 0.2146755 | 367.1715 | 0.01273057 | #N/A |  |  |  |  | 12 | 12.3 | 0.01 | 2.79 | 0.01 | 0.2146755 | 544.8981 | 0.01273057 | #N/A |  |  |  |  | 12 | 12.3 | 0.01 | 2.01 | 0.01 | 0.2146755 | 392.561 | 0.01273057 | #N/A |  |  |  |  | 12 | 12.3 | 0.01 | 2.39 | 0.01 | 0.2146755 | 466.7765 | 0.01273057 | #N/A |  |  |  |  | 12 | 12.3 | 0.01 | 3.29 | 0.01 | 0.2146755 | 642.5501 | 0.01273057 | #N/A
| 13 | 13.3 | 0.01 | 2.31 | 0.01 | 0.2321288 | 417.231 | 0.01376558 | #N/A |  |  |  |  | 13 | 13.3 | 0.01 | 3.14 | 0.01 | 0.2321288 | 567.1452 | 0.01376558 | #N/A |  |  |  |  | 13 | 13.3 | 0.01 | 2.39 | 0.01 | 0.2321288 | 431.6805 | 0.01376558 | #N/A |  |  |  |  | 13 | 13.3 | 0.01 | 2.93 | 0.01 | 0.2321288 | 529.2151 | 0.01376558 | #N/A |  |  |  |  | 13 | 13.3 | 0.01 | 3.54 | 0.02 | 0.2321288 | 639.3929 | 0.01376558 | #N/A
| 14 | 14.3 | 0.02 | 2.48 | 0.01 | 0.2495821 | 416.6121 | 0.01480058 | #N/A |  |  |  |  | 14 | 14.3 | 0.02 | 3.42 | 0.02 | 0.2495821 | 574.5215 | 0.01480058 | #N/A |  |  |  |  | 14 | 14.3 | 0.02 | 2.66 | 0.01 | 0.2495821 | 446.8501 | 0.01480058 | #N/A |  |  |  |  | 14 | 14.3 | 0.02 | 3.15 | 0.01 | 0.2495821 | 529.1645 | 0.01480058 | #N/A |  |  |  |  | 14 | 14.3 | 0.02 | 3.82 | 0.02 | 0.2495821 | 641.717 | 0.01480058 | #N/A
| 15 | 15.3 | 0.02 | 2.75 | 0.01 | 0.2670354 | 431.775 | 0.01583559 | #N/A |  |  |  |  | 15 | 15.3 | 0.02 | 3.71 | 0.02 | 0.2670354 | 582.5037 | 0.01583559 | #N/A |  |  |  |  | 15 | 15.3 | 0.02 | 2.93 | 0.01 | 0.2670354 | 460.0366 | 0.01583559 | #N/A |  |  |  |  | 15 | 15.3 | 0.02 | 3.4 | 0.02 | 0.2670354 | 533.8309 | 0.01583559 | #N/A |  |  |  |  | 15 | 15.3 | 0.02 | 4.07 | 0.02 | 0.2670354 | 639.027 | 0.01583559 | #N/A
| 16 | 16.4 | 0.02 | 3.36 | 0.01 | 0.286234 | 492.166 | 0.01697409 | #N/A |  |  |  |  | 16 | 16.4 | 0.02 | 4.23 | 0.02 | 0.286234 | 619.6019 | 0.01697409 | #N/A |  |  |  |  | 16 | 16.4 | 0.02 | 3.23 | 0.01 | 0.286234 | 473.1239 | 0.01697409 | #N/A |  |  |  |  | 16 | 16.4 | 0.02 | 4.01 | 0.02 | 0.286234 | 587.3767 | 0.01697409 | #N/A |  |  |  |  | 16 | 16.4 | 0.02 | 4.36 | 0.02 | 0.286234 | 638.644 | 0.01697409 | #N/A
| 17 | 17.4 | 0.02 | 3.52 | 0.02 | 0.3036873 | 485.9702 | 0.0180091 | #N/A |  |  |  |  | 17 | 17.4 | 0.02 | 4.79 | 0.02 | 0.3036873 | 661.306 | 0.0180091 | #N/A |  |  |  |  | 17 | 17.4 | 0.02 | 3.71 | 0.02 | 0.3036873 | 512.2015 | 0.0180091 | #N/A |  |  |  |  | 17 | 17.4 | 0.02 | 4.25 | 0.02 | 0.3036873 | 586.7538 | 0.0180091 | #N/A |  |  |  |  | 17 | 17.4 | 0.02 | 4.83 | 0.02 | 0.3036873 | 666.8284 | 0.0180091 | #N/A
| 18 | 18.4 | 0.02 | 4.04 | 0.02 | 0.3211406 | 527.4481 | 0.0190441 | #N/A |  |  |  |  | 18 | 18.4 | 0.02 | 5.07 | 0.02 | 0.3211406 | 661.9213 | 0.0190441 | #N/A |  |  |  |  | 18 | 18.4 | 0.02 | 4.09 | 0.02 | 0.3211406 | 533.976 | 0.0190441 | #N/A |  |  |  |  | 18 | 18.4 | 0.02 | 4.57 | 0.02 | 0.3211406 | 596.6431 | 0.0190441 | #N/A |  |  |  |  | 18 | 18.4 | 0.02 | 5.21 | 0.02 | 0.3211406 | 680.1992 | 0.0190441 | #N/A
| 19 | 19.4 | 0.02 | 4.24 | 0.02 | 0.3385939 | 525.0254 | 0.02007911 | #N/A |  |  |  |  | 19 | 19.4 | 0.02 | 5.18 | 0.02 | 0.3385939 | 641.4226 | 0.02007911 | #N/A |  |  |  |  | 19 | 19.4 | 0.02 | 4.38 | 0.02 | 0.3385939 | 542.3612 | 0.02007911 | #N/A |  |  |  |  | 19 | 19.4 | 0.02 | 4.78 | 0.02 | 0.3385939 | 591.8919 | 0.02007911 | #N/A |  |  |  |  | 19 | 19.4 | 0.02 | 5.55 | 0.02 | 0.3385939 | 687.2385 | 0.02007911 | #N/A
| 20 | 20.4 | 0.02 | 4.72 | 0.02 | 0.3560472 | 555.8122 | 0.02111412 | #N/A |  |  |  |  | 20 | 20.4 | 0.02 | 5.58 | 0.02 | 0.3560472 | 657.083 | 0.02111412 | #N/A |  |  |  |  | 20 | 20.4 | 0.02 | 4.84 | 0.02 | 0.3560472 | 569.943 | 0.02111412 | #N/A |  |  |  |  | 20 | 20.4 | 0.02 | 4.95 | 0.02 | 0.3560472 | 582.8962 | 0.02111412 | #N/A |  |  |  |  | 20 | 20.4 | 0.02 | 5.96 | 0.03 | 0.3560472 | 701.8306 | 0.02111412 | #N/A
| 21 | 21.4 | 0.02 | 4.7 | 0.02 | 0.3735005 | 527.5946 | 0.02214912 | #N/A |  |  |  |  | 21 | 21.4 | 0.02 | 5.76 | 0.03 | 0.3735005 | 646.584 | 0.02214912 | #N/A |  |  |  |  | 21 | 21.4 | 0.02 | 4.99 | 0.02 | 0.3735005 | 560.1483 | 0.02214912 | #N/A |  |  |  |  | 21 | 21.4 | 0.02 | 5.28 | 0.02 | 0.3735005 | 592.702 | 0.02214912 | #N/A |  |  |  |  | 21 | 21.4 | 0.02 | 6.07 | 0.03 | 0.3735005 | 681.3827 | 0.02214912 | #N/A
| 22 | 22.5 | 0.02 | 5.4 | 0.02 | 0.3926991 | 576.5374 | 0.02328763 | #N/A |  |  |  |  | 22 | 22.5 | 0.02 | 6.08 | 0.03 | 0.3926991 | 649.1384 | 0.02328763 | #N/A |  |  |  |  | 22 | 22.5 | 0.02 | 5.39 | 0.02 | 0.3926991 | 575.4697 | 0.02328763 | #N/A |  |  |  |  | 22 | 22.5 | 0.02 | 5.74 | 0.03 | 0.3926991 | 612.8379 | 0.02328763 | #N/A |  |  |  |  | 22 | 22.5 | 0.02 | 6.46 | 0.03 | 0.3926991 | 689.7095 | 0.02328763 | #N/A
| 23 | 23.5 | 0.03 | 5.77 | 0.03 | 0.4101524 | 589.8263 | 0.02432263 | #N/A |  |  |  |  | 23 | 23.5 | 0.03 | 6.51 | 0.03 | 0.4101524 | 665.4713 | 0.02432263 | #N/A |  |  |  |  | 23 | 23.5 | 0.03 | 5.77 | 0.03 | 0.4101524 | 589.8263 | 0.02432263 | #N/A |  |  |  |  | 23 | 23.5 | 0.03 | 5.99 | 0.03 | 0.4101524 | 612.3154 | 0.02432263 | #N/A |  |  |  |  | 23 | 23.5 | 0.03 | 6.76 | 0.03 | 0.4101524 | 691.0271 | 0.02432263 | #N/A
| 24 | 24.5 | 0.03 | 6.15 | 0.03 | 0.4276057 | 603.011 | 0.02535764 | #N/A |  |  |  |  | 24 | 24.5 | 0.03 | 6.79 | 0.03 | 0.4276057 | 665.7634 | 0.02535764 | #N/A |  |  |  |  | 24 | 24.5 | 0.03 | 6.22 | 0.03 | 0.4276057 | 609.8746 | 0.02535764 | #N/A |  |  |  |  | 24 | 24.5 | 0.03 | 6.27 | 0.03 | 0.4276057 | 614.7771 | 0.02535764 | #N/A |  |  |  |  | 24 | 24.5 | 0.03 | 7.08 | 0.03 | 0.4276057 | 694.1981 | 0.02535764 | #N/A
| 25 | 25.5 | 0.03 | 6.56 | 0.03 | 0.445059 | 617.9878 | 0.02639264 | #N/A |  |  |  |  | 25 | 25.5 | 0.03 | 7.13 | 0.03 | 0.445059 | 671.6849 | 0.02639264 | #N/A |  |  |  |  | 25 | 25.5 | 0.03 | 6.39 | 0.03 | 0.445059 | 601.9728 | 0.02639264 | #N/A |  |  |  |  | 25 | 25.5 | 0.03 | 6.55 | 0.03 | 0.445059 | 617.0457 | 0.02639264 | #N/A |  |  |  |  | 25 | 25.5 | 0.03 | 7.46 | 0.03 | 0.445059 | 702.7727 | 0.02639264 | #N/A
| 26 | 26.5 | 0.03 | 6.82 | 0.03 | 0.4625123 | 618.2366 | 0.02742765 | #N/A |  |  |  |  | 26 | 26.5 | 0.03 | 7.57 | 0.03 | 0.4625123 | 686.2245 | 0.02742765 | #N/A |  |  |  |  | 26 | 26.5 | 0.03 | 6.75 | 0.03 | 0.4625123 | 611.8911 | 0.02742765 | #N/A |  |  |  |  | 26 | 26.5 | 0.03 | 6.78 | 0.03 | 0.4625123 | 614.6106 | 0.02742765 | #N/A |  |  |  |  | 26 | 26.5 | 0.03 | 7.85 | 0.03 | 0.4625123 | 711.6067 | 0.02742765 | #N/A
| 27 | 27.5 | 0.03 | 7.18 | 0.03 | 0.4799655 | 627.2028 | 0.02846266 | #N/A |  |  |  |  | 27 | 27.5 | 0.03 | 7.89 | 0.04 | 0.4799655 | 689.2242 | 0.02846266 | #N/A |  |  |  |  | 27 | 27.5 | 0.03 | 7.14 | 0.03 | 0.4799655 | 623.7086 | 0.02846266 | #N/A |  |  |  |  | 27 | 27.5 | 0.03 | 7.09 | 0.03 | 0.4799655 | 619.3409 | 0.02846266 | #N/A |  |  |  |  | 27 | 27.5 | 0.03 | 8.28 | 0.04 | 0.4799655 | 723.2923 | 0.02846266 | #N/A
| 28 | 28.5 | 0.03 | 7.4 | 0.03 | 0.4974188 | 623.7393 | 0.02949766 | #N/A |  |  |  |  | 28 | 28.5 | 0.03 | 8.24 | 0.04 | 0.4974188 | 694.5421 | 0.02949766 | #N/A |  |  |  |  | 28 | 28.5 | 0.03 | 7.54 | 0.03 | 0.4974188 | 635.5397 | 0.02949766 | #N/A |  |  |  |  | 28 | 28.5 | 0.03 | 7.49 | 0.03 | 0.4974188 | 631.3253 | 0.02949766 | #N/A |  |  |  |  | 28 | 28.5 | 0.03 | 8.75 | 0.04 | 0.4974188 | 737.5295 | 0.02949766 | 737.5295
| 29 | 29.5 | 0.03 | 7.65 | 0.03 | 0.5148721 | 622.9535 | 0.03053267 | #N/A |  |  |  |  | 29 | 29.5 | 0.03 | 8.5 | 0.04 | 0.5148721 | 692.1706 | 0.03053267 | #N/A |  |  |  |  | 29 | 29.5 | 0.03 | 7.66 | 0.03 | 0.5148721 | 623.7678 | 0.03053267 | #N/A |  |  |  |  | 29 | 29.5 | 0.03 | 7.95 | 0.04 | 0.5148721 | 647.3831 | 0.03053267 | #N/A |  |  |  |  | 29 | 29.5 | 0.03 | 8.91 | 0.04 | 0.5148721 | 725.5576 | 0.03053267 | #N/A
| 30 | 30.5 | 0.03 | 8.11 | 0.04 | 0.5323254 | 638.7593 | 0.03156767 | #N/A |  |  |  |  | 30 | 30.5 | 0.03 | 8.69 | 0.04 | 0.5323254 | 684.4412 | 0.03156767 | #N/A |  |  |  |  | 30 | 30.5 | 0.03 | 7.81 | 0.03 | 0.5323254 | 615.1307 | 0.03156767 | #N/A |  |  |  |  | 30 | 30.5 | 0.03 | 8.25 | 0.04 | 0.5323254 | 649.786 | 0.03156767 | #N/A |  |  |  |  | 30 | 30.5 | 0.03 | 9.36 | 0.04 | 0.5323254 | 737.2117 | 0.03156767 | #N/A
| 31 | 31.5 | 0.03 | 8.41 | 0.04 | 0.5497787 | 641.3597 | 0.03260268 | #N/A |  |  |  |  | 31 | 31.5 | 0.03 | 9.16 | 0.04 | 0.5497787 | 698.5559 | 0.03260268 | #N/A |  |  |  |  | 31 | 31.5 | 0.03 | 8.33 | 0.04 | 0.5497787 | 635.2588 | 0.03260268 | #N/A |  |  |  |  | 31 | 31.5 | 0.03 | 8.53 | 0.04 | 0.5497787 | 650.5111 | 0.03260268 | #N/A |  |  |  |  | 31 | 31.5 | 0.03 | 9.34 | 0.04 | 0.5497787 | 712.2829 | 0.03260268 | #N/A
| 32 | 32.5 | 0.04 | 8.62 | 0.04 | 0.567232 | 637.1477 | 0.03363768 | #N/A |  |  |  |  | 32 | 32.5 | 0.04 | 9.47 | 0.04 | 0.567232 | 699.9755 | 0.03363768 | 699.9755 |  |  |  |  | 32 | 32.5 | 0.04 | 8.55 | 0.04 | 0.567232 | 631.9736 | 0.03363768 | #N/A |  |  |  |  | 32 | 32.5 | 0.04 | 8.84 | 0.04 | 0.567232 | 653.409 | 0.03363768 | 653.409 |  |  |  |  | 32 | 32.5 | 0.04 | 9.47 | 0.04 | 0.567232 | 699.9755 | 0.03363768 | #N/A
| 33 | 33.5 | 0.04 | 9.04 | 0.04 | 0.5846853 | 648.246 | 0.03467269 | #N/A |  |  |  |  | 33 | 33.5 | 0.04 | 9.54 | 0.04 | 0.5846853 | 684.1003 | 0.03467269 | #N/A |  |  |  |  | 33 | 33.5 | 0.04 | 9.01 | 0.04 | 0.5846853 | 646.0947 | 0.03467269 | #N/A |  |  |  |  | 33 | 33.5 | 0.04 | 9.04 | 0.04 | 0.5846853 | 648.246 | 0.03467269 | #N/A |  |  |  |  | 33 | 33.5 | 0.04 | 9.62 | 0.04 | 0.5846853 | 689.837 | 0.03467269 | #N/A
| 34 | 34.5 | 0.04 | 9.49 | 0.04 | 0.6021386 | 660.7898 | 0.0357077 | #N/A |  |  |  |  | 34 | 34.5 | 0.04 | 9.97 | 0.04 | 0.6021386 | 694.2123 | 0.0357077 | #N/A |  |  |  |  | 34 | 34.5 | 0.04 | 9.33 | 0.04 | 0.6021386 | 649.649 | 0.0357077 | 649.649 |  |  |  |  | 34 | 34.5 | 0.04 | 9.31 | 0.04 | 0.6021386 | 648.2564 | 0.0357077 | #N/A |  |  |  |  | 34 | 34.5 | 0.04 | 9.7 | 0.04 | 0.6021386 | 675.4121 | 0.0357077 | #N/A
| 35 | 35.5 | 0.04 | 9.72 | 0.04 | 0.6195919 | 657.7398 | 0.0367427 | #N/A |  |  |  |  | 35 | 35.5 | 0.04 | 10.3 | 0.05 | 0.6195919 | 696.9877 | 0.0367427 | #N/A |  |  |  |  | 35 | 35.5 | 0.04 | 9.41 | 0.04 | 0.6195919 | 636.7625 | 0.0367427 | #N/A |  |  |  |  | 35 | 35.5 | 0.04 | 9.41 | 0.04 | 0.6195919 | 636.7625 | 0.0367427 | #N/A |  |  |  |  | 35 | 35.5 | 0.04 | 10.03 | 0.04 | 0.6195919 | 678.7171 | 0.0367427 | #N/A
| 36 | 36.5 | 0.04 | 9.96 | 0.04 | 0.6370452 | 655.5151 | 0.03777771 | #N/A |  |  |  |  | 36 | 36.5 | 0.04 | 10.39 | 0.05 | 0.6370452 | 683.8154 | 0.03777771 | #N/A |  |  |  |  | 36 | 36.5 | 0.04 | 9.64 | 0.04 | 0.6370452 | 634.4544 | 0.03777771 | #N/A |  |  |  |  | 36 | 36.5 | 0.04 | 9.73 | 0.04 | 0.6370452 | 640.3777 | 0.03777771 | #N/A |  |  |  |  | 36 | 36.5 | 0.04 | 10.15 | 0.05 | 0.6370452 | 668.0199 | 0.03777771 | #N/A
| 37 | 37.5 | 0.04 | 10.46 | 0.05 | 0.6544985 | 670.0645 | 0.03881271 | 670.0645 |  |  |  |  | 37 | 37.5 | 0.04 | 10.77 | 0.05 | 0.6544985 | 689.923 | 0.03881271 | #N/A |  |  |  |  | 37 | 37.5 | 0.04 | 9.87 | 0.04 | 0.6544985 | 632.2693 | 0.03881271 | #N/A |  |  |  |  | 37 | 37.5 | 0.04 | 9.9 | 0.04 | 0.6544985 | 634.1911 | 0.03881271 | #N/A |  |  |  |  | 37 | 37.5 | 0.04 | 10.28 | 0.05 | 0.6544985 | 658.5338 | 0.03881271 | #N/A
| 38 | 38.5 | 0.04 | 10.62 | 0.05 | 0.6719518 | 662.6436 | 0.03984772 | #N/A |  |  |  |  | 38 | 38.5 | 0.04 | 10.99 | 0.05 | 0.6719518 | 685.73 | 0.03984772 | #N/A |  |  |  |  | 38 | 38.5 | 0.04 | 10.12 | 0.04 | 0.6719518 | 631.4457 | 0.03984772 | #N/A |  |  |  |  | 38 | 38.5 | 0.04 | 9.91 | 0.04 | 0.6719518 | 618.3426 | 0.03984772 | #N/A |  |  |  |  | 38 | 38.5 | 0.04 | 10.57 | 0.05 | 0.6719518 | 659.5238 | 0.03984772 | #N/A
| 39 | 39.5 | 0.04 | 10.84 | 0.05 | 0.6894051 | 659.2474 | 0.04088272 | #N/A |  |  |  |  | 39 | 39.5 | 0.04 | 11.09 | 0.05 | 0.6894051 | 674.4514 | 0.04088272 | #N/A |  |  |  |  | 39 | 39.5 | 0.04 | 10.28 | 0.05 | 0.6894051 | 625.1903 | 0.04088272 | #N/A |  |  |  |  | 39 | 39.5 | 0.04 | 9.87 | 0.04 | 0.6894051 | 600.2557 | 0.04088272 | #N/A
| 40 | 40.5 | 0.04 | 10.9 | 0.05 | 0.7068583 | 646.5285 | 0.04191773 | #N/A |  |  |  |  | 40 | 40.5 | 0.04 | 11.36 | 0.05 | 0.7068583 | 673.8132 | 0.04191773 | #N/A |  |  |  |  | 40 | 40.5 | 0.04 | 10.22 | 0.05 | 0.7068583 | 606.1946 | 0.04191773 | #N/A
| 41 | 41.5 | 0.05 | 11.07 | 0.05 | 0.7243116 | 640.79 | 0.04295274 | #N/A |  |  |  |  | 41 | 41.5 | 0.05 | 11.6 | 0.05 | 0.7243116 | 671.4692 | 0.04295274 | #N/A
| 42 | 42.5 | 0.05 | 11.32 | 0.05 | 0.7417649 | 639.8434 | 0.04398774 | #N/A |  |  |  |  | 42 | 42.5 | 0.05 | 11.68 | 0.05 | 0.7417649 | 660.1918 | 0.04398774 | #N/A
| 43 | 43.5 | 0.05 | 11.63 | 0.05 | 0.7592182 | 642.2538 | 0.04502275 | #N/A |  |  |  |  | 43 | 43.5 | 0.05 | 11.76 | 0.05 | 0.7592182 | 649.4329 | 0.04502275 | #N/A
| 44 | 44.5 | 0.05 | 11.89 | 0.05 | 0.7766715 | 641.8567 | 0.04605775 | #N/A |  |  |  |  | 44 | 44.5 | 0.05 | 11.81 | 0.05 | 0.7766715 | 637.538 | 0.04605775 | #N/A
| 45 | 45.5 | 0.05 | 11.96 | 0.05 | 0.7941248 | 631.4457 | 0.04709276 | #N/A |  |  |  |  | 45 | 45.5 | 0.05 | 11.81 | 0.05 | 0.7941248 | 623.5262 | 0.04709276 | #N/A
| 46 | 46.5 | 0.05 | 12.1 | 0.05 | 0.8115781 | 625.0988 | 0.04812776 | #N/A |  |  |  |  | 46 | 46.5 | 0.05 | 11.89 | 0.05 | 0.8115781 | 614.2499 | 0.04812776 | #N/A
| 47 | 47.5 | 0.05 | 12.2 | 0.05 | 0.8290314 | 616.9961 | 0.04916277 | #N/A |  |  |  |  | 47 | 47.5 | 0.05 | 12.02 | 0.05 | 0.8290314 | 607.8929 | 0.04916277 | #N/A
| 48 | 48.5 | 0.05 | 12.17 | 0.05 | 0.8464847 | 602.7886 | 0.05019778 | #N/A