## Traccion
Tracción (gramos) |  |  | 1 | Resistencia a la tracción (MPa) (Tracción) | [10 empty] | Tracción
No. | Material | Datos Máx. |  | Materiales / Probetas |  | 1 | 2 | 3 | 4 | 5 | Promedio | Min. | Máx. | Desv. Est. | Materiales / Probetas |  | Resistencia a la tracción (MPa) |  |  |  | Limite Elástico (MPa) |  |  |  | Módulo de Young (GPa) |  |  |  | Ruptura (MPa) |  |  |  |  | Ranking : Módulo Young Promedio (GPa) (Tracción) | [5 empty] | Mejor Material en Tracción
1 | ABS 40% 45° | 202 |  | 1 | ABS 40% 45° | 25.65719 | 25.51227 | 25.60624 | 25.62519 | 25.7799275 | 25.63616 | 25.51227 | 25.7799275 | 0.09679359 |  |  | Promedio | Min. | Máx. | Desv. Est. | Promedio | Min. | Máx. | Desv. Est. | Promedio | Min. | Máx. | Desv. Est. | Promedio | Min. | Máx. | Desv. Est. |  | No. | Material | Promedio | Min. | Máx. | Desv. Est. | PLA 100% 90°
2 | ABS 40% 90° | 194 |  | 2 | ABS 40% 90° | 26.90277 | 27.3168 | 27.52645125 | 27.5907975 | 27.08085875 | 27.28353525 | 26.90277 | 27.5907975 | 0.2917996 | 1 | ABS 40% 45° | 25.63616 | 25.51227 | 25.7799275 | 0.09679359 | 22.62528 | 22.158 | 23.593 | 0.5958959 | 0.8040692 | 0.79075 | 0.81614 | 0.01227394 | 20.57314 | 19.833 | 21.265 | 0.5438981 | 14 | 1 | PLA 100% 90° | 1.49312 | 1.4723 | 1.5209 | 0.01768564 | Tracción |  | Promedio | Min. | Máx. | Desv. Est.
3 | ABS 40% Vertical | 147 |  | 3 | ABS 40% Vertical | 10.202605 | 10.36273 | 10.24992 | 9.863522 | 9.07769125 | 9.951293 | 9.07769125 | 10.36273 | 0.5226132 | 2 | ABS 40% 90° | 27.28353525 | 26.90277 | 27.5907975 | 0.2917996 | 24.03022 | 22.713 | 25.98934 | 1.247137 | 0.874168 | 0.85031 | 0.88911 | 0.01539444 | 21.36785 | 20.556 | 22.051 | 0.6174451 | 9 | 2 | PLA 100% 45° | 1.484127 | 1.469237 | 1.5022 | 0.01258349 | 1 | Resistencia a la tracción (MPa) | 55.3537025 | 53.785625 | 57.31664 | 1.589351
4 | ABS 100% 45° | 360 |  | 4 | ABS 100% 45° | 39.91098 | 39.85192125 | 39.74239 | 39.90855 | 39.12333 | 39.70744 | 39.12333 | 39.91098 | 0.3335998 | 3 | ABS 40% Vertical | 9.951293 | 9.07769125 | 10.36273 | 0.5226132 | 9.951293 | 9.07769125 | 10.36273 | 0.5226132 | 0.488282 | 0.46267 | 0.50541 | 0.01653142 | 9.951293 | 9.07769125 | 10.36273 | 0.5226132 | 18 | 3 | ABS 100% 45° | 1.2234 | 1.214 | 1.2352 | 0.009070006 | 2 | Limite Elástico (MPa) | 50.55216 | 49.11 | 53.23 | 1.88047
5 | ABS 100% 90° | 245 |  | 5 | ABS 100% 90° | 37.84202 | 37.6294125 | 37.84780125 | 37.72838 | 38.37403125 | 37.88432825 | 37.6294125 | 38.37403125 | 0.2881993 | 4 | ABS 100% 45° | 39.70744 | 39.12333 | 39.91098 | 0.3335998 | 30.40929 | 28.22 | 32.92747 | 1.706829 | 1.2234 | 1.214 | 1.2352 | 0.009070006 | 29.1632 | 28.24 | 30.82 | 1.087309 | 3 | 4 | ABS 100% 90° | 1.21588 | 1.2044 | 1.2261 | 0.00957977 | 3 | Módulo de Young (GPa) | 1.49312 | 1.4723 | 1.5209 | 0.01768564
6 | ABS 100% Vertical | 164 |  | 6 | ABS 100% Vertical | 17.818385 | 15.16187 | 14.61075 | 15.922015 | 15.60123 | 15.82285 | 14.61075 | 17.818385 | 1.219343 | 5 | ABS 100% 90° | 37.88432825 | 37.6294125 | 38.37403125 | 0.2881993 | 29.33 | 27.16 | 30.58 | 1.50308 | 1.21588 | 1.2044 | 1.2261 | 0.00957977 | 30.452 | 29.78 | 31.73 | 0.7471747 | 4 | 5 | PETG 100% 45° | 1.11796 | 1.0982 | 1.1411 | 0.01779868 | 4 | Ruptura (MPa) | 50.33145 | 48.62422 | 52.09 | 1.539503
7 | PETG 40% 45° | 171 |  | 7 | PETG 40% 45° | 37.14498375 | 37.01155 | 38.2338 | 37.56777 | 37.54285 | 37.50019 | 37.01155 | 38.2338 | 0.4768436 | 6 | ABS 100% Vertical | 15.82285 | 14.61075 | 17.818385 | 1.219343 | 15.82260425 | 14.61075 | 17.818385 | 1.219399 | 0.870998 | 0.84784 | 0.90442 | 0.02261313 | 15.81660425 | 14.61075 | 17.818385 | 1.220841 | 10 | 6 | PETG 100% 90° | 1.114644 | 1.09542 | 1.1506 | 0.021934
8 | PETG 40% 90° | 169 |  | 8 | PETG 40% 90° | 40.06113 | 40.99003 | 40.9478 | 40.11831 | 40.33173375 | 40.489802 | 40.06113 | 40.99003 | 0.4490929 | 7 | PETG 40% 45° | 37.50019 | 37.01155 | 38.2338 | 0.4768436 | 32.92025975 | 29.89 | 35.39129875 | 2.679068 | 0.740158 | 0.71204 | 0.7678 | 0.02709256 | 31.84452 | 26.29 | 35.0526 | 3.88239 | 16 | 7 | PLA 40% 90° | 1.107832 | 1.0725 | 1.1423 | 0.02632537
9 | PETG 40% Vertical | 181 |  | 9 | PETG 40% Vertical | 16.51038625 | 11.09322 | 6.48739125 | 19.32432 | 7.92542125 | 12.26814675 | 6.48739125 | 19.32432 | 5.510059 | 8 | PETG 40% 90° | 40.489802 | 40.06113 | 40.99003 | 0.4490929 | 31.22897 | 30.12 | 32.55 | 1.084355 | 0.840522 | 0.82028 | 0.85684 | 0.01306619 | 35.48148 | 29.82499 | 38.24 | 3.341733 | 11 | 8 | PLA 40% 45° | 1.02846 | 1.0092 | 1.0457 | 0.01378416
10 | PETG 100% 45° | 155 |  | 10 | PETG 100% 45° | 55.69248 | 54.6867625 | 56.4043 | 54.328025 | 54.2695 | 55.07621 | 54.2695 | 56.4043 | 0.9361954 | 9 | PETG 40% Vertical | 12.26814675 | 6.48739125 | 19.32432 | 5.510059 | 12.265507 | 6.48 | 19.32432 | 5.512991 | 0.537818 | 0.50726 | 0.56476 | 0.02298598 | 12.26558425 | 6.48 | 19.32432 | 5.513066 | 17 | 9 | ABS 40% 90° | 0.874168 | 0.85031 | 0.88911 | 0.01539444
11 | PETG 100% 90° | 174 |  | 11 | PETG 100% 90° | 58.29959 | 57.90992 | 59.11702 | 57.3475125 | 56.8438875 | 57.90359 | 56.8438875 | 59.11702 | 0.8748519 | 10 | PETG 100% 45° | 55.07621 | 54.2695 | 56.4043 | 0.9361954 | 43.7868 | 41.98 | 45.28047 | 1.207371 | 1.11796 | 1.0982 | 1.1411 | 0.01779868 | 50.38 | 48.15 | 52.12 | 1.498816 | 5 | 10 | ABS 100% Vertical | 0.870998 | 0.84784 | 0.90442 | 0.02261313
12 | PETG 100% Vertical | 141 |  | 12 | PETG 100% Vertical | 25.96871 | 21.13747 | 26.93025 | 24.3879625 | 14.65107 | 22.61509 | 14.65107 | 26.93025 | 4.965367 | 11 | PETG 100% 90° | 57.90359 | 56.8438875 | 59.11702 | 0.8748519 | 46.7770875 | 44.12147 | 49.09027 | 2.385103 | 1.114644 | 1.09542 | 1.1506 | 0.021934 | 50.27172 | 47.64 | 51.71263 | 1.616286 | 6 | 11 | PETG 40% 90° | 0.840522 | 0.82028 | 0.85684 | 0.01306619
13 | PLA 40% 45° | 155 |  | 13 | PLA 40% 45° | 36.57244875 | 36.75592 | 37.06248 | 36.72911 | 35.61843625 | 36.54768 | 35.61843625 | 37.06248 | 0.5489548 | 12 | PETG 100% Vertical | 22.61509 | 14.65107 | 26.93025 | 4.965367 | 22.61 | 14.65 | 26.93 | 4.964116 | 0.83157 | 0.57229 | 0.92584 | 0.1472146 | 22.61 | 14.65 | 26.93 | 4.964116 | 12 | 12 | PETG 100% Vertical | 0.83157 | 0.57229 | 0.92584 | 0.1472146
14 | PLA 40% 90° | 129 |  | 14 | PLA 40% 90° | 39.16884625 | 40.13447 | 40.1359 | 39.6464 | 39.7535325 | 39.76783 | 39.16884625 | 40.1359 | 0.4011331 | 13 | PLA 40% 45° | 36.54768 | 35.61843625 | 37.06248 | 0.5489548 | 30.31159 | 28.70304 | 31.91 | 1.36482 | 1.02846 | 1.0092 | 1.0457 | 0.01378416 | 30.8080035 | 30.23 | 31.21 | 0.3874548 | 8 | 13 | PLA 100% Vertical | 0.815858 | 0.79065 | 0.83854 | 0.0225097
15 | PLA 40% Vertical | 140 |  | 15 | PLA 40% Vertical | 23.7476375 | 21.0837975 | 22.99262 | 16.89471 | 22.0054575 | 21.344843 | 16.89471 | 23.7476375 | 2.683135 | 14 | PLA 40% 90° | 39.76783 | 39.16884625 | 40.1359 | 0.4011331 | 33.94668 | 29.43 | 36.59211 | 3.061032 | 1.107832 | 1.0725 | 1.1423 | 0.02632537 | 36.74488 | 35.05460625 | 39.202 | 1.71928 | 7 | 14 | ABS 40% 45° | 0.8040692 | 0.79075 | 0.81614 | 0.01227394
16 | PLA 100% 45° | 125 |  | 16 | PLA 100% 45° | 55.3008 | 55.57413 | 55.32164 | 54.85479 | 54.57434 | 55.12514 | 54.57434 | 55.57413 | 0.4023455 | 15 | PLA 40% Vertical | 21.344843 | 16.89471 | 23.7476375 | 2.683135 | 19.108 | 15.46 | 21.26 | 2.435266 | 0.79959 | 0.72689 | 0.84501 | 0.04429846 | 21.27452 | 16.75 | 23.54 | 2.69881 | 15 | 15 | PLA 40% Vertical | 0.79959 | 0.72689 | 0.84501 | 0.04429846
17 | PLA 100% 90° | 121 |  | 17 | PLA 100% 90° | 57.31664 | 54.04937 | 54.89267 | 53.785625 | 56.7242125 | 55.3537025 | 53.785625 | 57.31664 | 1.589351 | 16 | PLA 100% 45° | 55.12514 | 54.57434 | 55.57413 | 0.4023455 | 49.34986 | 47.95883 | 50.4949375 | 1.140854 | 1.484127 | 1.469237 | 1.5022 | 0.01258349 | 49.4766975 | 48.12866 | 50.93483 | 1.004614 | 2 | 16 | PETG 40% 45° | 0.740158 | 0.71204 | 0.7678 | 0.02709256
18 | PLA 100% Vertical | 91 |  | 18 | PLA 100% Vertical | 21.84034 | 22.42295 | 21.23942 | 21.03500625 | 20.48554375 | 21.40465 | 20.48554375 | 22.42295 | 0.7475718 | 17 | PLA 100% 90° | 55.3537025 | 53.785625 | 57.31664 | 1.589351 | 50.55216 | 49.11 | 53.23 | 1.88047 | 1.49312 | 1.4723 | 1.5209 | 0.01768564 | 50.33145 | 48.62422 | 52.09 | 1.539503 | 1 | 17 | PETG 40% Vertical | 0.537818 | 0.50726 | 0.56476 | 0.02298598
Min. |  | 91 | [12 empty] | 18 | PLA 100% Vertical | 21.40465 | 20.48554375 | 22.42295 | 0.7475718 | 18.492 | 17.74 | 19.32 | 0.5672477 | 0.815858 | 0.79065 | 0.83854 | 0.0225097 | 21.4 | 20.48 | 22.42 | 0.7493664 | 13 | 18 | ABS 40% Vertical | 0.488282 | 0.46267 | 0.50541 | 0.01653142
Máx. |  | 360
Promedio |  | 170.2222 | 2 | Limite Elástico (MPa) (Tracción)
Total Apróx. De Datos |  | 15320 |  | Materiales / Probetas |  | 1 | 2 | 3 | 4 | 5 | Promedio | Min. | Máx. | Desv. Est.
|  |  |  | 1 | ABS 40% 45° | 22.158 | 22.158 | 22.7614 | 23.593 | 22.456 | 22.62528 | 22.158 | 23.593 | 0.5958959
|  |  |  | 2 | ABS 40% 90° | 23.291 | 25.98934 | 24.29911 | 23.85865 | 22.713 | 24.03022 | 22.713 | 25.98934 | 1.247137
|  |  |  | 3 | ABS 40% Vertical | 10.202605 | 10.36273 | 10.24992 | 9.863522 | 9.07769125 | 9.951293 | 9.07769125 | 10.36273 | 0.5226132
|  |  |  | 4 | ABS 100% 45° | 28.22 | 32.92747 | 30.20897 | 29.86 | 30.83 | 30.40929 | 28.22 | 32.92747 | 1.706829
|  |  |  | 5 | ABS 100% 90° | 27.16 | 30.58 | 28.35 | 30.29 | 30.27 | 29.33 | 27.16 | 30.58 | 1.50308
|  |  |  | 6 | ABS 100% Vertical | 17.818385 | 15.16187 | 14.61075 | 15.922015 | 15.6 | 15.82260425 | 14.61075 | 17.818385 | 1.219399
|  |  |  | 7 | PETG 40% 45° | 35.39129875 | 34.83 | 34.35 | 30.14 | 29.89 | 32.92025975 | 29.89 | 35.39129875 | 2.679068
|  |  |  | 8 | PETG 40% 90° | 32.55 | 32.09098 | 30.12 | 30.24 | 31.143875 | 31.22897 | 30.12 | 32.55 | 1.084355
|  |  |  | 9 | PETG 40% Vertical | 16.51 | 11.09322 | 6.48 | 19.32432 | 7.92 | 12.265507 | 6.48 | 19.32432 | 5.512991
|  |  |  | 10 | PETG 100% 45° | 41.98 | 43.45158 | 44.0308125 | 44.19115 | 45.28047 | 43.7868 | 41.98 | 45.28047 | 1.207371
|  |  |  | 11 | PETG 100% 90° | 48.58091 | 47.78279 | 44.31 | 49.09027 | 44.12147 | 46.7770875 | 44.12147 | 49.09027 | 2.385103
|  |  |  | 12 | PETG 100% Vertical | 25.96 | 21.13 | 26.93 | 24.38 | 14.65 | 22.61 | 14.65 | 26.93 | 4.964116
|  |  |  | 13 | PLA 40% 45° | 29.1631825 | 30.49173 | 28.70304 | 31.91 | 31.29 | 30.31159 | 28.70304 | 31.91 | 1.36482
|  |  |  | 14 | PLA 40% 90° | 36.59211 | 36.25 | 35.26073 | 29.43 | 32.20054875 | 33.94668 | 29.43 | 36.59211 | 3.061032
|  |  |  | 15 | PLA 40% Vertical | 21.26 | 17.86 | 20.96 | 15.46 | 20 | 19.108 | 15.46 | 21.26 | 2.435266
|  |  |  | 16 | PLA 100% 45° | 48.3248 | 49.76 | 50.4949375 | 50.2107125 | 47.95883 | 49.34986 | 47.95883 | 50.4949375 | 1.140854
|  |  |  | 17 | PLA 100% 90° | 49.45082 | 49.13 | 51.84 | 49.11 | 53.23 | 50.55216 | 49.11 | 53.23 | 1.88047
|  |  |  | 18 | PLA 100% Vertical | 18.51 | 18.57 | 19.32 | 17.74 | 18.32 | 18.492 | 17.74 | 19.32 | 0.5672477
|  |  | 3 | Módulo de Young (GPa) (Tracción)
|  |  |  | Materiales / Probetas |  | 1 | 2 | 3 | 4 | 5 | Promedio | Min. | Máx. | Desv. Est.
|  |  |  | 1 | ABS 40% 45° | 0.79075 | 0.81498 | 0.80678 | 0.7916959 | 0.81614 | 0.8040692 | 0.79075 | 0.81614 | 0.01227394
|  |  |  | 2 | ABS 40% 90° | 0.86832 | 0.85031 | 0.88403 | 0.87907 | 0.88911 | 0.874168 | 0.85031 | 0.88911 | 0.01539444
|  |  |  | 3 | ABS 40% Vertical | 0.48337 | 0.46267 | 0.49885 | 0.49111 | 0.50541 | 0.488282 | 0.46267 | 0.50541 | 0.01653142
|  |  |  | 4 | ABS 100% 45° | 1.2352 | 1.2154 | 1.2229 | 1.2295 | 1.214 | 1.2234 | 1.214 | 1.2352 | 0.009070006
|  |  |  | 5 | ABS 100% 90° | 1.2261 | 1.2044 | 1.2139 | 1.2097 | 1.2253 | 1.21588 | 1.2044 | 1.2261 | 0.00957977
|  |  |  | 6 | ABS 100% Vertical | 0.87526 | 0.87532 | 0.90442 | 0.84784 | 0.85215 | 0.870998 | 0.84784 | 0.90442 | 0.02261313
|  |  |  | 7 | PETG 40% 45° | 0.71204 | 0.71433 | 0.73974 | 0.76688 | 0.7678 | 0.740158 | 0.71204 | 0.7678 | 0.02709256
|  |  |  | 8 | PETG 40% 90° | 0.82028 | 0.84133 | 0.85684 | 0.84291 | 0.84125 | 0.840522 | 0.82028 | 0.85684 | 0.01306619
|  |  |  | 9 | PETG 40% Vertical | 0.56476 | 0.52189 | 0.54546 | 0.50726 | 0.54972 | 0.537818 | 0.50726 | 0.56476 | 0.02298598
|  |  |  | 10 | PETG 100% 45° | 1.1411 | 1.0982 | 1.1318 | 1.1102 | 1.1085 | 1.11796 | 1.0982 | 1.1411 | 0.01779868
|  |  |  | 11 | PETG 100% 90° | 1.1119 | 1.1165 | 1.1506 | 1.0988 | 1.09542 | 1.114644 | 1.09542 | 1.1506 | 0.021934
|  |  |  | 12 | PETG 100% Vertical | 0.91595 | 0.92584 | 0.86176 | 0.88201 | 0.57229 | 0.83157 | 0.57229 | 0.92584 | 0.1472146
|  |  |  | 13 | PLA 40% 45° | 1.0348 | 1.0309 | 1.0457 | 1.0217 | 1.0092 | 1.02846 | 1.0092 | 1.0457 | 0.01378416
|  |  |  | 14 | PLA 40% 90° | 1.0725 | 1.0933 | 1.1138 | 1.1423 | 1.117261 | 1.107832 | 1.0725 | 1.1423 | 0.02632537
|  |  |  | 15 | PLA 40% Vertical | 0.81707 | 0.7959 | 0.84501 | 0.72689 | 0.81308 | 0.79959 | 0.72689 | 0.84501 | 0.04429846
|  |  |  | 16 | PLA 100% 45° | 1.5022 | 1.4904 | 1.4787 | 1.4801 | 1.469237 | 1.484127 | 1.469237 | 1.5022 | 0.01258349
|  |  |  | 17 | PLA 100% 90° | 1.5209 | 1.4911 | 1.4723 | 1.4868 | 1.4945 | 1.49312 | 1.4723 | 1.5209 | 0.01768564
|  |  |  | 18 | PLA 100% Vertical | 0.82293 | 0.83379 | 0.79338 | 0.83854 | 0.79065 | 0.815858 | 0.79065 | 0.83854 | 0.0225097
|  |  | 4 | Ruptura (MPa) (Tracción)
|  |  |  | Materiales / Probetas |  | 1 | 2 | 3 | 4 | 5 | Promedio | Min. | Máx. | Desv. Est.
|  |  |  | 1 | ABS 40% 45° | 20.2667 | 20.752 | 21.265 | 20.749 | 19.833 | 20.57314 | 19.833 | 21.265 | 0.5438981
|  |  |  | 2 | ABS 40% 90° | 21.74 | 21.586 | 20.90625 | 22.051 | 20.556 | 21.36785 | 20.556 | 22.051 | 0.6174451
|  |  |  | 3 | ABS 40% Vertical | 10.202605 | 10.36273 | 10.24992 | 9.863522 | 9.07769125 | 9.951293 | 9.07769125 | 10.36273 | 0.5226132
|  |  |  | 4 | ABS 100% 45° | 28.36 | 28.706 | 29.69 | 30.82 | 28.24 | 29.1632 | 28.24 | 30.82 | 1.087309
|  |  |  | 5 | ABS 100% 90° | 30.3 | 29.78 | 30.33 | 30.12 | 31.73 | 30.452 | 29.78 | 31.73 | 0.7471747
|  |  |  | 6 | ABS 100% Vertical | 17.818385 | 15.16187 | 14.61075 | 15.922015 | 15.57 | 15.81660425 | 14.61075 | 17.818385 | 1.220841
|  |  |  | 7 | PETG 40% 45° | 34.38 | 34.27 | 35.0526 | 29.23 | 26.29 | 31.84452 | 26.29 | 35.0526 | 3.88239
|  |  |  | 8 | PETG 40% 90° | 35.67 | 37.66 | 36.01241 | 38.24 | 29.82499 | 35.48148 | 29.82499 | 38.24 | 3.341733
|  |  |  | 9 | PETG 40% Vertical | 16.51038625 | 11.09322 | 6.48 | 19.32432 | 7.92 | 12.26558425 | 6.48 | 19.32432 | 5.513066
|  |  |  | 10 | PETG 100% 45° | 50.14 | 48.15 | 51.32 | 52.12 | 50.17 | 50.38 | 48.15 | 52.12 | 1.498816
|  |  |  | 11 | PETG 100% 90° | 47.64 | 50.33 | 51.47148 | 51.71263 | 50.2045 | 50.27172 | 47.64 | 51.71263 | 1.616286
|  |  |  | 12 | PETG 100% Vertical | 25.96 | 21.13 | 26.93 | 24.38 | 14.65 | 22.61 | 14.65 | 26.93 | 4.964116
|  |  |  | 13 | PLA 40% 45° | 30.62 | 30.9500175 | 31.03 | 31.21 | 30.23 | 30.8080035 | 30.23 | 31.21 | 0.3874548
|  |  |  | 14 | PLA 40% 90° | 35.14113875 | 37.10386 | 39.202 | 37.22277 | 35.05460625 | 36.74488 | 35.05460625 | 39.202 | 1.71928
|  |  |  | 15 | PLA 40% Vertical | 23.54 | 21.08 | 22.99262 | 16.75 | 22.01 | 21.27452 | 16.75 | 23.54 | 2.69881
|  |  |  | 16 | PLA 100% 45° | 49.28 | 49.36 | 49.68 | 50.93483 | 48.12866 | 49.4766975 | 48.12866 | 50.93483 | 1.004614
|  |  |  | 17 | PLA 100% 90° | 51.82 | 48.62422 | 49.750925 | 49.3721 | 52.09 | 50.33145 | 48.62422 | 52.09 | 1.539503
|  |  |  | 18 | PLA 100% Vertical | 21.84 | 22.42 | 21.23 | 21.03 | 20.48 | 21.4 | 20.48 | 22.42 | 0.7493664

## 1_AB_40_45
|  | Lt Long. Total Real (mm) | 115 |  | Ltf Long. Total final Real (mm) |  |  |  | fronteras de grano
|  | Lc Long, Calibrada (mm) | 33 |  | Lcf Long, Calibrada (mm) |  |  |  | ductilil (chicloso)
|  | W Base (mm) | 6 |  | Wf Base (mm) |  | w |  | Fluencia (Elastico-Plastico)
|  | e altura (mm) | 4 |  | ef altura (mm) |  |  | e | Ruptura (Quiebra)
|  | A. Area (mm)^2 | 24 |  | Af. Area (mm) |  |  |  | Resistencia a la tracción
Modulo elasticidad
ABS 40% 45° ABS 40% 45° ABS 40% 45° ABS 40% 45° ABS 40% 45° ABS 40% 45° ABS 40% 45° ABS 40% 45° ABS 40% 45° ABS 40% 45° ABS 40% 45° ABS 40% 45° ABS 40% 45° ABS 40% 45° ABS 40% 45° ABS 40% 45°
| 1 | [10 empty] | 2 | [10 empty] | 3 | [10 empty] | 4 | [10 empty] | 5
|  | MTS793¦BTW¦ENU¦1¦0¦.¦/¦:¦1¦0¦0¦A | [10 empty] | MTS793¦BTW¦ENU¦1¦0¦.¦/¦:¦1¦0¦0¦A | [10 empty] | MTS793¦BTW¦ENU¦1¦0¦.¦/¦:¦1¦0¦0¦A | [10 empty] | MTS793¦BTW¦ENU¦1¦0¦.¦/¦:¦1¦0¦0¦A | [10 empty] | MTS793¦BTW¦ENU¦1¦0¦.¦/¦:¦1¦0¦0¦A
|  | Data | Header: | Time: | 2.2148438 | s | 3/30/2023 | 12:49 | PM |  |  |  | Data | Header: | Time: | 2.0302734 | s | 3/30/2023 | 12:51 | PM |  |  |  | Data | Header: | Time: | 2.0058594 | s | 3/30/2023 | 12:53 | PM |  |  |  | Data | Header: | Time: | 2.5332031 | s | 3/30/2023 | 12:54 | PM |  |  |  | Data | Header: | Time: | 2.1337891 | s | 3/30/2023 | 12:56 | PM
|  | Data | Acquisition: | Timed | [8 empty] | Data | Acquisition: | Timed | [8 empty] | Data | Acquisition: | Timed | [8 empty] | Data | Acquisition: | Timed | [8 empty] | Data | Acquisition: | Timed
|  | Station | Name: | 10504712.cfg | [8 empty] | Station | Name: | 10504712.cfg | [8 empty] | Station | Name: | 10504712.cfg | [8 empty] | Station | Name: | 10504712.cfg | [8 empty] | Station | Name: | 10504712.cfg
|  | Test | File | Name: | Tracci.tst | [7 empty] | Test | File | Name: | Tracci.tst | [7 empty] | Test | File | Name: | Tracci.tst | [7 empty] | Test | File | Name: | Tracci.tst | [7 empty] | Test | File | Name: | Tracci.tst
|  | Axial | Displacement | Axial | Force | Running | Time | [5 empty] | Axial | Displacement | Axial | Force | Running | Time | [5 empty] | Axial | Displacement | Axial | Force | Running | Time | [5 empty] | Axial | Displacement | Axial | Force | Running | Time | [5 empty] | Axial | Displacement | Axial | Force | Running | Time
CELL MAX | # | Alargamiento (mm) | Fuerza (N) | Segundos | ε Deformación (mm/mm) | σ Esfuerzo (N/mm^2) (MPa) | Máx (MPa) | Resistecia a la Tracción (MPa) | Limite Elastico (MPa) | Módulo Young (MPa) | Ruptura (MPa) | # | Alargamiento (mm) | Fuerza (N) | Segundos | ε Deformación (mm/mm) | σ Esfuerzo (N/mm^2) (MPa) | Máx (MPa) | Resistecia a la Tracción (MPa) | Limite Elastico (MPa) | Módulo Young (MPa) | Ruptura (MPa) | # | Alargamiento (mm) | Fuerza (N) | Segundos | ε Deformación (mm/mm) | σ Esfuerzo (N/mm^2) (MPa) | Máx (MPa) | Resistecia a la Tracción (MPa) | Limite Elastico (MPa) | Módulo Young (MPa) | Ruptura (MPa) | # | Alargamiento (mm) | Fuerza (N) | Segundos | ε Deformación (mm/mm) | σ Esfuerzo (N/mm^2) (MPa) | Máx (MPa) | Resistecia a la Tracción (MPa) | Limite Elastico (MPa) | Módulo Young (MPa) | Ruptura (MPa) | # | Alargamiento (mm) | Fuerza (N) | Segundos | ε Deformación (mm/mm) | σ Esfuerzo (N/mm^2) (MPa) | Máx (MPa) | Resistecia a la Tracción (MPa) | Limite Elastico (MPa) | Módulo Young (MPa) | Ruptura (MPa)
202 | 1 | 0.00043620821 | -0.12435019 | 0.021484375 | 1.321843e-05 | -0.005181258 | #N/A | 25.65719 | 22.158 | 790.75 | 20.2667 | 1 | -0.00040011946 | 0.55901706 | 0.020507813 | -1.212483e-05 | 0.0232923775 | #N/A | 25.51227 | 22.158 | 814.98 | 20.752 | 1 | -0.0007878989 | 0.71823597 | 0.020507813 | -2.387572e-05 | 0.02992649875 | #N/A | 25.60624 | 22.7614 | 806.78 | 21.265 | 1 | -0.00033617252 | -0.96462667 | 0.01953125 | -1.018705e-05 | -0.04019278 | #N/A | 25.62519 | 23.593 | 791.6959 | 20.749 | 1 | 0.00020852312 | 0.075027347 | 0.01953125 | 6.318882e-06 | 0.003126139 | #N/A | 25.7799275 | 22.456 | 816.14 | 19.833
| 2 | 0.00011639204 | 0.024288893 | 0.03125 | 3.527032e-06 | 0.001012037 | #N/A |  |  |  |  | 2 | 0.00066452194 | 0.78111887 | 0.030273438 | 2.013703e-05 | 0.03254662 | #N/A |  |  |  |  | 2 | -7.2189141e-05 | 1.3332814 | 0.030273438 | -2.18755e-06 | 0.05555339 | #N/A |  |  |  |  | 2 | -0.00019671861 | -1.1746585 | 0.029296875 | -5.96117e-06 | -0.0489441 | #N/A |  |  |  |  | 2 | 0.0004645437 | 0.80905855 | 0.029296875 | 1.407708e-05 | 0.03371077 | #N/A
| 3 | 0.0053511001 | 3.0308962 | 0.041015625 | 0.0001621545 | 0.1262873 | #N/A |  |  |  |  | 3 | 0.0096477568 | 6.2019377 | 0.040039063 | 0.0002923563 | 0.2584141 | #N/A |  |  |  |  | 3 | 0.0096437633 | 7.2456894 | 0.040039063 | 0.0002922353 | 0.301903725 | #N/A |  |  |  |  | 3 | 0.00018711435 | -0.63806772 | 0.0390625 | 5.670132e-06 | -0.026586155 | #N/A |  |  |  |  | 3 | 0.0066681067 | 4.6356769 | 0.0390625 | 0.0002020638 | 0.1931532 | #N/A
| 4 | 0.019041006 | 12.694374 | 0.05078125 | 0.0005770002 | 0.52893225 | #N/A |  |  |  |  | 4 | 0.02426561 | 16.81082 | 0.049804688 | 0.0007353215 | 0.7004508 | #N/A |  |  |  |  | 4 | 0.024720386 | 17.364994 | 0.049804688 | 0.0007491026 | 0.7235414 | #N/A |  |  |  |  | 4 | 0.00029680086 | 0.13157725 | 0.048828125 | 8.993965e-06 | 0.005482385 | #N/A |  |  |  |  | 4 | 0.020489423 | 13.541878 | 0.048828125 | 0.0006208916 | 0.5642449 | #N/A
| 5 | 0.036416598 | 24.342834 | 0.060546875 | 0.001103533 | 1.01428475 | #N/A |  |  |  |  | 5 | 0.043237746 | 28.411299 | 0.059570313 | 0.001310235 | 1.183804125 | #N/A |  |  |  |  | 5 | 0.042522501 | 28.71409 | 0.059570313 | 0.001288561 | 1.19642 | #N/A |  |  |  |  | 5 | 0.00016636914 | 0.60409307 | 0.05859375 | 5.041489e-06 | 0.02517054 | #N/A |  |  |  |  | 5 | 0.038297568 | 24.677515 | 0.05859375 | 0.001160532 | 1.02823 | #N/A
| 6 | 0.054187071 | 35.489052 | 0.0703125 | 0.001642032 | 1.4787105 | #N/A |  |  |  |  | 6 | 0.060461577 | 40.433258 | 0.069335938 | 0.001832169 | 1.684719 | #N/A |  |  |  |  | 6 | 0.061479572 | 40.722118 | 0.069335938 | 0.001863017 | 1.696755 | #N/A |  |  |  |  | 6 | 0.0080866273 | 5.4091215 | 0.068359375 | 0.0002450493 | 0.2253800625 | #N/A |  |  |  |  | 6 | 0.055594884 | 36.422611 | 0.068359375 | 0.001684693 | 1.517609 | #N/A
| 7 | 0.070687078 | 46.053974 | 0.080078125 | 0.002142033 | 1.918916 | #N/A |  |  |  |  | 7 | 0.07720273 | 51.385536 | 0.079101563 | 0.002339477 | 2.141064 | #N/A |  |  |  |  | 7 | 0.077605605 | 52.232967 | 0.079101563 | 0.002351685 | 2.176373625 | #N/A |  |  |  |  | 7 | 0.023616431 | 15.236437 | 0.078125 | 0.0007156494 | 0.6348515 | #N/A |  |  |  |  | 7 | 0.072738856 | 47.915356 | 0.078125 | 0.002204208 | 1.996473 | #N/A
| 8 | 0.087371886 | 56.322662 | 0.08984375 | 0.002647633 | 2.346778 | #N/A |  |  |  |  | 8 | 0.094045162 | 61.948448 | 0.088867188 | 0.002849853 | 2.581185 | #N/A |  |  |  |  | 8 | 0.093580611 | 62.53846 | 0.088867188 | 0.002835776 | 2.605769 | #N/A |  |  |  |  | 8 | 0.0412971 | 26.680454 | 0.087890625 | 0.001251427 | 1.111686 | #N/A |  |  |  |  | 8 | 0.088411689 | 58.71862 | 0.087890625 | 0.002679142 | 2.446609 | #N/A
| 9 | 0.10413241 | 67.288948 | 0.099609375 | 0.003155528 | 2.803706 | #N/A |  |  |  |  | 9 | 0.11088091 | 72.541016 | 0.098632813 | 0.003360028 | 3.022542 | #N/A |  |  |  |  | 9 | 0.11030711 | 73.321983 | 0.098632813 | 0.00334264 | 3.055082625 | #N/A |  |  |  |  | 9 | 0.05894478 | 38.062332 | 0.09765625 | 0.001786205 | 1.5859305 | #N/A |  |  |  |  | 9 | 0.10544486 | 69.386292 | 0.09765625 | 0.003195299 | 2.8910955 | #N/A
| 10 | 0.12017959 | 78.808067 | 0.109375 | 0.003641806 | 3.283669 | #N/A |  |  |  |  | 10 | 0.12688853 | 83.368568 | 0.10839844 | 0.003845107 | 3.47369 | #N/A |  |  |  |  | 10 | 0.12787135 | 83.482193 | 0.10839844 | 0.003874889 | 3.478425 | #N/A |  |  |  |  | 10 | 0.07556437 | 49.306004 | 0.10742188 | 0.002289829 | 2.054417 | #N/A |  |  |  |  | 10 | 0.12216929 | 79.721359 | 0.10742188 | 0.0037021 | 3.321723 | #N/A
| 11 | 0.13730691 | 89.475883 | 0.11914063 | 0.004160815 | 3.728162 | #N/A |  |  |  |  | 11 | 0.14343743 | 93.507843 | 0.11816406 | 0.004346589 | 3.896160125 | #N/A |  |  |  |  | 11 | 0.14352481 | 93.789322 | 0.11816406 | 0.004349237 | 3.907888 | #N/A |  |  |  |  | 11 | 0.092284031 | 60.170219 | 0.1171875 | 0.002796486 | 2.507092 | #N/A |  |  |  |  | 11 | 0.13863373 | 90.029839 | 0.1171875 | 0.004201022 | 3.751243 | #N/A
| 12 | 0.15372916 | 99.7854 | 0.12890625 | 0.004658459 | 4.157725 | #N/A |  |  |  |  | 12 | 0.16054709 | 103.67692 | 0.12792969 | 0.004865063 | 4.319872 | #N/A |  |  |  |  | 12 | 0.16029921 | 104.15517 | 0.12792969 | 0.004857552 | 4.33979875 | #N/A |  |  |  |  | 12 | 0.10861459 | 70.890114 | 0.12695313 | 0.003291351 | 2.95375475 | #N/A |  |  |  |  | 12 | 0.15518521 | 100.06398 | 0.12695313 | 0.004702582 | 4.1693325 | #N/A
| 13 | 0.16977514 | 109.56236 | 0.13867188 | 0.005144701 | 4.565098 | #N/A |  |  |  |  | 13 | 0.17692305 | 115.29371 | 0.13769531 | 0.005361305 | 4.803905 | #N/A |  |  |  |  | 13 | 0.17631321 | 114.69089 | 0.13769531 | 0.005342825 | 4.778787 | #N/A |  |  |  |  | 13 | 0.12593266 | 80.798416 | 0.13671875 | 0.003816141 | 3.366601 | #N/A |  |  |  |  | 13 | 0.17130724 | 111.49675 | 0.13671875 | 0.005191128 | 4.645698 | #N/A
| 14 | 0.18638305 | 119.71183 | 0.1484375 | 0.005647971 | 4.987993 | #N/A |  |  |  |  | 14 | 0.19311684 | 125.71663 | 0.14746094 | 0.005852025 | 5.238193 | #N/A |  |  |  |  | 14 | 0.19330132 | 125.28829 | 0.14746094 | 0.005857616 | 5.220345 | #N/A |  |  |  |  | 14 | 0.14191924 | 91.362968 | 0.14648438 | 0.004300583 | 3.80679 | #N/A |  |  |  |  | 14 | 0.18872863 | 122.31864 | 0.14648438 | 0.005719049 | 5.09661 | #N/A
| 15 | 0.20280559 | 130.39984 | 0.15820313 | 0.006145624 | 5.433327 | #N/A |  |  |  |  | 15 | 0.20915845 | 135.43658 | 0.15722656 | 0.006338135 | 5.643191 | #N/A |  |  |  |  | 15 | 0.20936191 | 135.37363 | 0.15722656 | 0.0063443 | 5.640568 | #N/A |  |  |  |  | 15 | 0.15760581 | 101.41194 | 0.15625 | 0.004775934 | 4.2254975 | #N/A |  |  |  |  | 15 | 0.20515418 | 132.69202 | 0.15625 | 0.006216793 | 5.528834 | #N/A
| 16 | 0.21968342 | 141.4986 | 0.16796875 | 0.006657073 | 5.895775 | #N/A |  |  |  |  | 16 | 0.22576305 | 145.44807 | 0.16699219 | 0.006841305 | 6.06033625 | #N/A |  |  |  |  | 16 | 0.22642797 | 145.35353 | 0.16699219 | 0.006861454 | 6.056397 | #N/A |  |  |  |  | 16 | 0.17436746 | 112.26945 | 0.16601563 | 0.005283862 | 4.67789375 | #N/A |  |  |  |  | 16 | 0.2218148 | 142.61409 | 0.16601563 | 0.006721661 | 5.94225375 | #N/A
| 17 | 0.23645613 | 152.1936 | 0.17773438 | 0.007165337 | 6.3414 | #N/A |  |  |  |  | 17 | 0.2428679 | 156.02357 | 0.17675781 | 0.007359633 | 6.500982 | #N/A |  |  |  |  | 17 | 0.24211657 | 155.81281 | 0.17675781 | 0.007336866 | 6.4922 | #N/A |  |  |  |  | 17 | 0.19133829 | 123.19476 | 0.17578125 | 0.00579813 | 5.133115 | #N/A |  |  |  |  | 17 | 0.23846735 | 152.81036 | 0.17578125 | 0.007226283 | 6.367098 | #N/A
| 18 | 0.25210336 | 162.61183 | 0.1875 | 0.007639496 | 6.775493 | #N/A |  |  |  |  | 18 | 0.25894746 | 165.91676 | 0.18652344 | 0.007846893 | 6.913198 | #N/A |  |  |  |  | 18 | 0.25975078 | 165.70352 | 0.18652344 | 0.007871236 | 6.904313 | #N/A |  |  |  |  | 18 | 0.2071515 | 133.45561 | 0.18554688 | 0.006277318 | 5.56065 | #N/A |  |  |  |  | 18 | 0.2545321 | 163.53711 | 0.18554688 | 0.007713094 | 6.81404625 | #N/A
| 19 | 0.26954949 | 172.31577 | 0.19726563 | 0.008168166 | 7.17982375 | #N/A |  |  |  |  | 19 | 0.27648181 | 176.78506 | 0.19628906 | 0.008378237 | 7.366044 | #N/A |  |  |  |  | 19 | 0.27509797 | 176.5392 | 0.19628906 | 0.008336302 | 7.3558 | #N/A |  |  |  |  | 19 | 0.22376718 | 143.12059 | 0.1953125 | 0.006780824 | 5.963358 | #N/A |  |  |  |  | 19 | 0.27167538 | 174.25366 | 0.1953125 | 0.008232587 | 7.260569 | #N/A
| 20 | 0.28544867 | 182.47307 | 0.20703125 | 0.00864996 | 7.603045 | #N/A |  |  |  |  | 20 | 0.29220095 | 187.41347 | 0.20605469 | 0.008854574 | 7.808895 | #N/A |  |  |  |  | 20 | 0.29196176 | 186.6848 | 0.20605469 | 0.008847326 | 7.778533 | #N/A |  |  |  |  | 20 | 0.24063911 | 153.71814 | 0.20507813 | 0.007292094 | 6.4049225 | #N/A |  |  |  |  | 20 | 0.28753799 | 184.50819 | 0.20507813 | 0.008713272 | 7.68784125 | #N/A
| 21 | 0.3018209 | 192.33228 | 0.21679688 | 0.009146088 | 8.013845 | #N/A |  |  |  |  | 21 | 0.30866599 | 196.97166 | 0.21582031 | 0.009353515 | 8.2071525 | #N/A |  |  |  |  | 21 | 0.3084155 | 197.03307 | 0.21582031 | 0.009345924 | 8.20971125 | #N/A |  |  |  |  | 21 | 0.25674802 | 163.31487 | 0.21484375 | 0.007780243 | 6.80478625 | #N/A |  |  |  |  | 21 | 0.30380398 | 194.80705 | 0.21484375 | 0.009206181 | 8.11696 | #N/A
| 22 | 0.31793749 | 202.79021 | 0.2265625 | 0.009634469 | 8.449592 | #N/A |  |  |  |  | 22 | 0.32573372 | 207.02318 | 0.22558594 | 0.009870719 | 8.625966 | #N/A |  |  |  |  | 22 | 0.32619521 | 207.68515 | 0.22558594 | 0.009884703 | 8.653548 | #N/A |  |  |  |  | 22 | 0.27356908 | 174.01904 | 0.22460938 | 0.008289972 | 7.250793 | #N/A |  |  |  |  | 22 | 0.32079935 | 204.66148 | 0.22460938 | 0.009721192 | 8.527562 | #N/A
| 23 | 0.33504555 | 213.20209 | 0.23632813 | 0.0101529 | 8.88342 | #N/A |  |  |  |  | 23 | 0.34192574 | 216.80721 | 0.23535156 | 0.01036139 | 9.03363375 | #N/A |  |  |  |  | 23 | 0.34176534 | 216.28067 | 0.23535156 | 0.01035653 | 9.011695 | #N/A |  |  |  |  | 23 | 0.29024583 | 184.74036 | 0.234375 | 0.008795328 | 7.697515 | #N/A |  |  |  |  | 23 | 0.33720854 | 215.19958 | 0.234375 | 0.01021844 | 8.966649 | #N/A
| 24 | 0.35201582 | 223.92056 | 0.24609375 | 0.01066715 | 9.330023 | #N/A |  |  |  |  | 24 | 0.35814697 | 227.09966 | 0.24511719 | 0.01085294 | 9.462486 | #N/A |  |  |  |  | 24 | 0.35773101 | 226.35736 | 0.24511719 | 0.01084033 | 9.431557 | #N/A |  |  |  |  | 24 | 0.30668357 | 195.23077 | 0.24414063 | 0.009293442 | 8.134615 | #N/A |  |  |  |  | 24 | 0.35418102 | 224.46402 | 0.24414063 | 0.01073276 | 9.3526675 | #N/A
| 25 | 0.36805317 | 233.9001 | 0.25585938 | 0.01115313 | 9.7458375 | #N/A |  |  |  |  | 25 | 0.37509605 | 237.43846 | 0.25488281 | 0.01136655 | 9.893269 | #N/A |  |  |  |  | 25 | 0.37457484 | 236.30478 | 0.25488281 | 0.01135075 | 9.8460325 | #N/A |  |  |  |  | 25 | 0.32330292 | 205.06464 | 0.25390625 | 0.009797058 | 8.54436 | #N/A |  |  |  |  | 25 | 0.37049779 | 234.88417 | 0.25390625 | 0.01122721 | 9.78684 | #N/A
| 26 | 0.38464192 | 243.21646 | 0.265625 | 0.01165582 | 10.13402 | #N/A |  |  |  |  | 26 | 0.39220393 | 248.04823 | 0.26464844 | 0.01188497 | 10.33534 | #N/A |  |  |  |  | 26 | 0.39111236 | 246.77359 | 0.26464844 | 0.01185189 | 10.28223 | #N/A |  |  |  |  | 26 | 0.33959618 | 214.51906 | 0.26367188 | 0.01029079 | 8.938294 | #N/A |  |  |  |  | 26 | 0.38668814 | 245.11084 | 0.26367188 | 0.01171782 | 10.21295 | #N/A
| 27 | 0.40133432 | 252.83163 | 0.27539063 | 0.01216165 | 10.53465125 | #N/A |  |  |  |  | 27 | 0.40899712 | 258.48166 | 0.27441406 | 0.01239385 | 10.77007 | #N/A |  |  |  |  | 27 | 0.4071424 | 257.71744 | 0.27441406 | 0.01233765 | 10.73823 | #N/A |  |  |  |  | 27 | 0.3558121 | 224.40225 | 0.2734375 | 0.01078218 | 9.35009375 | #N/A |  |  |  |  | 27 | 0.40302292 | 255.93602 | 0.2734375 | 0.01221282 | 10.664 | #N/A
| 28 | 0.41743606 | 262.97256 | 0.28515625 | 0.01264958 | 10.95719 | #N/A |  |  |  |  | 28 | 0.42501345 | 267.65579 | 0.28417969 | 0.0128792 | 11.15232 | #N/A |  |  |  |  | 28 | 0.42449579 | 266.99759 | 0.28417969 | 0.01286351 | 11.1249 | #N/A |  |  |  |  | 28 | 0.37211314 | 234.2435 | 0.28320313 | 0.01127616 | 9.760146 | #N/A |  |  |  |  | 28 | 0.41997445 | 266.16876 | 0.28320313 | 0.0127265 | 11.090365 | #N/A
| 29 | 0.43355349 | 272.83646 | 0.29492188 | 0.01313798 | 11.36819 | #N/A |  |  |  |  | 29 | 0.44130784 | 277.4407 | 0.29394531 | 0.01337296 | 11.56003 | #N/A |  |  |  |  | 29 | 0.44076371 | 276.7601 | 0.29394531 | 0.01335648 | 11.53167 | #N/A |  |  |  |  | 29 | 0.38915411 | 245.15204 | 0.29296875 | 0.01179255 | 10.21467 | #N/A |  |  |  |  | 29 | 0.43694025 | 275.68637 | 0.29296875 | 0.01324061 | 11.48693 | #N/A
| 30 | 0.45059851 | 283.09845 | 0.3046875 | 0.0136545 | 11.79576875 | #N/A |  |  |  |  | 30 | 0.45830336 | 286.7388 | 0.30371094 | 0.01388798 | 11.94745 | #N/A |  |  |  |  | 30 | 0.45753157 | 286.29541 | 0.30371094 | 0.01386459 | 11.92898 | #N/A |  |  |  |  | 30 | 0.40659311 | 255.75221 | 0.30273438 | 0.012321 | 10.65634 | #N/A |  |  |  |  | 30 | 0.45281976 | 285.01065 | 0.30273438 | 0.01372181 | 11.87544375 | #N/A
| 31 | 0.46629927 | 293.05374 | 0.31445313 | 0.01413028 | 12.2105725 | #N/A |  |  |  |  | 31 | 0.4740577 | 297.40594 | 0.31347656 | 0.01436538 | 12.39191 | #N/A |  |  |  |  | 31 | 0.47399047 | 296.00079 | 0.31347656 | 0.01436335 | 12.33336625 | #N/A |  |  |  |  | 31 | 0.42290956 | 265.72043 | 0.3125 | 0.01281544 | 11.07168 | #N/A |  |  |  |  | 31 | 0.46975225 | 294.66345 | 0.3125 | 0.01423492 | 12.27764375 | #N/A
| 32 | 0.48365125 | 302.34695 | 0.32421875 | 0.0146561 | 12.59779 | #N/A |  |  |  |  | 32 | 0.49136776 | 307.3877 | 0.32324219 | 0.01488993 | 12.80782 | #N/A |  |  |  |  | 32 | 0.48964843 | 306.09692 | 0.32324219 | 0.01483783 | 12.75404 | #N/A |  |  |  |  | 32 | 0.43867832 | 275.1857 | 0.32226563 | 0.01329328 | 11.46607 | #N/A |  |  |  |  | 32 | 0.48660451 | 304.0654 | 0.32226563 | 0.01474559 | 12.66939 | #N/A
| 33 | 0.50014633 | 312.3454 | 0.33398438 | 0.01515595 | 13.01439 | #N/A |  |  |  |  | 33 | 0.50769103 | 317.14523 | 0.33300781 | 0.01538458 | 13.21438 | #N/A |  |  |  |  | 33 | 0.50726253 | 315.98853 | 0.33300781 | 0.01537159 | 13.16618875 | #N/A |  |  |  |  | 33 | 0.45561329 | 284.47836 | 0.33203125 | 0.01380646 | 11.853265 | #N/A |  |  |  |  | 33 | 0.50282401 | 314.36682 | 0.33203125 | 0.01523709 | 13.0986175 | #N/A
| 34 | 0.51670009 | 322.47299 | 0.34375 | 0.01565758 | 13.43637 | #N/A |  |  |  |  | 34 | 0.52393585 | 326.48758 | 0.34277344 | 0.01587684 | 13.60365 | #N/A |  |  |  |  | 34 | 0.52385503 | 325.88547 | 0.34277344 | 0.01587439 | 13.57856125 | #N/A |  |  |  |  | 34 | 0.4721494 | 294.64288 | 0.34179688 | 0.01430756 | 12.27679 | #N/A |  |  |  |  | 34 | 0.51851243 | 324.33664 | 0.34179688 | 0.0157125 | 13.51403 | #N/A
| 35 | 0.5336448 | 332.18585 | 0.35351563 | 0.01617105 | 13.84108 | #N/A |  |  |  |  | 35 | 0.54038113 | 335.81689 | 0.35253906 | 0.01637519 | 13.99237 | #N/A |  |  |  |  | 35 | 0.53985143 | 335.37283 | 0.35253906 | 0.01635913 | 13.97387 | #N/A |  |  |  |  | 35 | 0.48908138 | 304.6716 | 0.3515625 | 0.01482065 | 12.69465 | #N/A |  |  |  |  | 35 | 0.53602183 | 334.08121 | 0.3515625 | 0.01624309 | 13.92005 | #N/A
| 36 | 0.5497005 | 342.24506 | 0.36328125 | 0.01665759 | 14.26021 | #N/A |  |  |  |  | 36 | 0.55683726 | 345.06671 | 0.36230469 | 0.01687386 | 14.37778 | #N/A |  |  |  |  | 36 | 0.55669063 | 344.28329 | 0.36230469 | 0.01686941 | 14.34514 | #N/A |  |  |  |  | 36 | 0.50632107 | 314.57111 | 0.36132813 | 0.01534306 | 13.10713 | #N/A |  |  |  |  | 36 | 0.55243742 | 343.43555 | 0.36132813 | 0.01674053 | 14.30981 | #N/A
| 37 | 0.56597382 | 351.38385 | 0.37304688 | 0.01715072 | 14.64099375 | #N/A |  |  |  |  | 37 | 0.57336563 | 355.173 | 0.37207031 | 0.01737472 | 14.798875 | #N/A |  |  |  |  | 37 | 0.57339036 | 353.41895 | 0.37207031 | 0.01737547 | 14.72579 | #N/A |  |  |  |  | 37 | 0.52243698 | 325.23453 | 0.37109375 | 0.01583142 | 13.55143875 | #N/A |  |  |  |  | 37 | 0.56858045 | 352.81961 | 0.37109375 | 0.01722971 | 14.70082 | #N/A
| 38 | 0.5824151 | 361.19336 | 0.3828125 | 0.01764894 | 15.04972 | #N/A |  |  |  |  | 38 | 0.59047091 | 365.01862 | 0.38183594 | 0.01789306 | 15.20911 | #N/A |  |  |  |  | 38 | 0.58953685 | 363.08176 | 0.38183594 | 0.01786475 | 15.12841 | #N/A |  |  |  |  | 38 | 0.5383569 | 334.15372 | 0.38085938 | 0.01631385 | 13.92307 | #N/A |  |  |  |  | 38 | 0.58567375 | 362.38943 | 0.38085938 | 0.01774769 | 15.09956 | #N/A
| 39 | 0.60002792 | 370.05515 | 0.39257813 | 0.01818266 | 15.41896 | #N/A |  |  |  |  | 39 | 0.60666478 | 374.50516 | 0.39160156 | 0.01838378 | 15.60438 | #N/A |  |  |  |  | 39 | 0.6055547 | 372.67892 | 0.39160156 | 0.01835014 | 15.52829 | #N/A |  |  |  |  | 39 | 0.55496907 | 343.32626 | 0.390625 | 0.01681724 | 14.30526 | #N/A |  |  |  |  | 39 | 0.60240889 | 372.07559 | 0.390625 | 0.01825481 | 15.50315 | #N/A
| 40 | 0.61604071 | 379.79657 | 0.40234375 | 0.0186679 | 15.82486 | #N/A |  |  |  |  | 40 | 0.62328768 | 384.17035 | 0.40136719 | 0.01888751 | 16.0071 | #N/A |  |  |  |  | 40 | 0.62243241 | 382.41476 | 0.40136719 | 0.01886159 | 15.93395 | #N/A |  |  |  |  | 40 | 0.57167274 | 353.10641 | 0.40039063 | 0.01732342 | 14.71277 | #N/A |  |  |  |  | 40 | 0.61784661 | 381.77237 | 0.40039063 | 0.01872262 | 15.90718 | #N/A
| 41 | 0.63218242 | 389.34439 | 0.41210938 | 0.01915704 | 16.22268 | #N/A |  |  |  |  | 41 | 0.63965243 | 392.77585 | 0.41113281 | 0.01938341 | 16.36566 | #N/A |  |  |  |  | 41 | 0.63909674 | 391.95782 | 0.41113281 | 0.01936657 | 16.33158 | #N/A |  |  |  |  | 41 | 0.5876767 | 362.14844 | 0.41015625 | 0.01780838 | 15.08952 | #N/A |  |  |  |  | 41 | 0.63516724 | 391.51981 | 0.41015625 | 0.01924749 | 16.31333 | #N/A
| 42 | 0.64886433 | 399.41138 | 0.421875 | 0.01966256 | 16.64214 | #N/A |  |  |  |  | 42 | 0.65648657 | 402.10425 | 0.42089844 | 0.01989353 | 16.75434375 | #N/A |  |  |  |  | 42 | 0.65587878 | 400.75623 | 0.42089844 | 0.01987511 | 16.69817625 | #N/A |  |  |  |  | 42 | 0.6036424 | 372.18646 | 0.41992188 | 0.01829219 | 15.50777 | #N/A |  |  |  |  | 42 | 0.65218186 | 400.57773 | 0.41992188 | 0.01976309 | 16.69073875 | #N/A
| 43 | 0.66585261 | 408.70428 | 0.43164063 | 0.02017735 | 17.029345 | #N/A |  |  |  |  | 43 | 0.6730597 | 410.95764 | 0.43066406 | 0.02039575 | 17.123235 | #N/A |  |  |  |  | 43 | 0.67271227 | 409.5975 | 0.43066406 | 0.02038522 | 17.0665625 | #N/A |  |  |  |  | 43 | 0.62134892 | 381.76849 | 0.4296875 | 0.01882876 | 15.90702 | #N/A |  |  |  |  | 43 | 0.66833323 | 409.18573 | 0.4296875 | 0.02025252 | 17.04941 | #N/A
| 44 | 0.68259794 | 417.79047 | 0.44140625 | 0.02068479 | 17.40793625 | #N/A |  |  |  |  | 44 | 0.68991733 | 420.48096 | 0.44042969 | 0.02090659 | 17.52004 | #N/A |  |  |  |  | 44 | 0.68876153 | 418.66644 | 0.44042969 | 0.02087156 | 17.444435 | #N/A |  |  |  |  | 44 | 0.63801867 | 390.98694 | 0.43945313 | 0.0193339 | 16.2911225 | #N/A |  |  |  |  | 44 | 0.68433642 | 418.51163 | 0.43945313 | 0.02073747 | 17.43798 | #N/A
| 45 | 0.69885039 | 426.26672 | 0.45117188 | 0.02117728 | 17.76111 | #N/A |  |  |  |  | 45 | 0.70639145 | 430.07303 | 0.45019531 | 0.0214058 | 17.91971 | #N/A |  |  |  |  | 45 | 0.70516568 | 427.91501 | 0.45019531 | 0.02136866 | 17.82979 | #N/A |  |  |  |  | 45 | 0.65424621 | 399.63202 | 0.44921875 | 0.01982564 | 16.65133 | #N/A |  |  |  |  | 45 | 0.70161587 | 428.45816 | 0.44921875 | 0.02126109 | 17.85242 | #N/A
| 46 | 0.71519434 | 435.24283 | 0.4609375 | 0.02167256 | 18.13512 | #N/A |  |  |  |  | 46 | 0.72174144 | 438.80875 | 0.45996094 | 0.02187095 | 18.2837 | #N/A |  |  |  |  | 46 | 0.72135299 | 437.22626 | 0.45996094 | 0.02185918 | 18.21776 | #N/A |  |  |  |  | 46 | 0.66989458 | 408.27124 | 0.45898438 | 0.02029984 | 17.0113 | #N/A |  |  |  |  | 46 | 0.71777582 | 438.12607 | 0.45898438 | 0.02175078 | 18.25525 | #N/A
| 47 | 0.73157138 | 444.4556 | 0.47070313 | 0.02216883 | 18.51898 | #N/A |  |  |  |  | 47 | 0.73878056 | 447.77634 | 0.46972656 | 0.02238729 | 18.6573475 | #N/A |  |  |  |  | 47 | 0.73792487 | 446.53113 | 0.46972656 | 0.02236136 | 18.60546375 | #N/A |  |  |  |  | 47 | 0.68695557 | 417.87134 | 0.46875 | 0.02081684 | 17.41131 | #N/A |  |  |  |  | 47 | 0.73432004 | 446.9873 | 0.46875 | 0.02225212 | 18.62447 | #N/A
| 48 | 0.74857593 | 453.78351 | 0.48046875 | 0.02268412 | 18.90764625 | #N/A |  |  |  |  | 48 | 0.75579751 | 456.74774 | 0.47949219 | 0.02290295 | 19.03116 | #N/A |  |  |  |  | 48 | 0.75526041 | 454.76614 | 0.47949219 | 0.02288668 | 18.94859 | #N/A |  |  |  |  | 48 | 0.70344234 | 427.47006 | 0.47851563 | 0.02131643 | 17.8112525 | #N/A |  |  |  |  | 48 | 0.75025952 | 455.2644 | 0.47851563 | 0.02273514 | 18.96935 | #N/A
| 49 | 0.764902 | 462.87955 | 0.49023438 | 0.02317885 | 19.28665 | #N/A |  |  |  |  | 49 | 0.77218449 | 465.1889 | 0.48925781 | 0.02339953 | 19.38287 | #N/A |  |  |  |  | 49 | 0.77155238 | 463.58835 | 0.48925781 | 0.02338038 | 19.31618125 | #N/A |  |  |  |  | 49 | 0.72000796 | 436.79315 | 0.48828125 | 0.02181842 | 18.19971 | #N/A |  |  |  |  | 49 | 0.76755828 | 463.53638 | 0.48828125 | 0.02325934 | 19.31402 | #N/A
| 50 | 0.78124893 | 471.93649 | 0.5 | 0.02367421 | 19.66402 | #N/A |  |  |  |  | 50 | 0.78889614 | 474.49976 | 0.49902344 | 0.02390594 | 19.77082 | #N/A |  |  |  |  | 50 | 0.78814894 | 472.202 | 0.49902344 | 0.0238833 | 19.67508 | #N/A |  |  |  |  | 50 | 0.7369293 | 445.80515 | 0.49804688 | 0.02233119 | 18.57521 | #N/A |  |  |  |  | 50 | 0.78369081 | 472.32715 | 0.49804688 | 0.02374821 | 19.6803 | #N/A
| 51 | 0.79860812 | 480.0528 | 0.50976563 | 0.02420025 | 20.0022 | #N/A |  |  |  |  | 51 | 0.80548018 | 482.91266 | 0.50878906 | 0.02440849 | 20.12136 | #N/A |  |  |  |  | 51 | 0.80486071 | 481.05807 | 0.50878906 | 0.02438972 | 20.04408625 | #N/A |  |  |  |  | 51 | 0.75331855 | 454.24747 | 0.5078125 | 0.02282783 | 18.92698 | #N/A |  |  |  |  | 51 | 0.80092168 | 481.07281 | 0.5078125 | 0.02427035 | 20.0447 | #N/A
| 52 | 0.8150149 | 488.47568 | 0.51953125 | 0.02469742 | 20.35315 | #N/A |  |  |  |  | 52 | 0.82133746 | 492.0788 | 0.51855469 | 0.02488901 | 20.50328 | #N/A |  |  |  |  | 52 | 0.82171029 | 490.21268 | 0.51855469 | 0.02490031 | 20.42553 | #N/A |  |  |  |  | 52 | 0.76964939 | 462.48688 | 0.51757813 | 0.02332271 | 19.27029 | #N/A |  |  |  |  | 52 | 0.81673944 | 489.97 | 0.51757813 | 0.02474968 | 20.41542 | #N/A
| 53 | 0.83202189 | 497.21066 | 0.52929688 | 0.02521278 | 20.71711 | #N/A |  |  |  |  | 53 | 0.83798128 | 499.74915 | 0.52832031 | 0.02539337 | 20.82288125 | #N/A |  |  |  |  | 53 | 0.83769876 | 498.48065 | 0.52832031 | 0.02538481 | 20.77003 | #N/A |  |  |  |  | 53 | 0.78634417 | 471.57513 | 0.52734375 | 0.02382861 | 19.64896375 | #N/A |  |  |  |  | 53 | 0.8335765 | 498.65817 | 0.52734375 | 0.02525989 | 20.77742375 | #N/A
| 54 | 0.84871024 | 505.38791 | 0.5390625 | 0.02571849 | 21.05783 | #N/A |  |  |  |  | 54 | 0.85486448 | 507.78848 | 0.53808594 | 0.02590498 | 21.15785 | #N/A |  |  |  |  | 54 | 0.85481089 | 506.68765 | 0.53808594 | 0.02590336 | 21.11199 | #N/A |  |  |  |  | 54 | 0.80283582 | 480.42361 | 0.53710938 | 0.02432836 | 20.01765 | #N/A |  |  |  |  | 54 | 0.84956884 | 506.87219 | 0.53710938 | 0.02574451 | 21.11967 | #N/A
| 55 | 0.86514968 | 514.52411 | 0.54882813 | 0.02621666 | 21.4385 | #N/A |  |  |  |  | 55 | 0.87166852 | 515.95856 | 0.54785156 | 0.0264142 | 21.49827 | #N/A |  |  |  |  | 55 | 0.87144971 | 514.68616 | 0.54785156 | 0.02640757 | 21.44526 | #N/A |  |  |  |  | 55 | 0.81943613 | 489.05109 | 0.546875 | 0.0248314 | 20.37712875 | #N/A |  |  |  |  | 55 | 0.86653441 | 514.896 | 0.546875 | 0.02625862 | 21.454 | #N/A
| 56 | 0.8815738 | 522.58948 | 0.55859375 | 0.02671436 | 21.77456 | #N/A |  |  |  |  | 56 | 0.88728952 | 523.65063 | 0.55761719 | 0.02688756 | 21.81877625 | #N/A |  |  |  |  | 56 | 0.88787329 | 522.35974 | 0.55761719 | 0.02690525 | 21.76499 | #N/A |  |  |  |  | 56 | 0.83569968 | 498.18759 | 0.55664063 | 0.02532423 | 20.75781625 | #N/A |  |  |  |  | 56 | 0.88277245 | 522.45483 | 0.55664063 | 0.02675068 | 21.76895125 | #N/A
| 57 | 0.8979553 | 530.35156 | 0.56835938 | 0.02721077 | 22.09798 | #N/A |  |  |  |  | 57 | 0.90402389 | 531.79633 | 0.56738281 | 0.02739466 | 22.15818 | #N/A |  |  |  |  | 57 | 0.90415055 | 530.21814 | 0.56738281 | 0.0273985 | 22.0924225 | #N/A |  |  |  |  | 57 | 0.85315108 | 505.75305 | 0.56640625 | 0.02585306 | 21.07304375 | #N/A |  |  |  |  | 57 | 0.90004867 | 530.51202 | 0.56640625 | 0.0272742 | 22.1046675 | #N/A
| 58 | 0.91500199 | 537.79236 | 0.578125 | 0.02772733 | 22.408015 | #N/A |  |  |  |  | 58 | 0.92127216 | 540.00946 | 0.57714844 | 0.02791734 | 22.50039 | #N/A |  |  |  |  | 58 | 0.92135078 | 538.3949 | 0.57714844 | 0.02791972 | 22.43312 | #N/A |  |  |  |  | 58 | 0.86928135 | 514.16809 | 0.57617188 | 0.02634186 | 21.42367 | #N/A |  |  |  |  | 58 | 0.91620135 | 538.94641 | 0.57617188 | 0.02776368 | 22.4561 | #N/A
| 59 | 0.93105191 | 545.20532 | 0.58789063 | 0.02821369 | 22.71689 | #N/A |  |  |  |  | 59 | 0.93772048 | 547.62042 | 0.58691406 | 0.02841577 | 22.8175175 | #N/A |  |  |  |  | 59 | 0.93801254 | 546.27527 | 0.58691406 | 0.02842462 | 22.76147 | #N/A |  |  |  |  | 59 | 0.88567466 | 521.53137 | 0.5859375 | 0.02683863 | 21.73047375 | #N/A |  |  |  |  | 59 | 0.93332177 | 547.05457 | 0.5859375 | 0.02828248 | 22.79394 | #N/A
| 60 | 0.94774234 | 552.74457 | 0.59765625 | 0.02871946 | 23.03102375 | #N/A |  |  |  |  | 60 | 0.95410389 | 554.61542 | 0.59667969 | 0.02891224 | 23.10898 | #N/A |  |  |  |  | 60 | 0.95471787 | 553.14563 | 0.59667969 | 0.02893084 | 23.04773 | #N/A |  |  |  |  | 60 | 0.90183991 | 529.48975 | 0.59570313 | 0.02732848 | 22.06207 | #N/A |  |  |  |  | 60 | 0.94944602 | 554.31036 | 0.59570313 | 0.02877109 | 23.096265 | #N/A
| 61 | 0.96472639 | 560.06763 | 0.60742188 | 0.02923413 | 23.33615125 | #N/A |  |  |  |  | 61 | 0.97070462 | 561.11475 | 0.60644531 | 0.02941529 | 23.37978125 | #N/A |  |  |  |  | 61 | 0.9710685 | 560.18024 | 0.60644531 | 0.02942632 | 23.34084 | #N/A |  |  |  |  | 61 | 0.91940421 | 537.73047 | 0.60546875 | 0.02786073 | 22.40543625 | #N/A |  |  |  |  | 61 | 0.96593648 | 561.34552 | 0.60546875 | 0.0292708 | 23.3894 | #N/A
| 62 | 0.9817493 | 567.72894 | 0.6171875 | 0.02974998 | 23.6553725 | #N/A |  |  |  |  | 62 | 0.98672414 | 567.57507 | 0.61621094 | 0.02990073 | 23.64896125 | #N/A |  |  |  |  | 62 | 0.98799473 | 567.11145 | 0.61621094 | 0.02993923 | 23.62964375 | #N/A |  |  |  |  | 62 | 0.93588936 | 545.50018 | 0.61523438 | 0.02836028 | 22.72917 | #N/A |  |  |  |  | 62 | 0.98218232 | 568.23828 | 0.61523438 | 0.0297631 | 23.676595 | #N/A
| 63 | 0.99754059 | 574.25342 | 0.62695313 | 0.0302285 | 23.92723 | #N/A |  |  |  |  | 63 | 1.0041859 | 574.20483 | 0.62597656 | 0.03042988 | 23.92520125 | #N/A |  |  |  |  | 63 | 1.0045609 | 573.51642 | 0.62597656 | 0.03044124 | 23.8965175 | #N/A |  |  |  |  | 63 | 0.95239836 | 552.73615 | 0.625 | 0.02886056 | 23.03067 | #N/A |  |  |  |  | 63 | 0.99888307 | 574.7428 | 0.625 | 0.03026918 | 23.94762 | #N/A
| 64 | 1.0137106 | 580.42523 | 0.63671875 | 0.0307185 | 24.18438 | #N/A |  |  |  |  | 64 | 1.020546 | 581.03101 | 0.63574219 | 0.03092564 | 24.20963 | #N/A |  |  |  |  | 64 | 1.0209614 | 580.26062 | 0.63574219 | 0.03093822 | 24.17753 | #N/A |  |  |  |  | 64 | 0.9678815 | 559.61304 | 0.63476563 | 0.02932974 | 23.31721 | #N/A |  |  |  |  | 64 | 1.0155367 | 581.46405 | 0.63476563 | 0.03077384 | 24.22766875 | #N/A
| 65 | 1.0308118 | 585.70374 | 0.64648438 | 0.03123672 | 24.4043225 | #N/A |  |  |  |  | 65 | 1.0372746 | 587.52441 | 0.64550781 | 0.03143256 | 24.48018375 | #N/A |  |  |  |  | 65 | 1.0376489 | 586.12823 | 0.64550781 | 0.03144391 | 24.42201 | #N/A |  |  |  |  | 65 | 0.98478007 | 566.24445 | 0.64453125 | 0.02984182 | 23.59351875 | #N/A |  |  |  |  | 65 | 1.0316563 | 587.867 | 0.64453125 | 0.03126231 | 24.49446 | #N/A
| 66 | 1.0472648 | 591.47644 | 0.65625 | 0.0317353 | 24.64485 | #N/A |  |  |  |  | 66 | 1.0537908 | 592.11591 | 0.65527344 | 0.03193305 | 24.67149625 | #N/A |  |  |  |  | 66 | 1.0538462 | 591.87421 | 0.65527344 | 0.03193473 | 24.66143 | #N/A |  |  |  |  | 66 | 1.0016161 | 572.79547 | 0.65429688 | 0.030352 | 23.86648 | #N/A |  |  |  |  | 66 | 1.0491067 | 593.96838 | 0.65429688 | 0.03179111 | 24.7486825 | #N/A
| 67 | 1.0642946 | 597.36761 | 0.66601563 | 0.03225135 | 24.89032 | #N/A |  |  |  |  | 67 | 1.0704963 | 596.75537 | 0.66503906 | 0.03243928 | 24.86481 | #N/A |  |  |  |  | 67 | 1.0706469 | 596.73505 | 0.66503906 | 0.03244385 | 24.86396 | #N/A |  |  |  |  | 67 | 1.0183004 | 579.31458 | 0.6640625 | 0.03085759 | 24.1381075 | #N/A |  |  |  |  | 67 | 1.0658255 | 599.31909 | 0.6640625 | 0.03229774 | 24.97162875 | #N/A
| 68 | 1.0812148 | 602.52594 | 0.67578125 | 0.03276408 | 25.1052475 | #N/A |  |  |  |  | 68 | 1.0870488 | 600.89484 | 0.67480469 | 0.03294087 | 25.037285 | #N/A |  |  |  |  | 68 | 1.0872259 | 600.76807 | 0.67480469 | 0.03294624 | 25.032 | #N/A |  |  |  |  | 68 | 1.0350894 | 585.4939 | 0.67382813 | 0.03136635 | 24.39558 | #N/A |  |  |  |  | 68 | 1.0817258 | 603.73401 | 0.67382813 | 0.03277957 | 25.15558375 | #N/A
| 69 | 1.0969772 | 606.9325 | 0.68554688 | 0.03324173 | 25.28885 | #N/A |  |  |  |  | 69 | 1.1034172 | 604.94287 | 0.68457031 | 0.03343688 | 25.20595 | #N/A |  |  |  |  | 69 | 1.1037093 | 604.99396 | 0.68457031 | 0.03344574 | 25.20808 | #N/A |  |  |  |  | 69 | 1.0510004 | 591.41583 | 0.68359375 | 0.0318485 | 24.64232625 | #N/A |  |  |  |  | 69 | 1.0984496 | 607.90112 | 0.68359375 | 0.03328635 | 25.32921 | #N/A
| 70 | 1.1136254 | 609.91095 | 0.6953125 | 0.03374622 | 25.41295625 | #N/A |  |  |  |  | 70 | 1.1193591 | 608.42725 | 0.69433594 | 0.03391997 | 25.35114 | #N/A |  |  |  |  | 70 | 1.12047 | 608.74268 | 0.69433594 | 0.03395364 | 25.36428 | #N/A |  |  |  |  | 70 | 1.0675911 | 596.17236 | 0.69335938 | 0.03235125 | 24.840515 | #N/A |  |  |  |  | 70 | 1.1155874 | 611.09949 | 0.69335938 | 0.03380568 | 25.46247875 | #N/A
| 71 | 1.1300317 | 612.44415 | 0.70507813 | 0.03424338 | 25.51850625 | #N/A |  |  |  |  | 71 | 1.1366498 | 610.64221 | 0.70410156 | 0.03444393 | 25.44343 | #N/A |  |  |  |  | 71 | 1.1366745 | 611.77643 | 0.70410156 | 0.03444468 | 25.49068 | #N/A |  |  |  |  | 71 | 1.0840526 | 600.71295 | 0.703125 | 0.03285008 | 25.02970625 | #N/A |  |  |  |  | 71 | 1.1317333 | 614.73206 | 0.703125 | 0.03429495 | 25.61384 | #N/A
| 72 | 1.1466928 | 613.99213 | 0.71484375 | 0.03474827 | 25.58301 | #N/A |  |  |  |  | 72 | 1.1541257 | 612.29443 | 0.71386719 | 0.03497351 | 25.51227 | 25.51227 |  |  |  |  | 72 | 1.1539071 | 613.58008 | 0.71386719 | 0.03496688 | 25.56584 | #N/A |  |  |  |  | 72 | 1.101052 | 604.07269 | 0.71289063 | 0.03336521 | 25.1697 | #N/A |  |  |  |  | 72 | 1.148589 | 617.32471 | 0.71289063 | 0.03480573 | 25.72186 | #N/A
| 73 | 1.1632016 | 615.09229 | 0.72460938 | 0.03524853 | 25.62885 | #N/A |  |  |  |  | 73 | 1.1705602 | 612.27338 | 0.72363281 | 0.03547152 | 25.51139 | #N/A |  |  |  |  | 73 | 1.1699117 | 614.54987 | 0.72363281 | 0.03545187 | 25.60624 | 25.60624 |  |  |  |  | 73 | 1.1175205 | 607.92316 | 0.72265625 | 0.03386426 | 25.33013 | #N/A |  |  |  |  | 73 | 1.1651537 | 618.30884 | 0.72265625 | 0.03530769 | 25.76287 | #N/A
| 74 | 1.1799664 | 615.77264 | 0.734375 | 0.03575656 | 25.65719 | 25.65719 |  |  |  |  | 74 | 1.1870748 | 611.04468 | 0.73339844 | 0.03597196 | 25.460195 | #N/A |  |  |  |  | 74 | 1.186556 | 614.19287 | 0.73339844 | 0.03595624 | 25.59137 | #N/A |  |  |  |  | 74 | 1.1345023 | 611.47363 | 0.73242188 | 0.03437886 | 25.47807 | #N/A |  |  |  |  | 74 | 1.1819272 | 618.71826 | 0.73242188 | 0.03581598 | 25.7799275 | 25.7799275
| 75 | 1.196763 | 615.15814 | 0.74414063 | 0.03626555 | 25.63159 | #N/A |  |  |  |  | 75 | 1.20356 | 609.18365 | 0.74316406 | 0.03647152 | 25.38265 | #N/A |  |  |  |  | 75 | 1.2032136 | 613.48444 | 0.74316406 | 0.03646102 | 25.56185 | #N/A |  |  |  |  | 75 | 1.1509264 | 613.41418 | 0.7421875 | 0.03487656 | 25.55892 | #N/A |  |  |  |  | 75 | 1.1981755 | 617.49634 | 0.7421875 | 0.03630835 | 25.72901 | #N/A
| 76 | 1.2135997 | 613.21429 | 0.75390625 | 0.03677575 | 25.5506 | #N/A |  |  |  |  | 76 | 1.220284 | 606.76801 | 0.75292969 | 0.0369783 | 25.282 | #N/A |  |  |  |  | 76 | 1.2198405 | 611.55884 | 0.75292969 | 0.03696486 | 25.48162 | #N/A |  |  |  |  | 76 | 1.1682283 | 615.00458 | 0.75195313 | 0.03540086 | 25.62519 | 25.62519 |  |  |  |  | 76 | 1.2155145 | 616.5152 | 0.75195313 | 0.03683377 | 25.68813 | #N/A
| 77 | 1.2305682 | 610.68933 | 0.76367188 | 0.03728995 | 25.44538875 | #N/A |  |  |  |  | 77 | 1.2363437 | 603.94366 | 0.76269531 | 0.03746496 | 25.16432 | #N/A |  |  |  |  | 77 | 1.2357864 | 609.66217 | 0.76269531 | 0.03744807 | 25.40259 | #N/A |  |  |  |  | 77 | 1.1842121 | 614.43951 | 0.76171875 | 0.03588522 | 25.60164625 | #N/A |  |  |  |  | 77 | 1.2314404 | 614.53101 | 0.76171875 | 0.03731638 | 25.60545875 | #N/A
| 78 | 1.2466937 | 607.2608 | 0.7734375 | 0.0377786 | 25.30253 | #N/A |  |  |  |  | 78 | 1.2534435 | 600.99536 | 0.77246094 | 0.03798314 | 25.04147 | #N/A |  |  |  |  | 78 | 1.2530559 | 607.15271 | 0.77246094 | 0.03797139 | 25.29803 | #N/A |  |  |  |  | 78 | 1.2011706 | 613.55988 | 0.77148438 | 0.03639911 | 25.564995 | #N/A |  |  |  |  | 78 | 1.2482154 | 612.01099 | 0.77148438 | 0.03782471 | 25.50046 | #N/A
| 79 | 1.2636838 | 603.81006 | 0.78320313 | 0.03829345 | 25.1587525 | #N/A |  |  |  |  | 79 | 1.2707318 | 597.50305 | 0.78222656 | 0.03850702 | 24.89596 | #N/A |  |  |  |  | 79 | 1.2695308 | 604.20746 | 0.78222656 | 0.03847063 | 25.17531 | #N/A |  |  |  |  | 79 | 1.2175921 | 611.9209 | 0.78125 | 0.03689673 | 25.4967 | #N/A |  |  |  |  | 79 | 1.2654413 | 609.10962 | 0.78125 | 0.03834671 | 25.3795675 | #N/A
| 80 | 1.2801131 | 600.47797 | 0.79296875 | 0.03879131 | 25.01992 | #N/A |  |  |  |  | 80 | 1.2868767 | 592.98059 | 0.79199219 | 0.03899626 | 24.70752 | #N/A |  |  |  |  | 80 | 1.2867845 | 600.5976 | 0.79199219 | 0.03899347 | 25.0249 | #N/A |  |  |  |  | 80 | 1.2346594 | 609.78101 | 0.79101563 | 0.03741392 | 25.40754 | #N/A |  |  |  |  | 80 | 1.2820224 | 605.50031 | 0.79101563 | 0.03884916 | 25.22918 | #N/A
| 81 | 1.2970707 | 597.19617 | 0.80273438 | 0.03930517 | 24.88317375 | #N/A |  |  |  |  | 81 | 1.3036321 | 588.9126 | 0.80175781 | 0.039504 | 24.538025 | #N/A |  |  |  |  | 81 | 1.303519 | 597.04407 | 0.80175781 | 0.03950058 | 24.87683625 | #N/A |  |  |  |  | 81 | 1.2512342 | 607.89044 | 0.80078125 | 0.03791619 | 25.32877 | #N/A |  |  |  |  | 81 | 1.2991647 | 601.40936 | 0.80078125 | 0.03936863 | 25.05872 | #N/A
| 82 | 1.3135716 | 594.01508 | 0.8125 | 0.0398052 | 24.75063 | #N/A |  |  |  |  | 82 | 1.320105 | 585.88422 | 0.81152344 | 0.04000318 | 24.4118425 | #N/A |  |  |  |  | 82 | 1.3194937 | 593.20685 | 0.81152344 | 0.03998466 | 24.71695 | #N/A |  |  |  |  | 82 | 1.2685791 | 604.70709 | 0.81054688 | 0.03844179 | 25.19612875 | #N/A |  |  |  |  | 82 | 1.3154984 | 597.74725 | 0.81054688 | 0.03986359 | 24.90614 | #N/A
| 83 | 1.3304759 | 590.22369 | 0.82226563 | 0.04031745 | 24.59265375 | #N/A |  |  |  |  | 83 | 1.3364677 | 583.07544 | 0.82128906 | 0.04049902 | 24.29481 | #N/A |  |  |  |  | 83 | 1.3363144 | 590.83545 | 0.82128906 | 0.04049438 | 24.61814375 | #N/A |  |  |  |  | 83 | 1.2845572 | 600.81293 | 0.8203125 | 0.03892598 | 25.03387 | #N/A |  |  |  |  | 83 | 1.3320282 | 594.12311 | 0.8203125 | 0.04036449 | 24.75513 | #N/A
| 84 | 1.3473656 | 586.55902 | 0.83203125 | 0.04082926 | 24.43996 | #N/A |  |  |  |  | 84 | 1.3535705 | 579.89691 | 0.83105469 | 0.04101729 | 24.16237125 | #N/A |  |  |  |  | 84 | 1.3540031 | 587.73572 | 0.83105469 | 0.0410304 | 24.48899 | #N/A |  |  |  |  | 84 | 1.3010795 | 597.21552 | 0.83007813 | 0.03942665 | 24.88398 | #N/A |  |  |  |  | 84 | 1.3481628 | 591.64429 | 0.83007813 | 0.04085342 | 24.65185 | #N/A
| 85 | 1.3637413 | 583.46082 | 0.84179688 | 0.04132549 | 24.3108675 | #N/A |  |  |  |  | 85 | 1.3705041 | 577.35413 | 0.84082031 | 0.04153043 | 24.05642 | #N/A |  |  |  |  | 85 | 1.3695216 | 585.30707 | 0.84082031 | 0.04150065 | 24.38779 | #N/A |  |  |  |  | 85 | 1.3178842 | 593.13959 | 0.83984375 | 0.03993588 | 24.71415 | #N/A |  |  |  |  | 85 | 1.3653519 | 588.77942 | 0.83984375 | 0.0413743 | 24.53248 | #N/A
| 86 | 1.3805794 | 581.10394 | 0.8515625 | 0.04183574 | 24.21266 | #N/A |  |  |  |  | 86 | 1.3872681 | 574.3446 | 0.85058594 | 0.04203843 | 23.931025 | #N/A |  |  |  |  | 86 | 1.3864888 | 582.28662 | 0.85058594 | 0.04201481 | 24.2619425 | #N/A |  |  |  |  | 86 | 1.3341429 | 590.4859 | 0.84960938 | 0.04042857 | 24.60358 | #N/A |  |  |  |  | 86 | 1.3818983 | 586.03503 | 0.84960938 | 0.04187571 | 24.41812625 | #N/A
| 87 | 1.3972697 | 579.3526 | 0.86132813 | 0.04234151 | 24.13969 | #N/A |  |  |  |  | 87 | 1.4034932 | 571.29346 | 0.86035156 | 0.0425301 | 23.80389 | #N/A |  |  |  |  | 87 | 1.4028227 | 579.11072 | 0.86035156 | 0.04250978 | 24.12961 | #N/A |  |  |  |  | 87 | 1.351613 | 587.60577 | 0.859375 | 0.04095797 | 24.48357375 | #N/A |  |  |  |  | 87 | 1.3985233 | 583.12244 | 0.859375 | 0.04237949 | 24.29677 | #N/A
| 88 | 1.4139036 | 576.46667 | 0.87109375 | 0.04284556 | 24.01944 | #N/A |  |  |  |  | 88 | 1.4201102 | 569.15094 | 0.87011719 | 0.04303364 | 23.7146225 | #N/A |  |  |  |  | 88 | 1.4195495 | 577.26428 | 0.87011719 | 0.04301665 | 24.05268 | #N/A |  |  |  |  | 88 | 1.3685442 | 585.41711 | 0.86914063 | 0.04147104 | 24.39238 | #N/A |  |  |  |  | 88 | 1.4160192 | 579.84039 | 0.86914063 | 0.04290967 | 24.16001625 | #N/A
| 89 | 1.4298549 | 573.80493 | 0.88085938 | 0.04332894 | 23.90853875 | #N/A |  |  |  |  | 89 | 1.4363979 | 567.36047 | 0.87988281 | 0.04352721 | 23.64002 | #N/A |  |  |  |  | 89 | 1.4364921 | 574.64893 | 0.87988281 | 0.04353006 | 23.94371 | #N/A |  |  |  |  | 89 | 1.3853605 | 582.4917 | 0.87890625 | 0.04198062 | 24.2704875 | #N/A |  |  |  |  | 89 | 1.4313539 | 577.65662 | 0.87890625 | 0.04337436 | 24.06903 | #N/A
| 90 | 1.4465691 | 571.62427 | 0.890625 | 0.04383543 | 23.81768 | #N/A |  |  |  |  | 90 | 1.4528829 | 565.53741 | 0.88964844 | 0.04402675 | 23.56405875 | #N/A |  |  |  |  | 90 | 1.4531814 | 572.65247 | 0.88964844 | 0.0440358 | 23.86052 | #N/A |  |  |  |  | 90 | 1.4015375 | 578.86145 | 0.88867188 | 0.04247083 | 24.11923 | #N/A |  |  |  |  | 90 | 1.4480544 | 575.00781 | 0.88867188 | 0.04388044 | 23.95865875 | #N/A
| 91 | 1.4629163 | 568.80157 | 0.90039063 | 0.0443308 | 23.70007 | #N/A |  |  |  |  | 91 | 1.4695698 | 563.70544 | 0.89941406 | 0.04453242 | 23.48773 | #N/A |  |  |  |  | 91 | 1.4687855 | 570.70306 | 0.89941406 | 0.04450865 | 23.77929 | #N/A |  |  |  |  | 91 | 1.4182612 | 576.67371 | 0.8984375 | 0.04297761 | 24.02807125 | #N/A |  |  |  |  | 91 | 1.4644755 | 573.76978 | 0.8984375 | 0.04437805 | 23.90707 | #N/A
| 92 | 1.4796718 | 567.54767 | 0.91015625 | 0.04483854 | 23.64782 | #N/A |  |  |  |  | 92 | 1.4865463 | 561.68524 | 0.90917969 | 0.04504686 | 23.40355 | #N/A |  |  |  |  | 92 | 1.4856302 | 569.02814 | 0.90917969 | 0.0450191 | 23.70951 | #N/A |  |  |  |  | 92 | 1.4348621 | 574.4859 | 0.90820313 | 0.04348067 | 23.9369125 | #N/A |  |  |  |  | 92 | 1.4820881 | 571.76886 | 0.90820313 | 0.04491176 | 23.8237025 | #N/A
| 93 | 1.4964916 | 566.04346 | 0.91992188 | 0.04534823 | 23.58514 | #N/A |  |  |  |  | 93 | 1.5025686 | 559.73126 | 0.91894531 | 0.04553238 | 23.32214 | #N/A |  |  |  |  | 93 | 1.5015029 | 567.39044 | 0.91894531 | 0.04550009 | 23.64127 | #N/A |  |  |  |  | 93 | 1.4508636 | 572.20087 | 0.91796875 | 0.04396556 | 23.8417 | #N/A |  |  |  |  | 93 | 1.4977055 | 569.85999 | 0.91796875 | 0.04538502 | 23.74416625 | #N/A
| 94 | 1.5134761 | 565.04736 | 0.9296875 | 0.04586291 | 23.54364 | #N/A |  |  |  |  | 94 | 1.5188472 | 558.48419 | 0.92871094 | 0.04602567 | 23.27017 | #N/A |  |  |  |  | 94 | 1.5189337 | 565.83087 | 0.92871094 | 0.04602829 | 23.57628625 | #N/A |  |  |  |  | 94 | 1.4682318 | 571.02637 | 0.92773438 | 0.04449187 | 23.79277 | #N/A |  |  |  |  | 94 | 1.5146246 | 567.53412 | 0.92773438 | 0.04589772 | 23.647255 | #N/A
| 95 | 1.5296218 | 562.94391 | 0.93945313 | 0.04635218 | 23.45599625 | #N/A |  |  |  |  | 95 | 1.5361776 | 556.96533 | 0.93847656 | 0.04655084 | 23.20688875 | #N/A |  |  |  |  | 95 | 1.5358638 | 563.89813 | 0.93847656 | 0.04654133 | 23.49576 | #N/A |  |  |  |  | 95 | 1.4856095 | 569.40521 | 0.9375 | 0.04501847 | 23.72522 | #N/A |  |  |  |  | 95 | 1.5314029 | 565.64325 | 0.9375 | 0.04640615 | 23.56846875 | #N/A
| 96 | 1.5463992 | 561.43646 | 0.94921875 | 0.04686058 | 23.39319 | #N/A |  |  |  |  | 96 | 1.5528961 | 556.30182 | 0.94824219 | 0.04705746 | 23.1792425 | #N/A |  |  |  |  | 96 | 1.5524385 | 562.98279 | 0.94824219 | 0.04704359 | 23.45761625 | #N/A |  |  |  |  | 96 | 1.5014746 | 567.21027 | 0.94726563 | 0.04549923 | 23.63376125 | #N/A |  |  |  |  | 96 | 1.547878 | 564.79376 | 0.94726563 | 0.04690539 | 23.53307 | #N/A
| 97 | 1.5628223 | 559.56799 | 0.95898438 | 0.04735825 | 23.31533 | #N/A |  |  |  |  | 97 | 1.5696003 | 555.11261 | 0.95800781 | 0.04756365 | 23.12969 | #N/A |  |  |  |  | 97 | 1.5691632 | 562.06042 | 0.95800781 | 0.0475504 | 23.41918 | #N/A |  |  |  |  | 97 | 1.5182142 | 565.14154 | 0.95703125 | 0.04600649 | 23.54756 | #N/A |  |  |  |  | 97 | 1.5644617 | 563.90979 | 0.95703125 | 0.04740793 | 23.49624125 | #N/A
| 98 | 1.5800222 | 558.41394 | 0.96875 | 0.04787946 | 23.2672475 | #N/A |  |  |  |  | 98 | 1.5867971 | 554.00635 | 0.96777344 | 0.04808476 | 23.0836 | #N/A |  |  |  |  | 98 | 1.5861048 | 560.56445 | 0.96777344 | 0.04806378 | 23.35685 | #N/A |  |  |  |  | 98 | 1.5351863 | 563.39185 | 0.96679688 | 0.0465208 | 23.47466 | #N/A |  |  |  |  | 98 | 1.5810472 | 562.46576 | 0.96679688 | 0.04791052 | 23.43607 | #N/A
| 99 | 1.5962455 | 557.51288 | 0.97851563 | 0.04837108 | 23.2297 | #N/A |  |  |  |  | 99 | 1.6029292 | 552.02911 | 0.97753906 | 0.04857361 | 23.00121 | #N/A |  |  |  |  | 99 | 1.6031334 | 559.31421 | 0.97753906 | 0.0485798 | 23.30475875 | #N/A |  |  |  |  | 99 | 1.5512673 | 562.57178 | 0.9765625 | 0.0470081 | 23.44049 | #N/A |  |  |  |  | 99 | 1.5982045 | 561.21747 | 0.9765625 | 0.04843044 | 23.38406125 | #N/A
| 100 | 1.6126487 | 557.14001 | 0.98828125 | 0.04886814 | 23.21417 | #N/A |  |  |  |  | 100 | 1.6192671 | 550.65942 | 0.98730469 | 0.0490687 | 22.9441425 | #N/A |  |  |  |  | 100 | 1.6189845 | 557.05536 | 0.98730469 | 0.04906014 | 23.21064 | #N/A |  |  |  |  | 100 | 1.5685731 | 561.60675 | 0.98632813 | 0.04753252 | 23.40028125 | #N/A |  |  |  |  | 100 | 1.6137934 | 559.65399 | 0.98632813 | 0.04890283 | 23.31891625 | #N/A
| 101 | 1.6296681 | 555.81738 | 0.99804688 | 0.04938388 | 23.1590575 | #N/A |  |  |  |  | 101 | 1.6353009 | 549.72662 | 0.99707031 | 0.04955457 | 22.90528 | #N/A |  |  |  |  | 101 | 1.6353121 | 555.38153 | 0.99707031 | 0.04955491 | 23.1409 | #N/A |  |  |  |  | 101 | 1.5850232 | 560.76941 | 0.99609375 | 0.04803101 | 23.36539 | #N/A |  |  |  |  | 101 | 1.6305612 | 558.38983 | 0.99609375 | 0.04941095 | 23.26624 | #N/A
| 102 | 1.6458325 | 554.78522 | 1.0078125 | 0.04987371 | 23.11605 | #N/A |  |  |  |  | 102 | 1.6522543 | 549.11993 | 1.0068359 | 0.05006831 | 22.88 | #N/A |  |  |  |  | 102 | 1.6516536 | 554.29187 | 1.0068359 | 0.05005011 | 23.09549 | #N/A |  |  |  |  | 102 | 1.6010131 | 558.70001 | 1.0058594 | 0.04851555 | 23.27917 | #N/A |  |  |  |  | 102 | 1.6471922 | 557.34778 | 1.0058594 | 0.04991492 | 23.22282 | #N/A
| 103 | 1.6626287 | 552.97919 | 1.0175781 | 0.05038269 | 23.0408 | #N/A |  |  |  |  | 103 | 1.6689913 | 548.53149 | 1.0166016 | 0.05057549 | 22.85547875 | #N/A |  |  |  |  | 103 | 1.6683569 | 553.70325 | 1.0166016 | 0.05055627 | 23.07096875 | #N/A |  |  |  |  | 103 | 1.6181502 | 557.41821 | 1.015625 | 0.04903485 | 23.22575875 | #N/A |  |  |  |  | 103 | 1.6645576 | 556.33197 | 1.015625 | 0.05044114 | 23.18049875 | #N/A
| 104 | 1.6798416 | 552.2041 | 1.0273438 | 0.05090429 | 23.0085 | #N/A |  |  |  |  | 104 | 1.6855743 | 547.53101 | 1.0263672 | 0.05107801 | 22.81379 | #N/A |  |  |  |  | 104 | 1.6855899 | 552.3609 | 1.0263672 | 0.05107848 | 23.0150375 | #N/A |  |  |  |  | 104 | 1.6342793 | 556.11304 | 1.0253906 | 0.04952362 | 23.17138 | #N/A |  |  |  |  | 104 | 1.680205 | 556.0238 | 1.0253906 | 0.0509153 | 23.16766 | #N/A
| 105 | 1.6962392 | 551.58325 | 1.0371094 | 0.05140119 | 22.98264 | #N/A |  |  |  |  | 105 | 1.7021153 | 546.28156 | 1.0361328 | 0.05157925 | 22.76173 | #N/A |  |  |  |  | 105 | 1.7013913 | 550.72723 | 1.0361328 | 0.05155731 | 22.94697 | #N/A |  |  |  |  | 105 | 1.6505706 | 554.79572 | 1.0351563 | 0.05001729 | 23.11649 | #N/A |  |  |  |  | 105 | 1.6970128 | 554.9364 | 1.0351563 | 0.05142463 | 23.12235 | #N/A
| 106 | 1.7117808 | 550.76355 | 1.046875 | 0.05187215 | 22.94848125 | #N/A |  |  |  |  | 106 | 1.7186234 | 545.17151 | 1.0458984 | 0.0520795 | 22.71548 | #N/A |  |  |  |  | 106 | 1.7186124 | 549.11365 | 1.0458984 | 0.05207916 | 22.87974 | #N/A |  |  |  |  | 106 | 1.6675215 | 554.91187 | 1.0449219 | 0.05053095 | 23.12133 | #N/A |  |  |  |  | 106 | 1.7142375 | 553.90912 | 1.0449219 | 0.05194659 | 23.07955 | #N/A
| 107 | 1.7291911 | 550.33014 | 1.0566406 | 0.05239973 | 22.9304225 | #N/A |  |  |  |  | 107 | 1.7357405 | 544.55676 | 1.0556641 | 0.0525982 | 22.689865 | #N/A |  |  |  |  | 107 | 1.7354084 | 547.745 | 1.0556641 | 0.05258813 | 22.82271 | #N/A |  |  |  |  | 107 | 1.6837144 | 554.039 | 1.0546875 | 0.05102165 | 23.08496 | #N/A |  |  |  |  | 107 | 1.7307377 | 553.14429 | 1.0546875 | 0.0524466 | 23.04767875 | #N/A
| 108 | 1.7453122 | 549.2561 | 1.0664063 | 0.05288825 | 22.88567 | #N/A |  |  |  |  | 108 | 1.75228 | 544.00037 | 1.0654297 | 0.05309939 | 22.66668 | #N/A |  |  |  |  | 108 | 1.7517172 | 546.23059 | 1.0654297 | 0.05308234 | 22.75961 | #N/A |  |  |  |  | 108 | 1.701685 | 552.94409 | 1.0644531 | 0.05156621 | 23.03934 | #N/A |  |  |  |  | 108 | 1.7475744 | 551.5957 | 1.0644531 | 0.0529568 | 22.98315 | #N/A
| 109 | 1.7620876 | 547.90967 | 1.0761719 | 0.05339659 | 22.82957 | #N/A |  |  |  |  | 109 | 1.7692285 | 543.69427 | 1.0751953 | 0.05361298 | 22.65393 | #N/A |  |  |  |  | 109 | 1.7688129 | 544.69696 | 1.0751953 | 0.05360039 | 22.69571 | #N/A |  |  |  |  | 109 | 1.7179388 | 551.91339 | 1.0742188 | 0.05205875 | 22.99639125 | #N/A |  |  |  |  | 109 | 1.7637763 | 551.15479 | 1.0742188 | 0.05344777 | 22.96478 | #N/A
| 110 | 1.7779486 | 546.86664 | 1.0859375 | 0.05387723 | 22.78611 | #N/A |  |  |  |  | 110 | 1.7861086 | 543.10394 | 1.0849609 | 0.0541245 | 22.62933 | #N/A |  |  |  |  | 110 | 1.7849263 | 542.94263 | 1.0849609 | 0.05408868 | 22.62261 | #N/A |  |  |  |  | 110 | 1.7345134 | 550.66101 | 1.0839844 | 0.05256101 | 22.94420875 | #N/A |  |  |  |  | 110 | 1.7799838 | 550.74243 | 1.0839844 | 0.0539389 | 22.94760125 | #N/A
| 111 | 1.794338 | 546.86401 | 1.0957031 | 0.05437388 | 22.786 | #N/A |  |  |  |  | 111 | 1.8025318 | 542.1535 | 1.0947266 | 0.05462218 | 22.58973 | #N/A |  |  |  |  | 111 | 1.8013386 | 540.56622 | 1.0947266 | 0.05458602 | 22.5235925 | #N/A |  |  |  |  | 111 | 1.7509555 | 549.73328 | 1.09375 | 0.05305926 | 22.90555 | #N/A |  |  |  |  | 111 | 1.7966084 | 550.32733 | 1.09375 | 0.05444268 | 22.93031 | #N/A
| 112 | 1.8120203 | 546.46881 | 1.1054688 | 0.05490971 | 22.76953375 | #N/A |  |  |  |  | 112 | 1.8191377 | 540.72614 | 1.1044922 | 0.05512538 | 22.53026 | #N/A |  |  |  |  | 112 | 1.8181583 | 536.61096 | 1.1044922 | 0.05509571 | 22.35879 | #N/A |  |  |  |  | 112 | 1.7663959 | 549.37537 | 1.1035156 | 0.05352715 | 22.89064 | #N/A |  |  |  |  | 112 | 1.8130664 | 549.44086 | 1.1035156 | 0.05494141 | 22.89337 | #N/A
| 113 | 1.8285362 | 546.09515 | 1.1152344 | 0.05541019 | 22.75396 | #N/A |  |  |  |  | 113 | 1.8354419 | 539.88086 | 1.1142578 | 0.05561945 | 22.49504 | #N/A |  |  |  |  | 113 | 1.8343035 | 531.85022 | 1.1142578 | 0.05558495 | 22.16043 | #N/A |  |  |  |  | 113 | 1.7841493 | 548.82953 | 1.1132813 | 0.05406513 | 22.8679 | #N/A |  |  |  |  | 113 | 1.8298013 | 548.40234 | 1.1132813 | 0.05544852 | 22.8500975 | #N/A
| 114 | 1.8449198 | 545.19427 | 1.125 | 0.05590666 | 22.71643 | #N/A |  |  |  |  | 114 | 1.8517157 | 539.15918 | 1.1240234 | 0.0561126 | 22.46497 | #N/A |  |  |  |  | 114 | 1.850824 | 524.11621 | 1.1240234 | 0.05608558 | 21.83818 | #N/A |  |  |  |  | 114 | 1.8000928 | 548.53149 | 1.1230469 | 0.05454827 | 22.85547875 | #N/A |  |  |  |  | 114 | 1.8467677 | 547.55017 | 1.1230469 | 0.05596266 | 22.81459 | #N/A
| 115 | 1.8616842 | 544.19183 | 1.1347656 | 0.05641467 | 22.67466 | #N/A |  |  |  |  | 115 | 1.8680159 | 538.92877 | 1.1337891 | 0.05660654 | 22.45537 | #N/A |  |  |  |  | 115 | 1.8686564 | 510.3699 | 1.1337891 | 0.05662595 | 21.2654125 | #N/A |  |  |  |  | 115 | 1.8169775 | 547.67273 | 1.1328125 | 0.05505992 | 22.8197 | #N/A |  |  |  |  | 115 | 1.8635733 | 546.95349 | 1.1328125 | 0.05647192 | 22.78972875 | #N/A
| 116 | 1.8784392 | 542.76929 | 1.1445313 | 0.0569224 | 22.61539 | #N/A |  |  |  |  | 116 | 1.8846866 | 538.66992 | 1.1435547 | 0.05711172 | 22.44458 | #N/A | [15 empty] | 116 | 1.8333561 | 546.25726 | 1.1425781 | 0.05555625 | 22.76072 | #N/A |  |  |  |  | 116 | 1.8800348 | 546.69568 | 1.1425781 | 0.05697075 | 22.77899 | #N/A
| 117 | 1.895232 | 542.94653 | 1.1542969 | 0.05743127 | 22.62277 | #N/A |  |  |  |  | 117 | 1.9014925 | 537.84705 | 1.1533203 | 0.05762098 | 22.41029375 | #N/A | [15 empty] | 117 | 1.8497972 | 545.43475 | 1.1523438 | 0.05605446 | 22.72645 | #N/A |  |  |  |  | 117 | 1.896837 | 546.13629 | 1.1523438 | 0.05747991 | 22.75567875 | #N/A
| 118 | 1.9119226 | 542.31891 | 1.1640625 | 0.05793705 | 22.59662125 | #N/A |  |  |  |  | 118 | 1.9185655 | 537.48169 | 1.1630859 | 0.05813835 | 22.39507 | #N/A | [15 empty] | 118 | 1.8672076 | 545.06091 | 1.1621094 | 0.05658205 | 22.71087125 | #N/A |  |  |  |  | 118 | 1.9139153 | 545.28198 | 1.1621094 | 0.05799743 | 22.7200825 | #N/A
| 119 | 1.9274696 | 541.9118 | 1.1738281 | 0.05840817 | 22.57966 | #N/A |  |  |  |  | 119 | 1.9347762 | 536.0589 | 1.1728516 | 0.05862958 | 22.3357875 | #N/A | [15 empty] | 119 | 1.8833138 | 544.87439 | 1.171875 | 0.05707012 | 22.7031 | #N/A |  |  |  |  | 119 | 1.9293461 | 544.78357 | 1.171875 | 0.05846503 | 22.69932 | #N/A
| 120 | 1.94459 | 541.30139 | 1.1835938 | 0.05892697 | 22.55422 | #N/A |  |  |  |  | 120 | 1.9517634 | 535.7583 | 1.1826172 | 0.05914435 | 22.3232625 | #N/A | [15 empty] | 120 | 1.8997862 | 544.48785 | 1.1816406 | 0.05756928 | 22.68699375 | #N/A |  |  |  |  | 120 | 1.9461346 | 543.67346 | 1.1816406 | 0.05897378 | 22.65306 | #N/A
| 121 | 1.9611197 | 540.39813 | 1.1933594 | 0.05942787 | 22.51658875 | #N/A |  |  |  |  | 121 | 1.967689 | 535.46582 | 1.1923828 | 0.05962694 | 22.31108 | #N/A | [15 empty] | 121 | 1.9159296 | 543.78845 | 1.1914063 | 0.05805847 | 22.65785 | #N/A |  |  |  |  | 121 | 1.9625338 | 543.0592 | 1.1914063 | 0.05947072 | 22.62747 | #N/A
| 122 | 1.9771518 | 539.72943 | 1.203125 | 0.05991369 | 22.48872625 | #N/A |  |  |  |  | 122 | 1.9844046 | 535.1673 | 1.2021484 | 0.06013347 | 22.2986375 | #N/A | [15 empty] | 122 | 1.9325989 | 542.94263 | 1.2011719 | 0.0585636 | 22.62261 | #N/A |  |  |  |  | 122 | 1.9789835 | 543.16974 | 1.2011719 | 0.0599692 | 22.6320725 | #N/A
| 123 | 1.9944869 | 538.93524 | 1.2128906 | 0.060439 | 22.455635 | #N/A |  |  |  |  | 123 | 2.0006051 | 534.56879 | 1.2119141 | 0.0606244 | 22.2737 | #N/A | [15 empty] | 123 | 1.949446 | 542.03326 | 1.2109375 | 0.05907412 | 22.58472 | #N/A |  |  |  |  | 123 | 1.9955764 | 542.62469 | 1.2109375 | 0.06047201 | 22.60936 | #N/A
| 124 | 2.0116138 | 539.03448 | 1.2226563 | 0.06095799 | 22.45977 | #N/A |  |  |  |  | 124 | 2.0170431 | 533.59991 | 1.2216797 | 0.06112252 | 22.23333 | #N/A | [15 empty] | 124 | 1.9664786 | 541.80292 | 1.2207031 | 0.05959026 | 22.57512 | #N/A |  |  |  |  | 124 | 2.0120804 | 542.1748 | 1.2207031 | 0.06097213 | 22.59062 | #N/A
| 125 | 2.0274999 | 539.10608 | 1.2324219 | 0.06143939 | 22.46275 | #N/A |  |  |  |  | 125 | 2.0336504 | 533.04211 | 1.2314453 | 0.06162577 | 22.21009 | #N/A | [15 empty] | 125 | 1.983098 | 541.35736 | 1.2304688 | 0.06009388 | 22.55656 | #N/A |  |  |  |  | 125 | 2.0284135 | 542.05762 | 1.2304688 | 0.06146708 | 22.58573 | #N/A
| 126 | 2.0439842 | 538.6449 | 1.2421875 | 0.06193892 | 22.4435375 | #N/A |  |  |  |  | 126 | 2.0506146 | 532.48517 | 1.2412109 | 0.06213984 | 22.18688 | #N/A | [15 empty] | 126 | 1.9994446 | 541.20184 | 1.2402344 | 0.06058923 | 22.55008 | #N/A |  |  |  |  | 126 | 2.0453815 | 541.10992 | 1.2402344 | 0.06198126 | 22.54625 | #N/A
| 127 | 2.0608659 | 537.78131 | 1.2519531 | 0.06245048 | 22.40755 | #N/A |  |  |  |  | 127 | 2.0673857 | 531.87646 | 1.2509766 | 0.06264805 | 22.16152 | #N/A | [15 empty] | 127 | 2.0158713 | 540.80975 | 1.25 | 0.06108701 | 22.53374 | #N/A |  |  |  |  | 127 | 2.0623724 | 540.74683 | 1.25 | 0.06249613 | 22.53112 | #N/A
| 128 | 2.0777423 | 537.15833 | 1.2617188 | 0.06296189 | 22.3816 | #N/A |  |  |  |  | 128 | 2.0843263 | 531.81586 | 1.2607422 | 0.0631614 | 22.15899 | #N/A | [15 empty] | 128 | 2.0327842 | 540.09497 | 1.2597656 | 0.06159952 | 22.50396 | #N/A |  |  |  |  | 128 | 2.0795441 | 540.24481 | 1.2597656 | 0.06301649 | 22.5102 | #N/A
| 129 | 2.0943999 | 536.62598 | 1.2714844 | 0.06346666 | 22.35942 | #N/A |  |  |  |  | 129 | 2.1006372 | 531.34894 | 1.2705078 | 0.06365567 | 22.13954 | #N/A | [15 empty] | 129 | 2.0493474 | 538.85852 | 1.2695313 | 0.06210144 | 22.45244 | #N/A |  |  |  |  | 129 | 2.0960944 | 539.65961 | 1.2695313 | 0.06351801 | 22.48582 | #N/A
| 130 | 2.1110799 | 536.63861 | 1.28125 | 0.06397212 | 22.35994 | #N/A |  |  |  |  | 130 | 2.1167612 | 530.50854 | 1.2802734 | 0.06414428 | 22.1045225 | #N/A | [15 empty] | 130 | 2.0655954 | 538.58691 | 1.2792969 | 0.0625938 | 22.44112125 | #N/A |  |  |  |  | 130 | 2.1112981 | 539.75153 | 1.2792969 | 0.06397873 | 22.48965 | #N/A
| 131 | 2.1274641 | 536.16736 | 1.2910156 | 0.06446861 | 22.34031 | #N/A |  |  |  |  | 131 | 2.133764 | 530.09125 | 1.2900391 | 0.06465952 | 22.08714 | #N/A | [15 empty] | 131 | 2.0824308 | 538.27551 | 1.2890625 | 0.06310396 | 22.42814625 | #N/A |  |  |  |  | 131 | 2.1287251 | 539.02344 | 1.2890625 | 0.06450682 | 22.45931 | #N/A
| 132 | 2.1438153 | 535.80078 | 1.3007813 | 0.0649641 | 22.3250325 | #N/A |  |  |  |  | 132 | 2.1508055 | 529.00598 | 1.2998047 | 0.06517592 | 22.04192 | #N/A | [15 empty] | 132 | 2.0985391 | 538.47693 | 1.2988281 | 0.06359209 | 22.43653875 | #N/A |  |  |  |  | 132 | 2.145592 | 538.38324 | 1.2988281 | 0.06501794 | 22.432635 | #N/A
| 133 | 2.1602297 | 535.69531 | 1.3105469 | 0.06546151 | 22.32064 | #N/A |  |  |  |  | 133 | 2.1667492 | 528.42322 | 1.3095703 | 0.06565907 | 22.01763 | #N/A | [15 empty] | 133 | 2.115607 | 537.92938 | 1.3085938 | 0.0641093 | 22.41372 | #N/A |  |  |  |  | 133 | 2.1621261 | 537.65131 | 1.3085938 | 0.06551897 | 22.40214 | #N/A
| 134 | 2.1770866 | 534.79694 | 1.3203125 | 0.06597232 | 22.28321 | #N/A |  |  |  |  | 134 | 2.1840789 | 528.2514 | 1.3193359 | 0.06618421 | 22.010475 | #N/A | [15 empty] | 134 | 2.132638 | 537.32684 | 1.3183594 | 0.06462539 | 22.38862 | #N/A |  |  |  |  | 134 | 2.1784425 | 537.37799 | 1.3183594 | 0.06601341 | 22.39075 | #N/A
| 135 | 2.1932402 | 533.64276 | 1.3300781 | 0.06646182 | 22.235115 | #N/A |  |  |  |  | 135 | 2.199796 | 528.41577 | 1.3291016 | 0.06666048 | 22.01732375 | #N/A | [15 empty] | 135 | 2.1491308 | 536.55261 | 1.328125 | 0.06512518 | 22.35635875 | #N/A |  |  |  |  | 135 | 2.1956403 | 537.31769 | 1.328125 | 0.06653455 | 22.38824 | #N/A
| 136 | 2.2101285 | 533.30713 | 1.3398438 | 0.06697359 | 22.22113 | #N/A |  |  |  |  | 136 | 2.2166979 | 527.39166 | 1.3388672 | 0.06717266 | 21.9746525 | #N/A | [15 empty] | 136 | 2.1651764 | 536.15326 | 1.3378906 | 0.06561141 | 22.33972 | #N/A |  |  |  |  | 136 | 2.2119772 | 536.97333 | 1.3378906 | 0.06702961 | 22.37388875 | #N/A
| 137 | 2.2265124 | 533.1109 | 1.3496094 | 0.06747007 | 22.21295 | #N/A |  |  |  |  | 137 | 2.2330477 | 526.60669 | 1.3486328 | 0.06766811 | 21.94195 | #N/A | [15 empty] | 137 | 2.182404 | 535.88635 | 1.3476563 | 0.06613345 | 22.3286 | #N/A |  |  |  |  | 137 | 2.2277961 | 536.51978 | 1.3476563 | 0.06750897 | 22.35499 | #N/A
| 138 | 2.2435703 | 533.50317 | 1.359375 | 0.06798698 | 22.22929875 | #N/A |  |  |  |  | 138 | 2.2495944 | 525.37158 | 1.3583984 | 0.06816953 | 21.8904825 | #N/A | [15 empty] | 138 | 2.1981537 | 535.55646 | 1.3574219 | 0.06661072 | 22.3148525 | #N/A |  |  |  |  | 138 | 2.2451236 | 535.67377 | 1.3574219 | 0.06803405 | 22.31974 | #N/A
| 139 | 2.2600536 | 532.79407 | 1.3691406 | 0.06848647 | 22.19975 | #N/A |  |  |  |  | 139 | 2.2675371 | 525.02167 | 1.3681641 | 0.06871325 | 21.8759 | #N/A | [15 empty] | 139 | 2.2152669 | 534.8913 | 1.3671875 | 0.0671293 | 22.2871375 | #N/A |  |  |  |  | 139 | 2.2617896 | 535.31421 | 1.3671875 | 0.06853908 | 22.30475875 | #N/A
| 140 | 2.2763801 | 532.07007 | 1.3789063 | 0.06898122 | 22.16958625 | #N/A |  |  |  |  | 140 | 2.2831202 | 523.96796 | 1.3779297 | 0.06918546 | 21.832 | #N/A | [15 empty] | 140 | 2.2317829 | 534.42279 | 1.3769531 | 0.06762978 | 22.26761625 | #N/A |  |  |  |  | 140 | 2.2785347 | 535.07825 | 1.3769531 | 0.06904651 | 22.29493 | #N/A
| 141 | 2.2933304 | 531.56409 | 1.3886719 | 0.06949486 | 22.14850375 | #N/A |  |  |  |  | 141 | 2.2992513 | 523.53546 | 1.3876953 | 0.06967428 | 21.8139775 | #N/A | [15 empty] | 141 | 2.247817 | 533.28625 | 1.3867188 | 0.06811567 | 22.22026 | #N/A |  |  |  |  | 141 | 2.2947955 | 534.62469 | 1.3867188 | 0.06953926 | 22.27602875 | #N/A
| 142 | 2.3099484 | 531.11627 | 1.3984375 | 0.06999844 | 22.12984 | #N/A |  |  |  |  | 142 | 2.3158305 | 523.04395 | 1.3974609 | 0.07017668 | 21.7935 | #N/A | [15 empty] | 142 | 2.2641068 | 532.87689 | 1.3964844 | 0.0686093 | 22.20320375 | #N/A |  |  |  |  | 142 | 2.3113503 | 534.26978 | 1.3964844 | 0.07004092 | 22.26124 | #N/A
| 143 | 2.3262453 | 530.48291 | 1.4082031 | 0.07049228 | 22.10345 | #N/A |  |  |  |  | 143 | 2.3325603 | 521.93542 | 1.4072266 | 0.07068365 | 21.74731 | #N/A | [15 empty] | 143 | 2.2815039 | 532.62701 | 1.40625 | 0.06913648 | 22.19279 | #N/A |  |  |  |  | 143 | 2.3285036 | 534.37195 | 1.40625 | 0.07056072 | 22.2655 | #N/A
| 144 | 2.3424146 | 530.20081 | 1.4179688 | 0.07098226 | 22.0917 | #N/A |  |  |  |  | 144 | 2.3488541 | 520.5517 | 1.4169922 | 0.0711774 | 21.68965 | #N/A | [15 empty] | 144 | 2.2985964 | 532.71637 | 1.4160156 | 0.06965444 | 22.19652 | #N/A |  |  |  |  | 144 | 2.3440821 | 533.58661 | 1.4160156 | 0.07103279 | 22.23278 | #N/A
| 145 | 2.3592923 | 530.33972 | 1.4277344 | 0.07149371 | 22.09749 | #N/A |  |  |  |  | 145 | 2.3659837 | 519.59973 | 1.4267578 | 0.07169648 | 21.64998875 | #N/A | [15 empty] | 145 | 2.3151689 | 533.04901 | 1.4257813 | 0.07015663 | 22.21038 | #N/A |  |  |  |  | 145 | 2.360821 | 532.48248 | 1.4257813 | 0.07154003 | 22.18677 | #N/A
| 146 | 2.375694 | 530.09222 | 1.4375 | 0.07199073 | 22.08718 | #N/A |  |  |  |  | 146 | 2.3822737 | 518.67462 | 1.4365234 | 0.07219011 | 21.6114425 | #N/A | [15 empty] | 146 | 2.3310392 | 531.98492 | 1.4355469 | 0.07063755 | 22.16604 | #N/A |  |  |  |  | 146 | 2.3777456 | 532.05664 | 1.4355469 | 0.0720529 | 22.16903 | #N/A
| 147 | 2.3925903 | 529.09424 | 1.4472656 | 0.07250274 | 22.04559 | #N/A |  |  |  |  | 147 | 2.3991511 | 516.74237 | 1.4462891 | 0.07270155 | 21.53093 | #N/A | [15 empty] | 147 | 2.3473191 | 531.19354 | 1.4453125 | 0.07113088 | 22.13306 | #N/A |  |  |  |  | 147 | 2.3937626 | 531.34729 | 1.4453125 | 0.07253826 | 22.13947 | #N/A
| 148 | 2.4091084 | 528.72308 | 1.4570313 | 0.07300328 | 22.03013 | #N/A |  |  |  |  | 148 | 2.4159489 | 515.41791 | 1.4560547 | 0.07321057 | 21.47574625 | #N/A | [15 empty] | 148 | 2.3641324 | 530.0968 | 1.4550781 | 0.07164038 | 22.08737 | #N/A |  |  |  |  | 148 | 2.4099185 | 531.77472 | 1.4550781 | 0.07302783 | 22.15728 | #N/A
| 149 | 2.4251647 | 528.47296 | 1.4667969 | 0.07348984 | 22.01971 | #N/A |  |  |  |  | 149 | 2.4322591 | 512.17865 | 1.4658203 | 0.07370482 | 21.34078 | #N/A | [15 empty] | 149 | 2.3807766 | 529.73059 | 1.4648438 | 0.07214475 | 22.07211 | #N/A |  |  |  |  | 149 | 2.4271829 | 531.81702 | 1.4648438 | 0.073551 | 22.1590425 | #N/A
| 150 | 2.4426286 | 528.69867 | 1.4765625 | 0.07401905 | 22.02911125 | #N/A |  |  |  |  | 150 | 2.4490712 | 507.0498 | 1.4755859 | 0.07421428 | 21.127075 | #N/A | [15 empty] | 150 | 2.3977103 | 529.42462 | 1.4746094 | 0.07265789 | 22.05936 | #N/A |  |  |  |  | 150 | 2.4440172 | 531.46082 | 1.4746094 | 0.07406113 | 22.1442 | #N/A
| 151 | 2.458725 | 527.98914 | 1.4863281 | 0.07450682 | 21.9995475 | #N/A |  |  |  |  | 151 | 2.4654782 | 498.05548 | 1.4853516 | 0.07471146 | 20.75231 | #N/A | [15 empty] | 151 | 2.413856 | 529.7251 | 1.484375 | 0.07314715 | 22.07188 | #N/A |  |  |  |  | 151 | 2.4608276 | 530.14862 | 1.484375 | 0.07457053 | 22.08953 | #N/A
| 152 | 2.4754839 | 528.21613 | 1.4960938 | 0.07501466 | 22.00901 | #N/A | [26 empty] | 152 | 2.4305804 | 529.50549 | 1.4941406 | 0.07365395 | 22.06272875 | #N/A |  |  |  |  | 152 | 2.4765933 | 530.15015 | 1.4941406 | 0.07504828 | 22.08959 | #N/A
| 153 | 2.4930151 | 527.67535 | 1.5058594 | 0.07554591 | 21.98647 | #N/A | [26 empty] | 153 | 2.4470572 | 528.77191 | 1.5039063 | 0.07415325 | 22.03216 | #N/A |  |  |  |  | 153 | 2.4936159 | 529.08533 | 1.5039063 | 0.07556412 | 22.04522 | #N/A
| 154 | 2.5091748 | 527.02808 | 1.515625 | 0.0760356 | 21.9595 | #N/A | [26 empty] | 154 | 2.4635966 | 527.90277 | 1.5136719 | 0.07465444 | 21.99594875 | #N/A |  |  |  |  | 154 | 2.5110798 | 529.3045 | 1.5136719 | 0.07609333 | 22.05435 | #N/A
| 155 | 2.5254157 | 526.44336 | 1.5253906 | 0.07652775 | 21.93514 | #N/A | [26 empty] | 155 | 2.480464 | 527.21021 | 1.5234375 | 0.07516558 | 21.96709 | #N/A |  |  |  |  | 155 | 2.52669 | 528.70715 | 1.5234375 | 0.07656636 | 22.02946 | #N/A
| 156 | 2.542031 | 525.55176 | 1.5351563 | 0.07703124 | 21.89799 | #N/A | [26 empty] | 156 | 2.4968812 | 526.53302 | 1.5332031 | 0.07566307 | 21.93888 | #N/A |  |  |  |  | 156 | 2.5433428 | 527.98065 | 1.5332031 | 0.07707099 | 21.99919375 | #N/A
| 157 | 2.558738 | 525.47906 | 1.5449219 | 0.07753752 | 21.89496 | #N/A | [26 empty] | 157 | 2.5134676 | 526.27704 | 1.5429688 | 0.07616568 | 21.92821 | #N/A |  |  |  |  | 157 | 2.5601699 | 526.89911 | 1.5429688 | 0.07758091 | 21.95413 | #N/A
| 158 | 2.5751736 | 525.71454 | 1.5546875 | 0.07803556 | 21.9047725 | #N/A | [26 empty] | 158 | 2.5300894 | 525.93774 | 1.5527344 | 0.07666938 | 21.9140725 | #N/A |  |  |  |  | 158 | 2.5763593 | 525.81293 | 1.5527344 | 0.07807149 | 21.90887 | #N/A
| 159 | 2.5917294 | 524.93127 | 1.5644531 | 0.07853725 | 21.87213625 | #N/A | [26 empty] | 159 | 2.5464597 | 525.74371 | 1.5625 | 0.07716545 | 21.90599 | #N/A |  |  |  |  | 159 | 2.5927558 | 524.57471 | 1.5625 | 0.07856836 | 21.85728 | #N/A
| 160 | 2.6080246 | 524.2691 | 1.5742188 | 0.07903105 | 21.84455 | #N/A | [26 empty] | 160 | 2.5629556 | 524.54535 | 1.5722656 | 0.07766532 | 21.85605625 | #N/A |  |  |  |  | 160 | 2.6097846 | 523.31085 | 1.5722656 | 0.07908438 | 21.80461875 | #N/A
| 161 | 2.6247241 | 523.21436 | 1.5839844 | 0.07953709 | 21.8006 | #N/A | [26 empty] | 161 | 2.5793726 | 523.82159 | 1.5820313 | 0.07816281 | 21.8259 | #N/A |  |  |  |  | 161 | 2.6259203 | 521.87927 | 1.5820313 | 0.07957334 | 21.74497 | #N/A
| 162 | 2.6407566 | 523.11115 | 1.59375 | 0.08002293 | 21.7963 | #N/A | [26 empty] | 162 | 2.5966713 | 523.01166 | 1.5917969 | 0.07868701 | 21.7921525 | #N/A |  |  |  |  | 162 | 2.6429772 | 520.09906 | 1.5917969 | 0.08009022 | 21.67079 | #N/A
| 163 | 2.6582229 | 523.1991 | 1.6035156 | 0.08055221 | 21.7999625 | #N/A | [26 empty] | 163 | 2.613565 | 521.97205 | 1.6015625 | 0.07919894 | 21.74884 | #N/A |  |  |  |  | 163 | 2.6598358 | 517.31488 | 1.6015625 | 0.08060108 | 21.55479 | #N/A
| 164 | 2.6753337 | 523.18219 | 1.6132813 | 0.08107072 | 21.79926 | #N/A | [26 empty] | 164 | 2.6302586 | 521.87152 | 1.6113281 | 0.07970481 | 21.74465 | #N/A |  |  |  |  | 164 | 2.6762526 | 513.92029 | 1.6113281 | 0.08109856 | 21.41335 | #N/A
| 165 | 2.6907659 | 522.43677 | 1.6230469 | 0.08153836 | 21.76819875 | #N/A | [26 empty] | 165 | 2.6465421 | 520.86865 | 1.6210938 | 0.08019825 | 21.70286 | #N/A |  |  |  |  | 165 | 2.6926658 | 509.4726 | 1.6210938 | 0.08159593 | 21.228025 | #N/A
| 166 | 2.7073395 | 521.03729 | 1.6328125 | 0.08204059 | 21.70989 | #N/A | [26 empty] | 166 | 2.662147 | 518.70752 | 1.6308594 | 0.08067112 | 21.61281 | #N/A |  |  |  |  | 166 | 2.7097161 | 495.63901 | 1.6308594 | 0.08211261 | 20.65163 | #N/A
| 167 | 2.7238035 | 520.48132 | 1.6425781 | 0.0825395 | 21.68672 | #N/A | [26 empty] | 167 | 2.6789231 | 516.77386 | 1.640625 | 0.08117949 | 21.53224 | #N/A |  |  |  |  | 167 | 2.7271426 | 476.01532 | 1.640625 | 0.08264068 | 19.83397 | #N/A
| 168 | 2.7409787 | 520.42926 | 1.6523438 | 0.08305996 | 21.6845525 | #N/A | [26 empty] | 168 | 2.6959989 | 514.56598 | 1.6503906 | 0.08169694 | 21.44025 | #N/A
| 169 | 2.7577522 | 519.4328 | 1.6621094 | 0.08356825 | 21.64303 | #N/A | [26 empty] | 169 | 2.7127764 | 512.16125 | 1.6601563 | 0.08220535 | 21.34005 | #N/A
| 170 | 2.7738965 | 519.36023 | 1.671875 | 0.08405747 | 21.64001 | #N/A | [26 empty] | 170 | 2.7290311 | 509.81091 | 1.6699219 | 0.08269791 | 21.24212125 | #N/A
| 171 | 2.7906098 | 518.64111 | 1.6816406 | 0.08456393 | 21.61004625 | #N/A | [26 empty] | 171 | 2.7460027 | 505.06378 | 1.6796875 | 0.0832122 | 21.04432 | #N/A
| 172 | 2.8078206 | 517.87604 | 1.6914063 | 0.08508547 | 21.57817 | #N/A | [26 empty] | 172 | 2.7629485 | 497.98788 | 1.6894531 | 0.08372571 | 20.749495 | #N/A
| 173 | 2.8239584 | 516.44232 | 1.7011719 | 0.0855745 | 21.51843 | #N/A
| 174 | 2.8405108 | 514.90594 | 1.7109375 | 0.08607608 | 21.45441 | #N/A
| 175 | 2.8573234 | 513.29932 | 1.7207031 | 0.08658556 | 21.38747 | #N/A
| 176 | 2.8733451 | 511.67017 | 1.7304688 | 0.08707106 | 21.31959 | #N/A
| 177 | 2.8903606 | 509.31442 | 1.7402344 | 0.08758668 | 21.22143 | #N/A
| 178 | 2.9069972 | 507.21948 | 1.75 | 0.08809082 | 21.134145 | #N/A
| 179 | 2.9239168 | 503.3645 | 1.7597656 | 0.08860354 | 20.97352 | #N/A
| 180 | 2.9405291 | 494.61993 | 1.7695313 | 0.08910694 | 20.60916375 | #N/A
| 181 | 2.9563386 | 486.40128 | 1.7792969 | 0.08958602 | 20.26672 | #N/A

## 2_AB_40_90
|  | Lt Long. Total Real (mm) | 115 |  | Ltf Long. Total final Real (mm)
|  | Lc Long, Calibrada (mm) | 33 |  | Lcf Long, Calibrada (mm)
|  | W Base (mm) | 6 |  | Wf Base (mm) |  | w
|  | e altura (mm) | 4 |  | ef altura (mm) |  |  | e
|  | A. Area (mm)^2 | 24 |  | Af. Area (mm)
ABS 40% 90° ABS 40% 90° ABS 40% 90° ABS 40% 90° ABS 40% 90° ABS 40% 90° ABS 40% 90° ABS 40% 90° ABS 40% 90° ABS 40% 90° ABS 40% 90° ABS 40% 90° ABS 40% 90° ABS 40% 90° ABS 40% 90° ABS 40% 90°
| 1 | [10 empty] | 2 | [10 empty] | 3 | [10 empty] | 4 | [10 empty] | 5
|  | MTS793¦BTW¦ENU¦1¦0¦.¦/¦:¦1¦0¦0¦A | [10 empty] | MTS793¦BTW¦ENU¦1¦0¦.¦/¦:¦1¦0¦0¦A | [10 empty] | MTS793¦BTW¦ENU¦1¦0¦.¦/¦:¦1¦0¦0¦A | [10 empty] | MTS793¦BTW¦ENU¦1¦0¦.¦/¦:¦1¦0¦0¦A | [10 empty] | MTS793¦BTW¦ENU¦1¦0¦.¦/¦:¦1¦0¦0¦A
|  | Data | Header: | Time: | 2.1591797 | s | 3/30/2023 | 12:38 | PM |  |  |  | Data | Header: | Time: | 1.9658203 | s | 3/30/2023 | 12:40 | PM |  |  |  | Data | Header: | Time: | 2.34375 | s | 3/30/2023 | 12:43 | PM |  |  |  | Data | Header: | Time: | 2.3339844 | s | 3/30/2023 | 12:44 | PM |  |  |  | Data | Header: | Time: | 2.1806641 | s | 3/30/2023 | 12:47 | PM
|  | Data | Acquisition: | Timed | [8 empty] | Data | Acquisition: | Timed | [8 empty] | Data | Acquisition: | Timed | [8 empty] | Data | Acquisition: | Timed | [8 empty] | Data | Acquisition: | Timed
|  | Station | Name: | 10504712.cfg | [8 empty] | Station | Name: | 10504712.cfg | [8 empty] | Station | Name: | 10504712.cfg | [8 empty] | Station | Name: | 10504712.cfg | [8 empty] | Station | Name: | 10504712.cfg
|  | Test | File | Name: | Tracci.tst | [7 empty] | Test | File | Name: | Tracci.tst | [7 empty] | Test | File | Name: | Tracci.tst | [7 empty] | Test | File | Name: | Tracci.tst | [7 empty] | Test | File | Name: | Tracci.tst
|  | Axial | Displacement | Axial | Force | Running | Time | [5 empty] | Axial | Displacement | Axial | Force | Running | Time | [5 empty] | Axial | Displacement | Axial | Force | Running | Time | [5 empty] | Axial | Displacement | Axial | Force | Running | Time | [5 empty] | Axial | Displacement | Axial | Force | Running | Time
CELL MAX | # | Alargamiento (mm) | Fuerza (N) | Segundos | ε Deformación (mm/mm) | σ Esfuerzo (N/mm^2) (MPa) | Máx (MPa) | Resistecia a la Tracción (MPa) | Limite Elastico (MPa) | Módulo Young (MPa) | Ruptura (MPa) | # | Alargamiento (mm) | Fuerza (N) | Segundos | ε Deformación (mm/mm) | σ Esfuerzo (N/mm^2) (MPa) | Máx (MPa) | Resistecia a la Tracción (MPa) | Limite Elastico (MPa) | Módulo Young (MPa) | Ruptura (MPa) | # | Alargamiento (mm) | Fuerza (N) | Segundos | ε Deformación (mm/mm) | σ Esfuerzo (N/mm^2) (MPa) | Máx (MPa) | Resistecia a la Tracción (MPa) | Limite Elastico (MPa) | Módulo Young (MPa) | Ruptura (MPa) | # | Alargamiento (mm) | Fuerza (N) | Segundos | ε Deformación (mm/mm) | σ Esfuerzo (N/mm^2) (MPa) | Máx (MPa) | Resistecia a la Tracción (MPa) | Limite Elastico (MPa) | Módulo Young (MPa) | Ruptura (MPa) | # | Alargamiento (mm) | Fuerza (N) | Segundos | ε Deformación (mm/mm) | σ Esfuerzo (N/mm^2) (MPa) | Máx (MPa) | Resistecia a la Tracción (MPa) | Limite Elastico (MPa) | Módulo Young (MPa) | Ruptura (MPa)
194 | 1 | -4.0279701e-06 | 0.95784664 | 0.01953125 | -1.220597e-07 | 0.03991028 | #N/A | 26.90277 | 23.291 | 868.32 | 21.74 | 1 | 0.00018659048 | 0.93236566 | 0.020507813 | 5.654257e-06 | 0.03884857 | #N/A | 27.3168 | 25.98934 | 850.31 | 21.586 | 1 | 0.00072951661 | 0.12263656 | 0.020507813 | 2.210656e-05 | 0.005109857 | #N/A | 27.52645125 | 24.29911 | 884.03 | 20.90625 | 1 | -0.00024960609 | 0.20816922 | 0.01953125 | -7.563821e-06 | 0.0086737175 | #N/A | 27.5907975 | 23.85865 | 879.07 | 22.051 | 1 | 0.000318815 | 0.73447824 | 0.020507813 | 9.661061e-06 | 0.03060326 | #N/A | 27.08085875 | 22.713 | 889.11 | 20.556
| 2 | 0.0033788499 | 2.7032943 | 0.029296875 | 0.0001023894 | 0.1126372625 | #N/A |  |  |  |  | 2 | 0.00045903726 | 1.1133403 | 0.030273438 | 1.391022e-05 | 0.04638918 | #N/A |  |  |  |  | 2 | 0.00027108472 | 0.30569732 | 0.030273438 | 8.214688e-06 | 0.01273739 | #N/A |  |  |  |  | 2 | -0.0001539127 | 0.12524426 | 0.029296875 | -4.664021e-06 | 0.005218511 | #N/A |  |  |  |  | 2 | 0.00052812975 | 0.78566372 | 0.030273438 | 1.600393e-05 | 0.03273599 | #N/A
| 3 | 0.016183348 | 11.483728 | 0.0390625 | 0.0004904045 | 0.4784887 | #N/A |  |  |  |  | 3 | 0.0049928902 | 4.0860472 | 0.040039063 | 0.0001512997 | 0.170252 | #N/A |  |  |  |  | 3 | 1.2794044e-05 | 0.11473894 | 0.040039063 | 3.876983e-07 | 0.004780789 | #N/A |  |  |  |  | 3 | 0.00029382063 | -0.57630241 | 0.0390625 | 8.903655e-06 | -0.0240126 | #N/A |  |  |  |  | 3 | 0.00014686957 | 0.46283007 | 0.040039063 | 4.450593e-06 | 0.01928458625 | #N/A
| 4 | 0.034156315 | 23.238436 | 0.048828125 | 0.00103504 | 0.9682682 | #N/A |  |  |  |  | 4 | 0.019486865 | 13.991892 | 0.049804688 | 0.0005905111 | 0.5829955 | #N/A |  |  |  |  | 4 | -0.00017262064 | 1.1570752 | 0.049804688 | -5.230928e-06 | 0.04821147 | #N/A |  |  |  |  | 4 | 0.001523993 | 0.21912158 | 0.048828125 | 4.618161e-05 | 0.009130066 | #N/A |  |  |  |  | 4 | 0.00048899092 | 0.17434359 | 0.049804688 | 1.481791e-05 | 0.00726431625 | #N/A
| 5 | 0.051219635 | 35.876854 | 0.05859375 | 0.00155211 | 1.494869 | #N/A |  |  |  |  | 5 | 0.035841122 | 25.86618 | 0.059570313 | 0.001086095 | 1.0777575 | #N/A |  |  |  |  | 5 | 0.00071688555 | 1.7937273 | 0.059570313 | 2.17238e-05 | 0.0747386375 | #N/A |  |  |  |  | 5 | 0.013034848 | 8.3258743 | 0.05859375 | 0.0003949954 | 0.3469114 | #N/A |  |  |  |  | 5 | 0.00076147262 | -0.17091632 | 0.059570313 | 2.307493e-05 | -0.007121513 | #N/A
| 6 | 0.067486651 | 47.738701 | 0.068359375 | 0.00204505 | 1.989113 | #N/A |  |  |  |  | 6 | 0.053006865 | 37.324429 | 0.069335938 | 0.001606269 | 1.555185 | #N/A |  |  |  |  | 6 | 0.010170612 | 7.6441469 | 0.069335938 | 0.0003082004 | 0.3185061 | #N/A |  |  |  |  | 6 | 0.029010769 | 20.696222 | 0.068359375 | 0.0008791142 | 0.8623426 | #N/A |  |  |  |  | 6 | 0.0083448831 | 5.5587292 | 0.069335938 | 0.0002528752 | 0.2316137 | #N/A
| 7 | 0.084341608 | 59.208199 | 0.078125 | 0.002555806 | 2.467008 | #N/A |  |  |  |  | 7 | 0.068963818 | 49.6614 | 0.079101563 | 0.002089813 | 2.069225 | #N/A |  |  |  |  | 7 | 0.026464812 | 18.510744 | 0.079101563 | 0.000801964 | 0.771281 | #N/A |  |  |  |  | 7 | 0.045984704 | 32.912941 | 0.078125 | 0.001393476 | 1.371373 | #N/A |  |  |  |  | 7 | 0.023770355 | 16.80106 | 0.079101563 | 0.0007203138 | 0.7000442 | #N/A
| 8 | 0.10021875 | 70.545151 | 0.087890625 | 0.003036932 | 2.939381 | #N/A |  |  |  |  | 8 | 0.086208977 | 61.371552 | 0.088867188 | 0.002612393 | 2.557148 | #N/A |  |  |  |  | 8 | 0.04313793 | 30.473768 | 0.088867188 | 0.00130721 | 1.26974 | #N/A |  |  |  |  | 8 | 0.062800899 | 44.476166 | 0.087890625 | 0.001903058 | 1.853174 | #N/A |  |  |  |  | 8 | 0.042682678 | 30.355528 | 0.088867188 | 0.001293414 | 1.264814 | #N/A
| 9 | 0.1169393 | 81.140175 | 0.09765625 | 0.003543615 | 3.380840625 | #N/A |  |  |  |  | 9 | 0.10288019 | 72.737114 | 0.098632813 | 0.003117582 | 3.030713 | #N/A |  |  |  |  | 9 | 0.06028742 | 42.73288 | 0.098632813 | 0.001826892 | 1.780537 | #N/A |  |  |  |  | 9 | 0.079852946 | 55.35461 | 0.09765625 | 0.002419786 | 2.306442 | #N/A |  |  |  |  | 9 | 0.058919307 | 42.631401 | 0.098632813 | 0.001785434 | 1.776308375 | #N/A
| 10 | 0.13442419 | 92.438232 | 0.10742188 | 0.00407346 | 3.851593 | #N/A |  |  |  |  | 10 | 0.11947182 | 83.733719 | 0.10839844 | 0.003620358 | 3.488905 | #N/A |  |  |  |  | 10 | 0.076583236 | 54.972095 | 0.10839844 | 0.002320704 | 2.290504 | #N/A |  |  |  |  | 10 | 0.096759409 | 66.953819 | 0.10742188 | 0.002932103 | 2.789742 | #N/A |  |  |  |  | 10 | 0.076915674 | 54.468586 | 0.10839844 | 0.002330778 | 2.269524 | #N/A
| 11 | 0.15038201 | 103.43358 | 0.1171875 | 0.004557031 | 4.3097325 | #N/A |  |  |  |  | 11 | 0.13632263 | 94.425751 | 0.11816406 | 0.004130989 | 3.934406 | #N/A |  |  |  |  | 11 | 0.093158774 | 66.668915 | 0.11816406 | 0.002822993 | 2.777871 | #N/A |  |  |  |  | 11 | 0.11347017 | 78.537766 | 0.1171875 | 0.00343849 | 3.272407 | #N/A |  |  |  |  | 11 | 0.092899404 | 65.574722 | 0.11816406 | 0.002815133 | 2.73228 | #N/A
| 12 | 0.16667166 | 115.72666 | 0.12695313 | 0.005050656 | 4.821944 | #N/A |  |  |  |  | 12 | 0.15192933 | 106.06297 | 0.12792969 | 0.004603919 | 4.41929 | #N/A |  |  |  |  | 12 | 0.10944325 | 77.465401 | 0.12792969 | 0.003316462 | 3.227725 | #N/A |  |  |  |  | 12 | 0.12917204 | 90.102257 | 0.12695313 | 0.003914304 | 3.754261 | #N/A |  |  |  |  | 12 | 0.110075 | 76.959061 | 0.12792969 | 0.003335606 | 3.206628 | #N/A
| 13 | 0.18338953 | 127.27872 | 0.13671875 | 0.005557258 | 5.30328 | #N/A |  |  |  |  | 13 | 0.16824915 | 117.35521 | 0.13769531 | 0.005098459 | 4.8898 | #N/A |  |  |  |  | 13 | 0.1265479 | 88.704674 | 0.13769531 | 0.003834785 | 3.696028 | #N/A |  |  |  |  | 13 | 0.14659084 | 101.7607 | 0.13671875 | 0.004442147 | 4.240029 | #N/A |  |  |  |  | 13 | 0.12685549 | 88.833496 | 0.13769531 | 0.003844106 | 3.701396 | #N/A
| 14 | 0.20030415 | 138.12817 | 0.14648438 | 0.006069823 | 5.75534 | #N/A |  |  |  |  | 14 | 0.18526343 | 129.21683 | 0.14746094 | 0.005614043 | 5.384035 | #N/A |  |  |  |  | 14 | 0.14300796 | 99.774597 | 0.14746094 | 0.004333575 | 4.157274875 | #N/A |  |  |  |  | 14 | 0.16257229 | 112.83063 | 0.14648438 | 0.004926433 | 4.70127625 | #N/A |  |  |  |  | 14 | 0.14295618 | 100.48621 | 0.14746094 | 0.004332005 | 4.186925 | #N/A
| 15 | 0.21563977 | 149.0695 | 0.15625 | 0.006534538 | 6.211229 | #N/A |  |  |  |  | 15 | 0.2023056 | 140.53896 | 0.15722656 | 0.006130473 | 5.85579 | #N/A |  |  |  |  | 15 | 0.15980771 | 111.27472 | 0.15722656 | 0.004842658 | 4.636447 | #N/A |  |  |  |  | 15 | 0.17899992 | 123.44539 | 0.15625 | 0.00542424 | 5.143558 | #N/A |  |  |  |  | 15 | 0.15952191 | 111.91293 | 0.15722656 | 0.004833997 | 4.66303875 | #N/A
| 16 | 0.23278931 | 159.40912 | 0.16601563 | 0.007054222 | 6.642047 | #N/A |  |  |  |  | 16 | 0.21804079 | 151.30222 | 0.16699219 | 0.006607297 | 6.304259 | #N/A |  |  |  |  | 16 | 0.17623061 | 123.59 | 0.16699219 | 0.005340322 | 5.149583 | #N/A |  |  |  |  | 16 | 0.19527224 | 134.42502 | 0.16601563 | 0.005917341 | 5.6010425 | #N/A |  |  |  |  | 16 | 0.17611405 | 123.61787 | 0.16699219 | 0.005336789 | 5.150745 | #N/A
| 17 | 0.24907185 | 170.52687 | 0.17578125 | 0.007547632 | 7.10528625 | #N/A |  |  |  |  | 17 | 0.23590021 | 162.26202 | 0.17675781 | 0.007148491 | 6.7609175 | #N/A |  |  |  |  | 17 | 0.19286603 | 135.08484 | 0.17675781 | 0.005844425 | 5.628535 | #N/A |  |  |  |  | 17 | 0.21205696 | 145.55029 | 0.17578125 | 0.006425968 | 6.064595 | #N/A |  |  |  |  | 17 | 0.19287062 | 134.66344 | 0.17675781 | 0.005844564 | 5.610977 | #N/A
| 18 | 0.26536414 | 181.86711 | 0.18554688 | 0.008041338 | 7.57779625 | #N/A |  |  |  |  | 18 | 0.25144604 | 173.42851 | 0.18652344 | 0.007619577 | 7.226188 | #N/A |  |  |  |  | 18 | 0.20835714 | 146.03741 | 0.18652344 | 0.006313853 | 6.084892 | #N/A |  |  |  |  | 18 | 0.22894095 | 156.77832 | 0.18554688 | 0.006937605 | 6.53243 | #N/A |  |  |  |  | 18 | 0.20931517 | 145.07472 | 0.18652344 | 0.006342884 | 6.04478 | #N/A
| 19 | 0.28267634 | 193.38496 | 0.1953125 | 0.00856595 | 8.057707 | #N/A |  |  |  |  | 19 | 0.268029 | 184.39903 | 0.19628906 | 0.008122091 | 7.683293 | #N/A |  |  |  |  | 19 | 0.22538148 | 156.53722 | 0.19628906 | 0.006829742 | 6.522384 | #N/A |  |  |  |  | 19 | 0.24488449 | 169.02707 | 0.1953125 | 0.007420742 | 7.042795 | #N/A |  |  |  |  | 19 | 0.22496693 | 156.39722 | 0.19628906 | 0.00681718 | 6.516551 | #N/A
| 20 | 0.2991167 | 204.40259 | 0.20507813 | 0.009064142 | 8.516775 | #N/A |  |  |  |  | 20 | 0.28476092 | 195.99072 | 0.20605469 | 0.008629119 | 8.16628 | #N/A |  |  |  |  | 20 | 0.24228093 | 167.61617 | 0.20605469 | 0.007341846 | 6.984007 | #N/A |  |  |  |  | 20 | 0.26221153 | 179.93837 | 0.20507813 | 0.007945804 | 7.497432 | #N/A |  |  |  |  | 20 | 0.2416891 | 167.08798 | 0.20605469 | 0.007323912 | 6.961999 | #N/A
| 21 | 0.31516999 | 215.22723 | 0.21484375 | 0.009550606 | 8.96780125 | #N/A |  |  |  |  | 21 | 0.30197906 | 207.09381 | 0.21582031 | 0.009150881 | 8.62890875 | #N/A |  |  |  |  | 21 | 0.2585482 | 178.88129 | 0.21582031 | 0.007834794 | 7.453387 | #N/A |  |  |  |  | 21 | 0.27781188 | 190.24118 | 0.21484375 | 0.008418542 | 7.926716 | #N/A |  |  |  |  | 21 | 0.25831139 | 179.18556 | 0.21582031 | 0.007827618 | 7.466065 | #N/A
| 22 | 0.33229408 | 225.70393 | 0.22460938 | 0.01006952 | 9.40433 | #N/A |  |  |  |  | 22 | 0.31741476 | 217.32666 | 0.22558594 | 0.009618629 | 9.0552775 | #N/A |  |  |  |  | 22 | 0.27552679 | 190.49242 | 0.22558594 | 0.008349297 | 7.937184 | #N/A |  |  |  |  | 22 | 0.29459649 | 201.32288 | 0.22460938 | 0.008927166 | 8.388453 | #N/A |  |  |  |  | 22 | 0.27517086 | 190.36055 | 0.22558594 | 0.008338511 | 7.93169 | #N/A
| 23 | 0.34867591 | 236.0148 | 0.234375 | 0.01056594 | 9.83395 | #N/A |  |  |  |  | 23 | 0.33442599 | 228.8036 | 0.23535156 | 0.01013412 | 9.533483 | #N/A |  |  |  |  | 23 | 0.2913188 | 201.98018 | 0.23535156 | 0.008827842 | 8.415841 | #N/A |  |  |  |  | 23 | 0.31156439 | 212.20259 | 0.234375 | 0.009441345 | 8.841775 | #N/A |  |  |  |  | 23 | 0.29229107 | 201.16225 | 0.23535156 | 0.008857305 | 8.38176 | #N/A
| 24 | 0.36516708 | 246.92952 | 0.24414063 | 0.01106567 | 10.28873 | #N/A |  |  |  |  | 24 | 0.3511388 | 239.23978 | 0.24511719 | 0.01064057 | 9.968324 | #N/A |  |  |  |  | 24 | 0.30822179 | 213.04459 | 0.24511719 | 0.009340054 | 8.876858 | #N/A |  |  |  |  | 24 | 0.32760894 | 223.12813 | 0.24414063 | 0.009927544 | 9.297005 | #N/A |  |  |  |  | 24 | 0.30862665 | 212.14023 | 0.24511719 | 0.009352323 | 8.83917625 | #N/A
| 25 | 0.38171625 | 257.77661 | 0.25390625 | 0.01156716 | 10.74069 | #N/A |  |  |  |  | 25 | 0.36740211 | 249.99239 | 0.25488281 | 0.0111334 | 10.41635 | #N/A |  |  |  |  | 25 | 0.32484037 | 224.1835 | 0.25488281 | 0.009843648 | 9.340979 | #N/A |  |  |  |  | 25 | 0.34438211 | 234.726 | 0.25390625 | 0.01043582 | 9.78025 | #N/A |  |  |  |  | 25 | 0.32467335 | 223.05548 | 0.25488281 | 0.009838586 | 9.293978 | #N/A
| 26 | 0.39810231 | 269.04608 | 0.26367188 | 0.01206371 | 11.21025 | #N/A |  |  |  |  | 26 | 0.38365763 | 260.9498 | 0.26464844 | 0.01162599 | 10.87291 | #N/A |  |  |  |  | 26 | 0.34139526 | 234.29111 | 0.26464844 | 0.01034531 | 9.76213 | #N/A |  |  |  |  | 26 | 0.36124623 | 245.62717 | 0.26367188 | 0.01094686 | 10.23447 | #N/A |  |  |  |  | 26 | 0.34201512 | 234.16884 | 0.26464844 | 0.01036409 | 9.757035 | #N/A
| 27 | 0.41447517 | 279.61374 | 0.2734375 | 0.01255985 | 11.6505725 | #N/A |  |  |  |  | 27 | 0.39998856 | 272.05289 | 0.27441406 | 0.01212087 | 11.33554 | #N/A |  |  |  |  | 27 | 0.35808215 | 245.43881 | 0.27441406 | 0.01085097 | 10.22662 | #N/A |  |  |  |  | 27 | 0.37756857 | 256.69574 | 0.2734375 | 0.01144147 | 10.69566 | #N/A |  |  |  |  | 27 | 0.35764566 | 245.32742 | 0.27441406 | 0.01083775 | 10.22198 | #N/A
| 28 | 0.43108153 | 290.20065 | 0.28320313 | 0.01306308 | 12.09169375 | #N/A |  |  |  |  | 28 | 0.41743597 | 282.83115 | 0.28417969 | 0.01264957 | 11.78463125 | #N/A |  |  |  |  | 28 | 0.37400684 | 256.14322 | 0.28417969 | 0.01133354 | 10.67263 | #N/A |  |  |  |  | 28 | 0.39378947 | 266.96597 | 0.28320313 | 0.01193301 | 11.12358 | #N/A |  |  |  |  | 28 | 0.37379527 | 256.27359 | 0.28417969 | 0.01132713 | 10.67806625 | #N/A
| 29 | 0.44739649 | 299.67075 | 0.29296875 | 0.01355747 | 12.48628125 | #N/A |  |  |  |  | 29 | 0.43364868 | 292.63586 | 0.29394531 | 0.01314087 | 12.19316 | #N/A |  |  |  |  | 29 | 0.39089045 | 267.34351 | 0.29394531 | 0.01184517 | 11.13931 | #N/A |  |  |  |  | 29 | 0.41135776 | 277.37842 | 0.29296875 | 0.01246539 | 11.55743 | #N/A |  |  |  |  | 29 | 0.3910481 | 266.94888 | 0.29394531 | 0.01184994 | 11.12287 | #N/A
| 30 | 0.4646109 | 310.13333 | 0.30273438 | 0.01407912 | 12.92222 | #N/A |  |  |  |  | 30 | 0.45009297 | 303.17224 | 0.30371094 | 0.01363918 | 12.63218 | #N/A |  |  |  |  | 30 | 0.4070515 | 278.23444 | 0.30371094 | 0.01233489 | 11.5931 | #N/A |  |  |  |  | 30 | 0.42755279 | 287.80795 | 0.30273438 | 0.01295615 | 11.992 | #N/A |  |  |  |  | 30 | 0.40755406 | 277.4343 | 0.30371094 | 0.01235012 | 11.5597625 | #N/A
| 31 | 0.48117265 | 321.35361 | 0.3125 | 0.01458099 | 13.38973375 | #N/A |  |  |  |  | 31 | 0.46628323 | 313.71628 | 0.31347656 | 0.01412979 | 13.07151 | #N/A |  |  |  |  | 31 | 0.42394254 | 288.86139 | 0.31347656 | 0.01284674 | 12.03589125 | #N/A |  |  |  |  | 31 | 0.44484878 | 299.27457 | 0.3125 | 0.01348027 | 12.46977375 | #N/A |  |  |  |  | 31 | 0.42376453 | 287.75 | 0.31347656 | 0.01284135 | 11.98958 | #N/A
| 32 | 0.49701655 | 332.05145 | 0.32226563 | 0.01506111 | 13.83548 | #N/A |  |  |  |  | 32 | 0.48290786 | 324.64325 | 0.32324219 | 0.01463357 | 13.5268 | #N/A |  |  |  |  | 32 | 0.44052449 | 299.28171 | 0.32324219 | 0.01334923 | 12.47007125 | #N/A |  |  |  |  | 32 | 0.46061131 | 310.25821 | 0.32226563 | 0.01395792 | 12.92743 | #N/A |  |  |  |  | 32 | 0.44096154 | 298.246 | 0.32324219 | 0.01336247 | 12.42692 | #N/A
| 33 | 0.51431018 | 343.16397 | 0.33203125 | 0.01558516 | 14.29849875 | #N/A |  |  |  |  | 33 | 0.50005949 | 335.65149 | 0.33300781 | 0.01515332 | 13.98547875 | #N/A |  |  |  |  | 33 | 0.45763448 | 310.28802 | 0.33300781 | 0.01386771 | 12.9286675 | #N/A |  |  |  |  | 33 | 0.47734699 | 321.28845 | 0.33203125 | 0.01446506 | 13.38701875 | #N/A |  |  |  |  | 33 | 0.45723054 | 309.19864 | 0.33300781 | 0.01385547 | 12.88328 | #N/A
| 34 | 0.53104758 | 352.80042 | 0.34179688 | 0.01609235 | 14.7000175 | #N/A |  |  |  |  | 34 | 0.51572722 | 345.69495 | 0.34277344 | 0.0156281 | 14.40395625 | #N/A |  |  |  |  | 34 | 0.47332075 | 321.11703 | 0.34277344 | 0.01434305 | 13.37987625 | #N/A |  |  |  |  | 34 | 0.49397123 | 330.84036 | 0.34179688 | 0.01496883 | 13.785015 | #N/A |  |  |  |  | 34 | 0.47286624 | 320.28293 | 0.34277344 | 0.01432928 | 13.34512 | #N/A
| 35 | 0.54783249 | 363.08252 | 0.3515625 | 0.01660098 | 15.12844 | #N/A |  |  |  |  | 35 | 0.53332597 | 356.68158 | 0.35253906 | 0.01616139 | 14.8617325 | #N/A |  |  |  |  | 35 | 0.49066621 | 332.39557 | 0.35253906 | 0.01486867 | 13.84982 | #N/A |  |  |  |  | 35 | 0.51043969 | 341.53714 | 0.3515625 | 0.01546787 | 14.23071 | #N/A |  |  |  |  | 35 | 0.48936746 | 330.84662 | 0.35253906 | 0.01482932 | 13.78528 | #N/A
| 36 | 0.56322128 | 372.52759 | 0.36132813 | 0.01706731 | 15.52198 | #N/A |  |  |  |  | 36 | 0.55015427 | 366.55649 | 0.36230469 | 0.01667134 | 15.27319 | #N/A |  |  |  |  | 36 | 0.50770438 | 343.08798 | 0.36230469 | 0.01538498 | 14.2953325 | #N/A |  |  |  |  | 36 | 0.52694315 | 351.59186 | 0.36132813 | 0.01596797 | 14.64966 | #N/A |  |  |  |  | 36 | 0.5063864 | 341.07739 | 0.36230469 | 0.01534504 | 14.21156 | #N/A
| 37 | 0.57945186 | 382.9404 | 0.37109375 | 0.01755915 | 15.95585 | #N/A |  |  |  |  | 37 | 0.56609845 | 376.25946 | 0.37207031 | 0.0171545 | 15.6774775 | #N/A |  |  |  |  | 37 | 0.52363467 | 353.0079 | 0.37207031 | 0.01586772 | 14.7086625 | #N/A |  |  |  |  | 37 | 0.54341978 | 362.61298 | 0.37109375 | 0.01646727 | 15.10887 | #N/A |  |  |  |  | 37 | 0.52294332 | 350.79449 | 0.37207031 | 0.01584677 | 14.61644 | #N/A
| 38 | 0.5968796 | 394.00204 | 0.38085938 | 0.01808726 | 16.41675 | #N/A |  |  |  |  | 38 | 0.58332908 | 387.37103 | 0.38183594 | 0.01767664 | 16.14046 | #N/A |  |  |  |  | 38 | 0.5407384 | 363.71802 | 0.38183594 | 0.01638601 | 15.1549175 | #N/A |  |  |  |  | 38 | 0.56043988 | 373.3692 | 0.38085938 | 0.01698303 | 15.55705 | #N/A |  |  |  |  | 38 | 0.5396899 | 361.28961 | 0.38183594 | 0.01635424 | 15.05373375 | #N/A
| 39 | 0.61358398 | 404.29498 | 0.390625 | 0.01859345 | 16.84562 | #N/A |  |  |  |  | 39 | 0.60037464 | 398.13959 | 0.39160156 | 0.01819317 | 16.58915 | #N/A |  |  |  |  | 39 | 0.55706513 | 373.45081 | 0.39160156 | 0.01688076 | 15.56045 | #N/A |  |  |  |  | 39 | 0.5763213 | 383.6181 | 0.390625 | 0.01746428 | 15.9840875 | #N/A |  |  |  |  | 39 | 0.55623543 | 372.20865 | 0.39160156 | 0.01685562 | 15.50869375 | #N/A
| 40 | 0.62922472 | 413.76993 | 0.40039063 | 0.01906742 | 17.24041375 | #N/A |  |  |  |  | 40 | 0.61532187 | 408.42786 | 0.40136719 | 0.01864612 | 17.0178275 | #N/A |  |  |  |  | 40 | 0.57396561 | 383.82178 | 0.40136719 | 0.0173929 | 15.99257 | #N/A |  |  |  |  | 40 | 0.5925613 | 393.73718 | 0.40039063 | 0.0179564 | 16.40572 | #N/A |  |  |  |  | 40 | 0.57233793 | 382.96371 | 0.40136719 | 0.01734357 | 15.95682125 | #N/A
| 41 | 0.64704716 | 423.72256 | 0.41015625 | 0.01960749 | 17.65511 | #N/A |  |  |  |  | 41 | 0.63219583 | 418.54053 | 0.41113281 | 0.01915745 | 17.43918875 | #N/A |  |  |  |  | 41 | 0.59030581 | 394.84686 | 0.41113281 | 0.01788805 | 16.4519525 | #N/A |  |  |  |  | 41 | 0.60932505 | 403.56277 | 0.41015625 | 0.0184644 | 16.81512 | #N/A |  |  |  |  | 41 | 0.5894345 | 393.38007 | 0.41113281 | 0.01786165 | 16.39083625 | #N/A
| 42 | 0.66338927 | 433.1055 | 0.41992188 | 0.02010271 | 18.0460625 | #N/A |  |  |  |  | 42 | 0.64959192 | 427.83551 | 0.42089844 | 0.0196846 | 17.82648 | #N/A |  |  |  |  | 42 | 0.60610199 | 405.13699 | 0.42089844 | 0.01836673 | 16.88071 | #N/A |  |  |  |  | 42 | 0.62603867 | 413.56747 | 0.41992188 | 0.01897087 | 17.23198 | #N/A |  |  |  |  | 42 | 0.60575241 | 403.37241 | 0.42089844 | 0.01835613 | 16.80718375 | #N/A
| 43 | 0.67953783 | 442.87848 | 0.4296875 | 0.02059206 | 18.45327 | #N/A |  |  |  |  | 43 | 0.66595906 | 437.2189 | 0.43066406 | 0.02018058 | 18.21745 | #N/A |  |  |  |  | 43 | 0.62299818 | 415.17819 | 0.43066406 | 0.01887873 | 17.29909125 | #N/A |  |  |  |  | 43 | 0.64205998 | 423.73395 | 0.4296875 | 0.01945636 | 17.65558125 | #N/A |  |  |  |  | 43 | 0.6225965 | 412.80054 | 0.43066406 | 0.01886656 | 17.2000225 | #N/A
| 44 | 0.69629759 | 453.15756 | 0.43945313 | 0.02109993 | 18.881565 | #N/A |  |  |  |  | 44 | 0.68215281 | 447.1535 | 0.44042969 | 0.0206713 | 18.6314 | #N/A |  |  |  |  | 44 | 0.6393277 | 425.23279 | 0.44042969 | 0.01937357 | 17.71803 | #N/A |  |  |  |  | 44 | 0.65949482 | 434.18066 | 0.43945313 | 0.01998469 | 18.09086 | #N/A |  |  |  |  | 44 | 0.63912666 | 423.42245 | 0.44042969 | 0.01936747 | 17.6426 | #N/A
| 45 | 0.71307248 | 462.9494 | 0.44921875 | 0.02160826 | 19.28956 | #N/A |  |  |  |  | 45 | 0.69850957 | 457.19653 | 0.45019531 | 0.02116696 | 19.04986 | #N/A |  |  |  |  | 45 | 0.65571809 | 434.96411 | 0.45019531 | 0.01987025 | 18.1235 | #N/A |  |  |  |  | 45 | 0.67595035 | 444.59177 | 0.44921875 | 0.02048334 | 18.52466 | #N/A |  |  |  |  | 45 | 0.65484208 | 433.3309 | 0.45019531 | 0.0198437 | 18.05545 | #N/A
| 46 | 0.72938132 | 472.40659 | 0.45898438 | 0.02210246 | 19.68361 | #N/A |  |  |  |  | 46 | 0.71480823 | 467.84692 | 0.45996094 | 0.02166086 | 19.49362 | #N/A |  |  |  |  | 46 | 0.67281038 | 445.26465 | 0.45996094 | 0.02038819 | 18.55269375 | #N/A |  |  |  |  | 46 | 0.69224226 | 454.35428 | 0.45898438 | 0.02097704 | 18.93143 | #N/A |  |  |  |  | 46 | 0.67249471 | 443.73679 | 0.45996094 | 0.02037863 | 18.48903 | #N/A
| 47 | 0.74588484 | 480.83231 | 0.46875 | 0.02260257 | 20.03468 | #N/A |  |  |  |  | 47 | 0.73187453 | 476.819 | 0.46972656 | 0.02217802 | 19.86746 | #N/A |  |  |  |  | 47 | 0.68889767 | 455.39337 | 0.46972656 | 0.02087569 | 18.97472375 | #N/A |  |  |  |  | 47 | 0.70877713 | 463.30008 | 0.46875 | 0.02147809 | 19.30417 | #N/A |  |  |  |  | 47 | 0.68799651 | 453.41776 | 0.46972656 | 0.02084838 | 18.89241 | #N/A
| 48 | 0.76171559 | 489.51233 | 0.47851563 | 0.02308229 | 20.39635 | #N/A |  |  |  |  | 48 | 0.74839228 | 485.98819 | 0.47949219 | 0.02267855 | 20.24951 | #N/A |  |  |  |  | 48 | 0.70552158 | 465.58829 | 0.47949219 | 0.02137944 | 19.39951 | #N/A |  |  |  |  | 48 | 0.72543573 | 472.51617 | 0.47851563 | 0.0219829 | 19.68817375 | #N/A |  |  |  |  | 48 | 0.70508307 | 463.1954 | 0.47949219 | 0.02136615 | 19.29981 | #N/A
| 49 | 0.77902704 | 499.00754 | 0.48828125 | 0.02360688 | 20.79198 | #N/A |  |  |  |  | 49 | 0.76477838 | 495.57996 | 0.48925781 | 0.0231751 | 20.649165 | #N/A |  |  |  |  | 49 | 0.72133404 | 475.48438 | 0.48925781 | 0.02185861 | 19.81185 | #N/A |  |  |  |  | 49 | 0.74222541 | 482.41867 | 0.48828125 | 0.02249168 | 20.10078 | #N/A |  |  |  |  | 49 | 0.72113836 | 472.2858 | 0.48925781 | 0.02185268 | 19.678575 | #N/A
| 50 | 0.79578227 | 508.95316 | 0.49804688 | 0.02411461 | 21.20638 | #N/A |  |  |  |  | 50 | 0.78179324 | 505.03558 | 0.49902344 | 0.0236907 | 21.04315 | #N/A |  |  |  |  | 50 | 0.73833543 | 484.91809 | 0.49902344 | 0.0223738 | 20.20492 | #N/A |  |  |  |  | 50 | 0.75843954 | 492.24292 | 0.49804688 | 0.02298302 | 20.51012 | #N/A |  |  |  |  | 50 | 0.7376557 | 481.3923 | 0.49902344 | 0.0223532 | 20.0580125 | #N/A
| 51 | 0.81194389 | 518.0097 | 0.5078125 | 0.02460436 | 21.5837375 | #N/A |  |  |  |  | 51 | 0.79814541 | 513.61926 | 0.50878906 | 0.02418622 | 21.4008025 | #N/A |  |  |  |  | 51 | 0.75490606 | 494.45416 | 0.50878906 | 0.02287594 | 20.60226 | #N/A |  |  |  |  | 51 | 0.77498609 | 501.99426 | 0.5078125 | 0.02348443 | 20.9164275 | #N/A |  |  |  |  | 51 | 0.7539441 | 490.79645 | 0.50878906 | 0.02284679 | 20.44985 | #N/A
| 52 | 0.82877207 | 526.39008 | 0.51757813 | 0.02511431 | 21.93292 | #N/A |  |  |  |  | 52 | 0.81377387 | 522.71375 | 0.51855469 | 0.02465981 | 21.77974 | #N/A |  |  |  |  | 52 | 0.77188307 | 503.00259 | 0.51855469 | 0.0233904 | 20.95844125 | #N/A |  |  |  |  | 52 | 0.79183614 | 511.49374 | 0.51757813 | 0.02399503 | 21.31224 | #N/A |  |  |  |  | 52 | 0.7713263 | 500.71252 | 0.51855469 | 0.02337352 | 20.86302 | #N/A
| 53 | 0.8448059 | 534.61664 | 0.52734375 | 0.02560018 | 22.27569 | #N/A |  |  |  |  | 53 | 0.83096951 | 531.8952 | 0.52832031 | 0.02518089 | 22.1623 | #N/A |  |  |  |  | 53 | 0.78837109 | 513.11353 | 0.52832031 | 0.02389003 | 21.37973 | #N/A |  |  |  |  | 53 | 0.80860084 | 520.33893 | 0.52734375 | 0.02450306 | 21.68078875 | #N/A |  |  |  |  | 53 | 0.78834707 | 510.31937 | 0.52832031 | 0.02388931 | 21.26331 | #N/A
| 54 | 0.86160874 | 542.70898 | 0.53710938 | 0.02610936 | 22.61287 | #N/A |  |  |  |  | 54 | 0.84759957 | 540.57196 | 0.53808594 | 0.02568484 | 22.52383 | #N/A |  |  |  |  | 54 | 0.80457902 | 522.26105 | 0.53808594 | 0.02438118 | 21.76088 | #N/A |  |  |  |  | 54 | 0.82455862 | 528.87323 | 0.53710938 | 0.02498662 | 22.03638 | #N/A |  |  |  |  | 54 | 0.80521256 | 519.22076 | 0.53808594 | 0.02440038 | 21.6342 | #N/A
| 55 | 0.87820798 | 550.8598 | 0.546875 | 0.02661236 | 22.95249 | #N/A |  |  |  |  | 55 | 0.86369342 | 548.63715 | 0.54785156 | 0.02617253 | 22.85988125 | #N/A |  |  |  |  | 55 | 0.82079089 | 531.9325 | 0.54785156 | 0.02487245 | 22.16385 | #N/A |  |  |  |  | 55 | 0.84036911 | 537.42749 | 0.546875 | 0.02546573 | 22.39281 | #N/A |  |  |  |  | 55 | 0.82113892 | 528.18945 | 0.54785156 | 0.024883 | 22.00789375 | #N/A
| 56 | 0.89467078 | 558.99481 | 0.55664063 | 0.02711124 | 23.29145 | #N/A |  |  |  |  | 56 | 0.88033843 | 557.04498 | 0.55761719 | 0.02667692 | 23.2102075 | #N/A |  |  |  |  | 56 | 0.83770531 | 541.12207 | 0.55761719 | 0.02538501 | 22.54675 | #N/A |  |  |  |  | 56 | 0.85740972 | 546.41028 | 0.55664063 | 0.02598211 | 22.767095 | #N/A |  |  |  |  | 56 | 0.83772528 | 536.17047 | 0.55761719 | 0.02538561 | 22.34043625 | #N/A
| 57 | 0.91170752 | 567.35065 | 0.56640625 | 0.0276275 | 23.63961 | #N/A |  |  |  |  | 57 | 0.89723349 | 565.13092 | 0.56738281 | 0.02718889 | 23.54712 | #N/A |  |  |  |  | 57 | 0.85462773 | 549.75531 | 0.56738281 | 0.02589781 | 22.90647125 | #N/A |  |  |  |  | 57 | 0.8741532 | 555.83942 | 0.56640625 | 0.02648949 | 23.15998 | #N/A |  |  |  |  | 57 | 0.85442233 | 545.13 | 0.56738281 | 0.02589159 | 22.71375 | #N/A
| 58 | 0.92788208 | 575.79449 | 0.57617188 | 0.02811764 | 23.99144 | #N/A |  |  |  |  | 58 | 0.91377759 | 573.67133 | 0.57714844 | 0.02769023 | 23.90297 | #N/A |  |  |  |  | 58 | 0.87115699 | 557.89734 | 0.57714844 | 0.0263987 | 23.2457225 | #N/A |  |  |  |  | 58 | 0.89087903 | 564.58142 | 0.57617188 | 0.02699633 | 23.52423 | #N/A |  |  |  |  | 58 | 0.87095386 | 553.47943 | 0.57714844 | 0.02639254 | 23.06164 | #N/A
| 59 | 0.94413275 | 583.17828 | 0.5859375 | 0.02861008 | 24.299095 | #N/A |  |  |  |  | 59 | 0.92986822 | 581.35223 | 0.58691406 | 0.02817782 | 24.22301 | #N/A |  |  |  |  | 59 | 0.88822538 | 566.61957 | 0.58691406 | 0.02691592 | 23.60914875 | #N/A |  |  |  |  | 59 | 0.90785217 | 572.60767 | 0.5859375 | 0.02751067 | 23.85865 | #N/A |  |  |  |  | 59 | 0.88703299 | 562.39166 | 0.58691406 | 0.02687979 | 23.43299 | #N/A
| 60 | 0.96078992 | 589.7901 | 0.59570313 | 0.02911485 | 24.5745875 | #N/A |  |  |  |  | 60 | 0.94689214 | 589.27008 | 0.59667969 | 0.0286937 | 24.55292 | #N/A |  |  |  |  | 60 | 0.90421122 | 574.97913 | 0.59667969 | 0.02740034 | 23.95746375 | #N/A |  |  |  |  | 60 | 0.92365527 | 580.48615 | 0.59570313 | 0.02798955 | 24.18692 | #N/A |  |  |  |  | 60 | 0.90312457 | 570.58826 | 0.59667969 | 0.02736741 | 23.77451 | #N/A
| 61 | 0.97775137 | 596.34076 | 0.60546875 | 0.02962883 | 24.84753 | #N/A |  |  |  |  | 61 | 0.96339047 | 596.58942 | 0.60644531 | 0.02919365 | 24.8578925 | #N/A |  |  |  |  | 61 | 0.92041171 | 583.17859 | 0.60644531 | 0.02789126 | 24.29911 | #N/A |  |  |  |  | 61 | 0.94039476 | 588.15466 | 0.60546875 | 0.02849681 | 24.50644 | #N/A |  |  |  |  | 61 | 0.9201749 | 577.93042 | 0.60644531 | 0.02788409 | 24.08043 | #N/A
| 62 | 0.99419737 | 603.68719 | 0.61523438 | 0.03012719 | 25.15363 | #N/A |  |  |  |  | 62 | 0.98025101 | 603.29803 | 0.61621094 | 0.02970458 | 25.13742 | #N/A |  |  |  |  | 62 | 0.93662322 | 590.88757 | 0.61621094 | 0.02838252 | 24.62032 | #N/A |  |  |  |  | 62 | 0.95700192 | 595.7226 | 0.61523438 | 0.02900006 | 24.821775 | #N/A |  |  |  |  | 62 | 0.93687725 | 585.47498 | 0.61621094 | 0.02839022 | 24.39479 | #N/A
| 63 | 1.0104573 | 609.86615 | 0.625 | 0.03061992 | 25.41109 | #N/A |  |  |  |  | 63 | 0.99623001 | 609.77374 | 0.62597656 | 0.03018879 | 25.40724 | #N/A |  |  |  |  | 63 | 0.95343053 | 598.32837 | 0.62597656 | 0.02889183 | 24.93034875 | #N/A |  |  |  |  | 63 | 0.97332448 | 603.89935 | 0.625 | 0.02949468 | 25.16247 | #N/A |  |  |  |  | 63 | 0.95310527 | 592.86115 | 0.62597656 | 0.02888198 | 24.70255 | #N/A
| 64 | 1.0266461 | 615.94733 | 0.63476563 | 0.03111049 | 25.66447 | #N/A |  |  |  |  | 64 | 1.0127851 | 617.6474 | 0.63574219 | 0.03069046 | 25.73531 | #N/A |  |  |  |  | 64 | 0.97059572 | 605.06689 | 0.63574219 | 0.02941199 | 25.21112 | #N/A |  |  |  |  | 64 | 0.99043649 | 611.42816 | 0.63476563 | 0.03001323 | 25.47617 | #N/A |  |  |  |  | 64 | 0.9698894 | 600.01727 | 0.63574219 | 0.02939059 | 25.00072 | #N/A
| 65 | 1.0439233 | 621.89288 | 0.64453125 | 0.03163404 | 25.9122 | #N/A |  |  |  |  | 65 | 1.0299038 | 623.74414 | 0.64550781 | 0.03120921 | 25.98934 | #N/A |  |  |  |  | 65 | 0.98723578 | 612.21442 | 0.64550781 | 0.02991624 | 25.50893 | #N/A |  |  |  |  | 65 | 1.006129 | 617.98999 | 0.64453125 | 0.03048876 | 25.74958 | #N/A |  |  |  |  | 65 | 0.98600501 | 606.92822 | 0.64550781 | 0.02987894 | 25.28868 | #N/A
| 66 | 1.0601091 | 626.81354 | 0.65429688 | 0.03212452 | 26.11723 | #N/A |  |  |  |  | 66 | 1.0460116 | 629.97827 | 0.65527344 | 0.03169732 | 26.24909 | #N/A |  |  |  |  | 66 | 1.0034479 | 619.30157 | 0.65527344 | 0.03040751 | 25.80423 | #N/A |  |  |  |  | 66 | 1.0231031 | 624.22577 | 0.65429688 | 0.03100312 | 26.00941 | #N/A |  |  |  |  | 66 | 1.0028118 | 613.9444 | 0.65527344 | 0.03038824 | 25.58102 | #N/A
| 67 | 1.0769359 | 631.66193 | 0.6640625 | 0.03263442 | 26.31925 | #N/A |  |  |  |  | 67 | 1.0627729 | 635.43317 | 0.66503906 | 0.03220524 | 26.47638 | #N/A |  |  |  |  | 67 | 1.020465 | 626.24402 | 0.66503906 | 0.03092318 | 26.0935 | #N/A |  |  |  |  | 67 | 1.0399824 | 630.00055 | 0.6640625 | 0.03151462 | 26.25002 | #N/A |  |  |  |  | 67 | 1.0194279 | 620.28217 | 0.66503906 | 0.03089175 | 25.84509 | #N/A
| 68 | 1.0949081 | 634.95508 | 0.67382813 | 0.03317903 | 26.45646 | #N/A |  |  |  |  | 68 | 1.0792273 | 639.92932 | 0.67480469 | 0.03270386 | 26.66372 | #N/A |  |  |  |  | 68 | 1.037524 | 632.39532 | 0.67480469 | 0.03144012 | 26.349805 | #N/A |  |  |  |  | 68 | 1.0564104 | 636.16125 | 0.67382813 | 0.03201244 | 26.50671875 | #N/A |  |  |  |  | 68 | 1.0355145 | 625.82574 | 0.67480469 | 0.03137923 | 26.0760725 | #N/A
| 69 | 1.110231 | 638.95544 | 0.68359375 | 0.03364336 | 26.62314 | #N/A |  |  |  |  | 69 | 1.095651 | 644.76801 | 0.68457031 | 0.03320155 | 26.86533375 | #N/A |  |  |  |  | 69 | 1.0534605 | 637.52478 | 0.68457031 | 0.03192305 | 26.5635325 | #N/A |  |  |  |  | 69 | 1.0731984 | 641.73633 | 0.68359375 | 0.03252116 | 26.73901375 | #N/A |  |  |  |  | 69 | 1.0522608 | 630.40625 | 0.68457031 | 0.03188669 | 26.26693 | #N/A
| 70 | 1.1260266 | 642.17896 | 0.69335938 | 0.03412202 | 26.75746 | #N/A |  |  |  |  | 70 | 1.1123458 | 649.01819 | 0.69433594 | 0.03370745 | 27.04242 | #N/A |  |  |  |  | 70 | 1.0699548 | 642.27948 | 0.69433594 | 0.03242287 | 26.761645 | #N/A |  |  |  |  | 70 | 1.090257 | 647.50287 | 0.69335938 | 0.03303809 | 26.97928625 | #N/A |  |  |  |  | 70 | 1.0693535 | 635.85187 | 0.69433594 | 0.03240465 | 26.49383 | #N/A
| 71 | 1.1434561 | 644.49628 | 0.703125 | 0.03465018 | 26.85401 | #N/A |  |  |  |  | 71 | 1.1290208 | 652.42682 | 0.70410156 | 0.03421275 | 27.18445 | #N/A |  |  |  |  | 71 | 1.0871217 | 647.1322 | 0.70410156 | 0.03294308 | 26.96384 | #N/A |  |  |  |  | 71 | 1.1065506 | 652.51556 | 0.703125 | 0.03353184 | 27.18815 | #N/A |  |  |  |  | 71 | 1.0854796 | 640.38342 | 0.70410156 | 0.03289332 | 26.6826425 | #N/A
| 72 | 1.1604908 | 645.66638 | 0.71289063 | 0.03516639 | 26.90277 | 26.90277 |  |  |  |  | 72 | 1.14596 | 654.5498 | 0.71386719 | 0.03472606 | 27.27291 | #N/A |  |  |  |  | 72 | 1.1036946 | 651.22876 | 0.71386719 | 0.03344529 | 27.13453 | #N/A |  |  |  |  | 72 | 1.1239226 | 656.35394 | 0.71289063 | 0.03405826 | 27.34808 | #N/A |  |  |  |  | 72 | 1.1023524 | 644.23206 | 0.71386719 | 0.03340462 | 26.8430025 | #N/A
| 73 | 1.176905 | 645.14801 | 0.72265625 | 0.03566379 | 26.88117 | #N/A |  |  |  |  | 73 | 1.1621248 | 655.48322 | 0.72363281 | 0.0352159 | 27.3118 | #N/A |  |  |  |  | 73 | 1.1194091 | 655.09155 | 0.72363281 | 0.03392149 | 27.29548125 | #N/A |  |  |  |  | 73 | 1.1403565 | 659.10956 | 0.72265625 | 0.03455626 | 27.4629 | #N/A |  |  |  |  | 73 | 1.1197134 | 647.52863 | 0.72363281 | 0.03393071 | 26.98036 | #N/A
| 74 | 1.1933943 | 643.52173 | 0.73242188 | 0.03616346 | 26.81341 | #N/A |  |  |  |  | 74 | 1.1793495 | 655.60327 | 0.73339844 | 0.03573786 | 27.3168 | 27.3168 |  |  |  |  | 74 | 1.1367691 | 657.49634 | 0.73339844 | 0.03444755 | 27.39568 | #N/A |  |  |  |  | 74 | 1.1574712 | 660.44031 | 0.73242188 | 0.03507488 | 27.51834625 | #N/A |  |  |  |  | 74 | 1.1353042 | 649.26617 | 0.73339844 | 0.03440316 | 27.05276 | #N/A
| 75 | 1.2098252 | 641.33789 | 0.7421875 | 0.03666137 | 26.72241 | #N/A |  |  |  |  | 75 | 1.1957252 | 654.01984 | 0.74316406 | 0.0362341 | 27.25083 | #N/A |  |  |  |  | 75 | 1.153136 | 659.48138 | 0.74316406 | 0.03494352 | 27.47839 | #N/A |  |  |  |  | 75 | 1.1730604 | 661.72791 | 0.7421875 | 0.03554728 | 27.57199625 | #N/A |  |  |  |  | 75 | 1.1527337 | 649.94061 | 0.74316406 | 0.03493132 | 27.08085875 | 27.08085875
| 76 | 1.22676 | 637.86078 | 0.75195313 | 0.03717455 | 26.5775325 | #N/A |  |  |  |  | 76 | 1.2125167 | 651.98914 | 0.75292969 | 0.03674293 | 27.16621 | #N/A |  |  |  |  | 76 | 1.1695639 | 660.63483 | 0.75292969 | 0.03544133 | 27.52645125 | 27.52645125 |  |  |  |  | 76 | 1.1898443 | 662.17914 | 0.75195313 | 0.03605589 | 27.5907975 | 27.5907975 |  |  |  |  | 76 | 1.1689619 | 649.34857 | 0.75292969 | 0.03542309 | 27.05619 | #N/A
| 77 | 1.243104 | 634.79486 | 0.76171875 | 0.03766982 | 26.44979 | #N/A |  |  |  |  | 77 | 1.2296232 | 648.43542 | 0.76269531 | 0.03726131 | 27.0181425 | #N/A |  |  |  |  | 77 | 1.1861171 | 659.59839 | 0.76269531 | 0.03594294 | 27.48326625 | #N/A |  |  |  |  | 77 | 1.2065921 | 661.06122 | 0.76171875 | 0.0365634 | 27.5442175 | #N/A |  |  |  |  | 77 | 1.1859219 | 647.8996 | 0.76269531 | 0.03593703 | 26.99582 | #N/A
| 78 | 1.2595079 | 629.75641 | 0.77148438 | 0.03816691 | 26.23985 | #N/A |  |  |  |  | 78 | 1.2458359 | 644.29248 | 0.77246094 | 0.0377526 | 26.84552 | #N/A |  |  |  |  | 78 | 1.2029105 | 658.69739 | 0.77246094 | 0.03645183 | 27.44572 | #N/A |  |  |  |  | 78 | 1.2231438 | 658.63654 | 0.77148438 | 0.03706496 | 27.44319 | #N/A |  |  |  |  | 78 | 1.2021371 | 645.7699 | 0.77246094 | 0.0364284 | 26.90708 | #N/A
| 79 | 1.2764494 | 624.33789 | 0.78125 | 0.03868028 | 26.01407875 | #N/A |  |  |  |  | 79 | 1.2625484 | 639.51965 | 0.78222656 | 0.03825904 | 26.64665 | #N/A |  |  |  |  | 79 | 1.2202168 | 656.33545 | 0.78222656 | 0.03697627 | 27.34731 | #N/A |  |  |  |  | 79 | 1.2392275 | 655.18958 | 0.78125 | 0.03755235 | 27.29957 | #N/A |  |  |  |  | 79 | 1.2194065 | 642.5849 | 0.78222656 | 0.03695171 | 26.77437 | #N/A
| 80 | 1.2925217 | 618.7832 | 0.79101563 | 0.03916732 | 25.78263 | #N/A |  |  |  |  | 80 | 1.2791418 | 633.69116 | 0.79199219 | 0.03876187 | 26.4038 | #N/A |  |  |  |  | 80 | 1.2367283 | 652.86328 | 0.79199219 | 0.03747662 | 27.20264 | #N/A |  |  |  |  | 80 | 1.2566328 | 650.30115 | 0.79101563 | 0.03807978 | 27.09588125 | #N/A |  |  |  |  | 80 | 1.2353033 | 637.28088 | 0.79199219 | 0.03743343 | 26.55337 | #N/A
| 81 | 1.31022 | 613.75299 | 0.80078125 | 0.03970364 | 25.57304125 | #N/A |  |  |  |  | 81 | 1.2959734 | 627.83606 | 0.80175781 | 0.03927192 | 26.15984 | #N/A |  |  |  |  | 81 | 1.2532344 | 648.87366 | 0.80175781 | 0.0379768 | 27.0364025 | #N/A |  |  |  |  | 81 | 1.2733231 | 645.87451 | 0.80078125 | 0.03858555 | 26.91144 | #N/A |  |  |  |  | 81 | 1.2526351 | 631.90521 | 0.80175781 | 0.03795864 | 26.32938375 | #N/A
| 82 | 1.326426 | 609.1626 | 0.81054688 | 0.04019473 | 25.381775 | #N/A |  |  |  |  | 82 | 1.3133146 | 623.25171 | 0.81152344 | 0.03979741 | 25.96882125 | #N/A |  |  |  |  | 82 | 1.2696315 | 643.40149 | 0.81152344 | 0.03847368 | 26.8084 | #N/A |  |  |  |  | 82 | 1.2896018 | 641.23236 | 0.81054688 | 0.03907884 | 26.718015 | #N/A |  |  |  |  | 82 | 1.2694576 | 626.01855 | 0.81152344 | 0.03846841 | 26.08410625 | #N/A
| 83 | 1.3430662 | 605.3728 | 0.8203125 | 0.04069898 | 25.22387 | #N/A |  |  |  |  | 83 | 1.3299512 | 618.67926 | 0.82128906 | 0.04030155 | 25.7783025 | #N/A |  |  |  |  | 83 | 1.286165 | 637.85492 | 0.82128906 | 0.0389747 | 26.57729 | #N/A |  |  |  |  | 83 | 1.3069159 | 636.34857 | 0.8203125 | 0.03960351 | 26.51452375 | #N/A |  |  |  |  | 83 | 1.2856771 | 620.57861 | 0.82128906 | 0.03895991 | 25.85744 | #N/A
| 84 | 1.3601705 | 601.04645 | 0.83007813 | 0.04121729 | 25.0436 | #N/A |  |  |  |  | 84 | 1.3463613 | 614.29779 | 0.83105469 | 0.04079883 | 25.59574125 | #N/A |  |  |  |  | 84 | 1.3030339 | 633.08966 | 0.83105469 | 0.03948588 | 26.37874 | #N/A |  |  |  |  | 84 | 1.3235557 | 631.72253 | 0.83007813 | 0.04010775 | 26.32177 | #N/A |  |  |  |  | 84 | 1.3021922 | 615.79767 | 0.83105469 | 0.03946037 | 25.65823625 | #N/A
| 85 | 1.3766384 | 597.09351 | 0.83984375 | 0.04171632 | 24.87889625 | #N/A |  |  |  |  | 85 | 1.3629278 | 610.04095 | 0.84082031 | 0.04130084 | 25.41837 | #N/A |  |  |  |  | 85 | 1.3198975 | 627.80402 | 0.84082031 | 0.03999689 | 26.1585 | #N/A |  |  |  |  | 85 | 1.3402025 | 626.95453 | 0.83984375 | 0.0406122 | 26.12311 | #N/A |  |  |  |  | 85 | 1.3193783 | 611.13342 | 0.84082031 | 0.03998116 | 25.4638925 | #N/A
| 86 | 1.3924706 | 593.39105 | 0.84960938 | 0.04219608 | 24.72463 | #N/A |  |  |  |  | 86 | 1.3790742 | 605.5174 | 0.85058594 | 0.04179013 | 25.22989 | #N/A |  |  |  |  | 86 | 1.336136 | 623.43561 | 0.85058594 | 0.04048897 | 25.97648375 | #N/A |  |  |  |  | 86 | 1.3567909 | 622.05841 | 0.84960938 | 0.04111488 | 25.9191 | #N/A |  |  |  |  | 86 | 1.3363649 | 606.72052 | 0.85058594 | 0.04049591 | 25.28002 | #N/A
| 87 | 1.4096345 | 590.1803 | 0.859375 | 0.0427162 | 24.59085 | #N/A |  |  |  |  | 87 | 1.3959852 | 601.8288 | 0.86035156 | 0.04230258 | 25.0762 | #N/A |  |  |  |  | 87 | 1.3540602 | 619.04205 | 0.86035156 | 0.04103213 | 25.79341875 | #N/A |  |  |  |  | 87 | 1.3739039 | 617.73254 | 0.859375 | 0.04163345 | 25.73886 | #N/A |  |  |  |  | 87 | 1.3528755 | 602.32098 | 0.86035156 | 0.04099623 | 25.0967075 | #N/A
| 88 | 1.4268787 | 587.47723 | 0.86914063 | 0.04323875 | 24.47822 | #N/A |  |  |  |  | 88 | 1.412645 | 598.27881 | 0.87011719 | 0.04280742 | 24.92828375 | #N/A |  |  |  |  | 88 | 1.370028 | 615.02167 | 0.87011719 | 0.041516 | 25.6259 | #N/A |  |  |  |  | 88 | 1.3898425 | 613.56323 | 0.86914063 | 0.04211644 | 25.56513 | #N/A |  |  |  |  | 88 | 1.3691249 | 598.23877 | 0.87011719 | 0.04148863 | 24.92662 | #N/A
| 89 | 1.4429237 | 585.25909 | 0.87890625 | 0.04372496 | 24.3858 | #N/A |  |  |  |  | 89 | 1.4300777 | 595.67847 | 0.87988281 | 0.04333569 | 24.81993625 | #N/A |  |  |  |  | 89 | 1.3863418 | 611.01251 | 0.87988281 | 0.04201036 | 25.45885 | #N/A |  |  |  |  | 89 | 1.4068778 | 610.9599 | 0.87890625 | 0.04263266 | 25.4566625 | #N/A |  |  |  |  | 89 | 1.3856032 | 594.3786 | 0.87988281 | 0.04198798 | 24.765775 | #N/A
| 90 | 1.4605925 | 583.25397 | 0.88867188 | 0.04426038 | 24.30224875 | #N/A |  |  |  |  | 90 | 1.4458097 | 593.05109 | 0.88964844 | 0.04381242 | 24.71046 | #N/A |  |  |  |  | 90 | 1.4033124 | 606.93396 | 0.88964844 | 0.04252462 | 25.288915 | #N/A |  |  |  |  | 90 | 1.4239738 | 607.87286 | 0.88867188 | 0.04315072 | 25.32804 | #N/A |  |  |  |  | 90 | 1.4017462 | 591.2074 | 0.88964844 | 0.04247716 | 24.63364 | #N/A
| 91 | 1.4768318 | 580.66254 | 0.8984375 | 0.04475248 | 24.1942725 | #N/A |  |  |  |  | 91 | 1.4624953 | 590.72699 | 0.89941406 | 0.04431804 | 24.61362 | #N/A |  |  |  |  | 91 | 1.4205356 | 603.79968 | 0.89941406 | 0.04304653 | 25.15832 | #N/A |  |  |  |  | 91 | 1.4402854 | 604.68988 | 0.8984375 | 0.04364501 | 25.19541 | #N/A |  |  |  |  | 91 | 1.4187583 | 588.26501 | 0.89941406 | 0.04299268 | 24.51104 | #N/A
| 92 | 1.4929342 | 578.06793 | 0.90820313 | 0.04524043 | 24.08616375 | #N/A |  |  |  |  | 92 | 1.4785855 | 588.32996 | 0.90917969 | 0.04480562 | 24.51375 | #N/A |  |  |  |  | 92 | 1.4367609 | 601.17328 | 0.90917969 | 0.04353821 | 25.04889 | #N/A |  |  |  |  | 92 | 1.4568219 | 601.11237 | 0.90820313 | 0.04414612 | 25.04634875 | #N/A |  |  |  |  | 92 | 1.4354925 | 586.15033 | 0.90917969 | 0.04349977 | 24.42293 | #N/A
| 93 | 1.5091126 | 576.45911 | 0.91796875 | 0.04573068 | 24.01913 | #N/A |  |  |  |  | 93 | 1.4953464 | 585.95306 | 0.91894531 | 0.04531353 | 24.41471 | #N/A |  |  |  |  | 93 | 1.4534732 | 598.64508 | 0.91894531 | 0.04404464 | 24.943545 | #N/A |  |  |  |  | 93 | 1.4731604 | 597.51501 | 0.91796875 | 0.04464122 | 24.89645875 | #N/A |  |  |  |  | 93 | 1.4523587 | 583.81824 | 0.91894531 | 0.04401087 | 24.32576 | #N/A
| 94 | 1.5260768 | 574.30432 | 0.92773438 | 0.04624475 | 23.92935 | #N/A |  |  |  |  | 94 | 1.5119032 | 583.73688 | 0.92871094 | 0.04581525 | 24.32237 | #N/A |  |  |  |  | 94 | 1.470078 | 596.39191 | 0.92871094 | 0.04454782 | 24.84966 | #N/A |  |  |  |  | 94 | 1.4894232 | 595.39905 | 0.92773438 | 0.04513404 | 24.80829375 | #N/A |  |  |  |  | 94 | 1.4686559 | 580.7478 | 0.92871094 | 0.04450472 | 24.197825 | #N/A
| 95 | 1.5428584 | 573.10052 | 0.9375 | 0.04675328 | 23.87919 | #N/A |  |  |  |  | 95 | 1.5279381 | 581.89117 | 0.93847656 | 0.04630115 | 24.24547 | #N/A |  |  |  |  | 95 | 1.4861877 | 593.60162 | 0.93847656 | 0.04503599 | 24.7334 | #N/A |  |  |  |  | 95 | 1.5066358 | 593.38397 | 0.9375 | 0.04565563 | 24.72433 | #N/A |  |  |  |  | 95 | 1.4854591 | 578.39948 | 0.93847656 | 0.04501391 | 24.09998 | #N/A
| 96 | 1.5601093 | 571.89905 | 0.94726563 | 0.04727604 | 23.82913 | #N/A |  |  |  |  | 96 | 1.5457617 | 580.62207 | 0.94824219 | 0.04684126 | 24.19258625 | #N/A |  |  |  |  | 96 | 1.5029917 | 591.32642 | 0.94824219 | 0.0455452 | 24.6386 | #N/A |  |  |  |  | 96 | 1.5225832 | 592.13257 | 0.94726563 | 0.04613888 | 24.67219 | #N/A |  |  |  |  | 96 | 1.5018895 | 576.56958 | 0.94824219 | 0.0455118 | 24.0237325 | #N/A
| 97 | 1.5756338 | 570.64801 | 0.95703125 | 0.04774648 | 23.777 | #N/A |  |  |  |  | 97 | 1.5616198 | 579.36829 | 0.95800781 | 0.04732181 | 24.14035 | #N/A |  |  |  |  | 97 | 1.5198747 | 588.73004 | 0.95800781 | 0.04605681 | 24.53042 | #N/A |  |  |  |  | 97 | 1.5391356 | 589.92889 | 0.95703125 | 0.04664047 | 24.58037 | #N/A |  |  |  |  | 97 | 1.5183688 | 575.0741 | 0.95800781 | 0.04601118 | 23.96142 | #N/A
| 98 | 1.592461 | 568.73285 | 0.96679688 | 0.04825639 | 23.6972 | #N/A |  |  |  |  | 98 | 1.5784124 | 577.93854 | 0.96777344 | 0.04783068 | 24.0807725 | #N/A |  |  |  |  | 98 | 1.5359941 | 587.21857 | 0.96777344 | 0.04654528 | 24.46744 | #N/A |  |  |  |  | 98 | 1.556909 | 587.90363 | 0.96679688 | 0.04717906 | 24.49598 | #N/A |  |  |  |  | 98 | 1.535236 | 573.95691 | 0.96777344 | 0.0465223 | 23.91487125 | #N/A
| 99 | 1.6089233 | 566.99921 | 0.9765625 | 0.04875525 | 23.62497 | #N/A |  |  |  |  | 99 | 1.5952325 | 575.97284 | 0.97753906 | 0.04834038 | 23.99887 | #N/A |  |  |  |  | 99 | 1.5522496 | 585.94708 | 0.97753906 | 0.04703787 | 24.41446 | #N/A |  |  |  |  | 99 | 1.5728807 | 586.05914 | 0.9765625 | 0.04766305 | 24.41913 | #N/A |  |  |  |  | 99 | 1.5516889 | 572.03625 | 0.97753906 | 0.04702088 | 23.83484375 | #N/A
| 100 | 1.6265025 | 565.07056 | 0.98632813 | 0.04928795 | 23.54461 | #N/A |  |  |  |  | 100 | 1.6122459 | 574.43719 | 0.98730469 | 0.04885594 | 23.93488 | #N/A |  |  |  |  | 100 | 1.5692492 | 584.31549 | 0.98730469 | 0.04755301 | 24.34647875 | #N/A |  |  |  |  | 100 | 1.5897785 | 584.2135 | 0.98632813 | 0.04817511 | 24.34223 | #N/A |  |  |  |  | 100 | 1.5683031 | 570.49384 | 0.98730469 | 0.04752434 | 23.77058 | #N/A
| 101 | 1.6422019 | 564.64325 | 0.99609375 | 0.04976369 | 23.5268 | #N/A |  |  |  |  | 101 | 1.6286695 | 573.11395 | 0.99707031 | 0.04935362 | 23.87975 | #N/A |  |  |  |  | 101 | 1.5859544 | 582.47742 | 0.99707031 | 0.04805922 | 24.2698925 | #N/A |  |  |  |  | 101 | 1.6060139 | 583.01617 | 0.99609375 | 0.04866709 | 24.29234 | #N/A |  |  |  |  | 101 | 1.5846795 | 568.51373 | 0.99707031 | 0.04802059 | 23.68807 | #N/A
| 102 | 1.6591939 | 563.94647 | 1.0058594 | 0.0502786 | 23.49777 | #N/A |  |  |  |  | 102 | 1.6445844 | 571.65149 | 1.0068359 | 0.04983589 | 23.81881 | #N/A |  |  |  |  | 102 | 1.6022128 | 581.08929 | 1.0068359 | 0.0485519 | 24.21205375 | #N/A |  |  |  |  | 102 | 1.6221827 | 581.93994 | 1.0058594 | 0.04915705 | 24.2474975 | #N/A |  |  |  |  | 102 | 1.6020935 | 567.04309 | 1.0068359 | 0.04854829 | 23.6268 | #N/A
| 103 | 1.675988 | 562.78357 | 1.015625 | 0.05078752 | 23.44932 | #N/A |  |  |  |  | 103 | 1.6615661 | 571.58624 | 1.0166016 | 0.05035049 | 23.81609 | #N/A |  |  |  |  | 103 | 1.6189392 | 578.98193 | 1.0166016 | 0.04905876 | 24.12425 | #N/A |  |  |  |  | 103 | 1.6393352 | 581.01074 | 1.015625 | 0.04967682 | 24.20878 | #N/A |  |  |  |  | 103 | 1.6189343 | 566.21295 | 1.0166016 | 0.04905862 | 23.59220625 | #N/A
| 104 | 1.6921839 | 562.00519 | 1.0253906 | 0.0512783 | 23.41688 | #N/A |  |  |  |  | 104 | 1.6782403 | 570.22803 | 1.0263672 | 0.05085577 | 23.75950125 | #N/A |  |  |  |  | 104 | 1.6354156 | 578.2453 | 1.0263672 | 0.04955805 | 24.09355 | #N/A |  |  |  |  | 104 | 1.6563839 | 579.45508 | 1.0253906 | 0.05019345 | 24.14396 | #N/A |  |  |  |  | 104 | 1.6349488 | 565.5683 | 1.0263672 | 0.0495439 | 23.56535 | #N/A
| 105 | 1.7090852 | 560.14124 | 1.0351563 | 0.05179046 | 23.33922 | #N/A |  |  |  |  | 105 | 1.6949024 | 569.2041 | 1.0361328 | 0.05136068 | 23.7168375 | #N/A |  |  |  |  | 105 | 1.6520865 | 577.05212 | 1.0361328 | 0.05006323 | 24.04384 | #N/A |  |  |  |  | 105 | 1.6725724 | 577.22955 | 1.0351563 | 0.05068401 | 24.05123125 | #N/A |  |  |  |  | 105 | 1.6512426 | 564.99469 | 1.0361328 | 0.05003765 | 23.54145 | #N/A
| 106 | 1.7255658 | 559.70862 | 1.0449219 | 0.05228987 | 23.3211925 | #N/A |  |  |  |  | 106 | 1.7122173 | 567.70734 | 1.0458984 | 0.05188537 | 23.6544725 | #N/A |  |  |  |  | 106 | 1.6686916 | 576.31964 | 1.0458984 | 0.05056641 | 24.01332 | #N/A |  |  |  |  | 106 | 1.6889359 | 576.08783 | 1.0449219 | 0.05117988 | 24.00366 | #N/A |  |  |  |  | 106 | 1.6683202 | 563.36206 | 1.0458984 | 0.05055516 | 23.47342 | #N/A
| 107 | 1.741781 | 558.12012 | 1.0546875 | 0.05278124 | 23.255005 | #N/A |  |  |  |  | 107 | 1.7276826 | 567.03241 | 1.0556641 | 0.05235402 | 23.62635 | #N/A |  |  |  |  | 107 | 1.6856285 | 575.64008 | 1.0556641 | 0.05107965 | 23.985 | #N/A |  |  |  |  | 107 | 1.7052814 | 575.31757 | 1.0546875 | 0.05167519 | 23.97157 | #N/A |  |  |  |  | 107 | 1.6850817 | 562.14178 | 1.0556641 | 0.05106308 | 23.42257 | #N/A
| 108 | 1.7593098 | 557.81177 | 1.0644531 | 0.05331242 | 23.24216 | #N/A |  |  |  |  | 108 | 1.744471 | 565.44897 | 1.0654297 | 0.05286276 | 23.56037375 | #N/A |  |  |  |  | 108 | 1.7023832 | 574.70251 | 1.0654297 | 0.05158737 | 23.94594 | #N/A |  |  |  |  | 108 | 1.7224228 | 574.74658 | 1.0644531 | 0.05219463 | 23.94777 | #N/A |  |  |  |  | 108 | 1.701687 | 560.48499 | 1.0654297 | 0.05156627 | 23.35354125 | #N/A
| 109 | 1.775214 | 557.42676 | 1.0742188 | 0.05379436 | 23.226115 | #N/A |  |  |  |  | 109 | 1.7612945 | 565.45441 | 1.0751953 | 0.05337256 | 23.5606 | #N/A |  |  |  |  | 109 | 1.7189866 | 573.37646 | 1.0751953 | 0.0520905 | 23.89069 | #N/A |  |  |  |  | 109 | 1.7392364 | 573.85498 | 1.0742188 | 0.05270413 | 23.91062 | #N/A |  |  |  |  | 109 | 1.717914 | 560.20111 | 1.0751953 | 0.052058 | 23.34171 | #N/A
| 110 | 1.7923609 | 556.65405 | 1.0839844 | 0.05431397 | 23.19391875 | #N/A |  |  |  |  | 110 | 1.7787361 | 564.91071 | 1.0849609 | 0.05390109 | 23.53794625 | #N/A |  |  |  |  | 110 | 1.735523 | 572.43738 | 1.0849609 | 0.05259161 | 23.8515575 | #N/A |  |  |  |  | 110 | 1.7552521 | 572.44019 | 1.0839844 | 0.05318946 | 23.85167 | #N/A |  |  |  |  | 110 | 1.7348577 | 559.41577 | 1.0849609 | 0.05257145 | 23.30899 | #N/A
| 111 | 1.808607 | 555.84125 | 1.09375 | 0.05480627 | 23.16005 | #N/A |  |  |  |  | 111 | 1.7943021 | 564.21326 | 1.0947266 | 0.05437279 | 23.50889 | #N/A |  |  |  |  | 111 | 1.7518115 | 571.3606 | 1.0947266 | 0.0530852 | 23.80669 | #N/A |  |  |  |  | 111 | 1.7715377 | 571.01532 | 1.09375 | 0.05368296 | 23.792305 | #N/A |  |  |  |  | 111 | 1.7518306 | 558.52856 | 1.0947266 | 0.05308578 | 23.27202 | #N/A
| 112 | 1.8253814 | 554.62531 | 1.1035156 | 0.05531459 | 23.10939 | #N/A |  |  |  |  | 112 | 1.8109573 | 563.03021 | 1.1044922 | 0.05487749 | 23.45959 | #N/A |  |  |  |  | 112 | 1.7685344 | 570.79413 | 1.1044922 | 0.05359195 | 23.78308875 | #N/A |  |  |  |  | 112 | 1.7884721 | 569.65222 | 1.1035156 | 0.05419612 | 23.73551 | #N/A |  |  |  |  | 112 | 1.7678412 | 557.54602 | 1.1044922 | 0.05357095 | 23.23108 | #N/A
| 113 | 1.8416227 | 553.58734 | 1.1132813 | 0.05580675 | 23.06614 | #N/A |  |  |  |  | 113 | 1.8273391 | 561.8327 | 1.1142578 | 0.05537391 | 23.4097 | #N/A |  |  |  |  | 113 | 1.7847846 | 570.54901 | 1.1142578 | 0.05408438 | 23.77288 | #N/A |  |  |  |  | 113 | 1.8053493 | 568.73535 | 1.1132813 | 0.05470755 | 23.69730625 | #N/A |  |  |  |  | 113 | 1.7843128 | 556.17334 | 1.1142578 | 0.05407008 | 23.17389 | #N/A
| 114 | 1.858305 | 553.26349 | 1.1230469 | 0.05631227 | 23.05265 | #N/A |  |  |  |  | 114 | 1.8447764 | 561.48981 | 1.1240234 | 0.05590232 | 23.39540875 | #N/A |  |  |  |  | 114 | 1.8016597 | 569.30414 | 1.1240234 | 0.05459575 | 23.72101 | #N/A |  |  |  |  | 114 | 1.8215195 | 568.46014 | 1.1230469 | 0.05519756 | 23.68584 | #N/A |  |  |  |  | 114 | 1.8010588 | 555.07996 | 1.1240234 | 0.05457754 | 23.12833 | #N/A
| 115 | 1.8744969 | 552.89813 | 1.1328125 | 0.05680294 | 23.03742 | #N/A |  |  |  |  | 115 | 1.86134 | 561.0755 | 1.1337891 | 0.05640424 | 23.37815 | #N/A |  |  |  |  | 115 | 1.8182472 | 567.69177 | 1.1337891 | 0.0550984 | 23.65382375 | #N/A |  |  |  |  | 115 | 1.8381615 | 567.89966 | 1.1328125 | 0.05570186 | 23.66249 | #N/A |  |  |  |  | 115 | 1.8181977 | 554.66119 | 1.1337891 | 0.0550969 | 23.11088 | #N/A
| 116 | 1.8907281 | 552.41064 | 1.1425781 | 0.05729479 | 23.01711 | #N/A |  |  |  |  | 116 | 1.87774 | 560.62695 | 1.1435547 | 0.05690121 | 23.35945625 | #N/A |  |  |  |  | 116 | 1.8350849 | 566.72595 | 1.1435547 | 0.05560863 | 23.61358125 | #N/A |  |  |  |  | 116 | 1.8547949 | 567.36053 | 1.1425781 | 0.05620591 | 23.64002 | #N/A |  |  |  |  | 116 | 1.8346417 | 553.8327 | 1.1435547 | 0.0555952 | 23.0763625 | #N/A
| 117 | 1.9087303 | 551.48163 | 1.1523438 | 0.05784031 | 22.97840125 | #N/A |  |  |  |  | 117 | 1.8942564 | 560.27936 | 1.1533203 | 0.05740171 | 23.34497 | #N/A |  |  |  |  | 117 | 1.8510966 | 566.57422 | 1.1533203 | 0.05609384 | 23.60726 | #N/A |  |  |  |  | 117 | 1.8712747 | 566.56635 | 1.1523438 | 0.05670529 | 23.60693125 | #N/A |  |  |  |  | 117 | 1.8507539 | 553.03546 | 1.1533203 | 0.05608345 | 23.04314 | #N/A
| 118 | 1.9244123 | 550.59735 | 1.1621094 | 0.05831552 | 22.94155625 | #N/A |  |  |  |  | 118 | 1.9109091 | 558.74664 | 1.1630859 | 0.05790634 | 23.28111 | #N/A |  |  |  |  | 118 | 1.868004 | 566.4093 | 1.1630859 | 0.05660618 | 23.6003875 | #N/A |  |  |  |  | 118 | 1.8883711 | 565.05322 | 1.1621094 | 0.05722337 | 23.54388 | #N/A |  |  |  |  | 118 | 1.867251 | 552.35339 | 1.1630859 | 0.05658336 | 23.01472 | #N/A
| 119 | 1.9409719 | 549.39331 | 1.171875 | 0.05881733 | 22.89139 | #N/A |  |  |  |  | 119 | 1.9274751 | 557.77881 | 1.1728516 | 0.05840834 | 23.24078375 | #N/A |  |  |  |  | 119 | 1.884614 | 565.70398 | 1.1728516 | 0.05710952 | 23.571 | #N/A |  |  |  |  | 119 | 1.9052901 | 564.50439 | 1.171875 | 0.05773606 | 23.52101625 | #N/A |  |  |  |  | 119 | 1.8841271 | 551.76184 | 1.1728516 | 0.05709476 | 22.99008 | #N/A
| 120 | 1.9578449 | 549.4408 | 1.1816406 | 0.05932863 | 22.89337 | #N/A |  |  |  |  | 120 | 1.9438541 | 556.94855 | 1.1826172 | 0.05890467 | 23.20619 | #N/A |  |  |  |  | 120 | 1.9014804 | 565.04504 | 1.1826172 | 0.05762062 | 23.54354 | #N/A |  |  |  |  | 120 | 1.9212162 | 563.86145 | 1.1816406 | 0.05821867 | 23.49423 | #N/A |  |  |  |  | 120 | 1.9007233 | 550.44519 | 1.1826172 | 0.05759768 | 22.93521625 | #N/A
| 121 | 1.9739115 | 549.62109 | 1.1914063 | 0.0598155 | 22.90087875 | #N/A |  |  |  |  | 121 | 1.9609632 | 556.1886 | 1.1923828 | 0.05942313 | 23.174525 | #N/A |  |  |  |  | 121 | 1.9177495 | 563.94556 | 1.1923828 | 0.05811362 | 23.49773 | #N/A |  |  |  |  | 121 | 1.9385509 | 562.86938 | 1.1914063 | 0.05874397 | 23.45289 | #N/A |  |  |  |  | 121 | 1.9168829 | 549.60828 | 1.1923828 | 0.05808736 | 22.900345 | #N/A
| 122 | 1.9909618 | 549.05951 | 1.2011719 | 0.06033218 | 22.87748 | #N/A |  |  |  |  | 122 | 1.9766284 | 556.34729 | 1.2021484 | 0.05989783 | 23.18114 | #N/A |  |  |  |  | 122 | 1.9351723 | 563.90967 | 1.2021484 | 0.05864158 | 23.49623625 | #N/A |  |  |  |  | 122 | 1.9542494 | 562.36243 | 1.2011719 | 0.05921968 | 23.43177 | #N/A |  |  |  |  | 122 | 1.9337001 | 549.08881 | 1.2021484 | 0.05859697 | 22.8787 | #N/A
| 123 | 2.0080402 | 548.84796 | 1.2109375 | 0.0608497 | 22.868665 | #N/A |  |  |  |  | 123 | 1.9933909 | 555.45911 | 1.2119141 | 0.06040578 | 23.14413 | #N/A |  |  |  |  | 123 | 1.9516362 | 562.93304 | 1.2119141 | 0.05914049 | 23.45554 | #N/A |  |  |  |  | 123 | 1.9715425 | 561.52625 | 1.2109375 | 0.05974371 | 23.39693 | #N/A |  |  |  |  | 123 | 1.9504021 | 548.4859 | 1.2119141 | 0.05910309 | 22.85358 | #N/A
| 124 | 2.0242131 | 547.66614 | 1.2207031 | 0.06133979 | 22.8194225 | #N/A |  |  |  |  | 124 | 2.0102363 | 554.90692 | 1.2216797 | 0.06091625 | 23.12112 | #N/A |  |  |  |  | 124 | 1.9681383 | 562.94928 | 1.2216797 | 0.05964055 | 23.45622 | #N/A |  |  |  |  | 124 | 1.9871091 | 559.84644 | 1.2207031 | 0.06021543 | 23.326935 | #N/A |  |  |  |  | 124 | 1.9663221 | 547.37982 | 1.2216797 | 0.05958552 | 22.8074925 | #N/A
| 125 | 2.04054 | 546.43933 | 1.2304688 | 0.06183455 | 22.76831 | #N/A |  |  |  |  | 125 | 2.0263939 | 554.37341 | 1.2314453 | 0.06140588 | 23.09889 | #N/A |  |  |  |  | 125 | 1.9849645 | 562.15881 | 1.2314453 | 0.06015044 | 23.42328375 | #N/A |  |  |  |  | 125 | 2.0037467 | 558.75208 | 1.2304688 | 0.0607196 | 23.28134 | #N/A |  |  |  |  | 125 | 1.9827487 | 546.36041 | 1.2314453 | 0.06008329 | 22.76502 | #N/A
| 126 | 2.0572493 | 545.86115 | 1.2402344 | 0.06234089 | 22.74421 | #N/A |  |  |  |  | 126 | 2.0434999 | 553.20764 | 1.2412109 | 0.06192424 | 23.05032 | #N/A |  |  |  |  | 126 | 2.0012777 | 561.77368 | 1.2412109 | 0.06064478 | 23.40724 | #N/A |  |  |  |  | 126 | 2.0213518 | 557.9613 | 1.2402344 | 0.06125308 | 23.2483875 | #N/A |  |  |  |  | 126 | 1.9997933 | 544.96783 | 1.2412109 | 0.0605998 | 22.70699 | #N/A
| 127 | 2.074338 | 546.07697 | 1.25 | 0.06285873 | 22.75321 | #N/A |  |  |  |  | 127 | 2.0598657 | 552.84637 | 1.2509766 | 0.06242017 | 23.03527 | #N/A |  |  |  |  | 127 | 2.0182717 | 561.19427 | 1.2509766 | 0.06115975 | 23.38309 | #N/A |  |  |  |  | 127 | 2.0378895 | 556.9892 | 1.25 | 0.06175423 | 23.20788 | #N/A |  |  |  |  | 127 | 2.0160236 | 543.58484 | 1.2509766 | 0.06109162 | 22.64937 | #N/A
| 128 | 2.090668 | 545.29559 | 1.2597656 | 0.06335358 | 22.72065 | #N/A |  |  |  |  | 128 | 2.0765715 | 552.64618 | 1.2607422 | 0.06292641 | 23.02692 | #N/A |  |  |  |  | 128 | 2.0342131 | 560.06128 | 1.2607422 | 0.06164282 | 23.33589 | #N/A |  |  |  |  | 128 | 2.0537724 | 555.93604 | 1.2597656 | 0.06223553 | 23.164 | #N/A |  |  |  |  | 128 | 2.0331988 | 542.33783 | 1.2607422 | 0.06161208 | 22.59741 | #N/A
| 129 | 2.1069293 | 544.31531 | 1.2695313 | 0.06384634 | 22.6798 | #N/A |  |  |  |  | 129 | 2.092813 | 551.9881 | 1.2705078 | 0.06341858 | 22.9995 | #N/A |  |  |  |  | 129 | 2.0505068 | 559.1463 | 1.2705078 | 0.06213657 | 23.2977625 | #N/A |  |  |  |  | 129 | 2.0704169 | 553.85956 | 1.2695313 | 0.06273991 | 23.07748 | #N/A |  |  |  |  | 129 | 2.0500004 | 541.49469 | 1.2705078 | 0.06212122 | 22.56227875 | #N/A
| 130 | 2.1231892 | 543.62183 | 1.2792969 | 0.06433907 | 22.65091 | #N/A |  |  |  |  | 130 | 2.1093538 | 552.35919 | 1.2802734 | 0.06391981 | 23.01496625 | #N/A |  |  |  |  | 130 | 2.067229 | 559.11792 | 1.2802734 | 0.0626433 | 23.29658 | #N/A |  |  |  |  | 130 | 2.0873218 | 550.66296 | 1.2792969 | 0.06325218 | 22.94429 | #N/A |  |  |  |  | 130 | 2.066381 | 539.95056 | 1.2802734 | 0.06261761 | 22.49794 | #N/A
| 131 | 2.139997 | 543.11816 | 1.2890625 | 0.06484839 | 22.62992 | #N/A |  |  |  |  | 131 | 2.1269221 | 551.50787 | 1.2900391 | 0.06445218 | 22.97949 | #N/A |  |  |  |  | 131 | 2.0838659 | 558.7984 | 1.2900391 | 0.06314745 | 23.28327 | #N/A |  |  |  |  | 131 | 2.1037483 | 544.81836 | 1.2890625 | 0.06374995 | 22.700765 | #N/A |  |  |  |  | 131 | 2.0831165 | 538.21704 | 1.2900391 | 0.06312474 | 22.42571 | #N/A
| 132 | 2.1564555 | 541.52704 | 1.2988281 | 0.06534714 | 22.56363 | #N/A |  |  |  |  | 132 | 2.1430609 | 550.53448 | 1.2998047 | 0.06494124 | 22.93894 | #N/A |  |  |  |  | 132 | 2.1010098 | 559.01752 | 1.2998047 | 0.06366696 | 23.2924 | #N/A |  |  |  |  | 132 | 2.1199026 | 529.24548 | 1.2988281 | 0.06423947 | 22.051895 | #N/A |  |  |  |  | 132 | 2.1002312 | 535.04871 | 1.2998047 | 0.06364337 | 22.29369625 | #N/A
| 133 | 2.1731973 | 540.9389 | 1.3085938 | 0.06585446 | 22.53912 | #N/A |  |  |  |  | 133 | 2.1598141 | 549.28192 | 1.3095703 | 0.06544891 | 22.88675 | #N/A |  |  |  |  | 133 | 2.1172013 | 558.49896 | 1.3095703 | 0.06415762 | 23.27079 | #N/A |  |  |  |  | 133 | 2.1375852 | 514.48468 | 1.3085938 | 0.06477531 | 21.43686 | #N/A |  |  |  |  | 133 | 2.1166911 | 531.8949 | 1.3095703 | 0.06414215 | 22.1622875 | #N/A
| 134 | 2.1897073 | 540.14557 | 1.3183594 | 0.06635477 | 22.50607 | #N/A |  |  |  |  | 134 | 2.1764829 | 549.0639 | 1.3193359 | 0.06595403 | 22.8776625 | #N/A |  |  |  |  | 134 | 2.1336596 | 557.30298 | 1.3193359 | 0.06465635 | 23.2209575 | #N/A |  |  |  |  | 134 | 2.1545579 | 500.64148 | 1.3183594 | 0.06528963 | 20.86006 | #N/A |  |  |  |  | 134 | 2.1325874 | 526.08539 | 1.3193359 | 0.06462386 | 21.92022 | #N/A
| 135 | 2.2065692 | 540.06091 | 1.328125 | 0.06686573 | 22.50254 | #N/A |  |  |  |  | 135 | 2.1931696 | 549.4375 | 1.3291016 | 0.06645968 | 22.89323 | #N/A |  |  |  |  | 135 | 2.1504405 | 556.44287 | 1.3291016 | 0.06516486 | 23.18512 | #N/A |  |  |  |  | 135 | 2.1706161 | 481.07468 | 1.328125 | 0.06577625 | 20.04478 | #N/A |  |  |  |  | 135 | 2.1494851 | 518.85107 | 1.3291016 | 0.06513591 | 21.61879 | #N/A
| 136 | 2.2236245 | 539.06775 | 1.3378906 | 0.06738256 | 22.46115625 | #N/A |  |  |  |  | 136 | 2.2096176 | 548.93195 | 1.3388672 | 0.06695811 | 22.87216 | #N/A |  |  |  |  | 136 | 2.1664116 | 555.98291 | 1.3388672 | 0.06564884 | 23.16595 | #N/A |  |  |  |  | 136 | 2.1884227 | 443.32855 | 1.3378906 | 0.06631584 | 18.47202 | #N/A |  |  |  |  | 136 | 2.1666636 | 509.2507 | 1.3388672 | 0.06565647 | 21.21878 | #N/A
| 137 | 2.2400122 | 537.1488 | 1.3476563 | 0.06787916 | 22.3812 | #N/A |  |  |  |  | 137 | 2.2264047 | 547.63367 | 1.3486328 | 0.06746681 | 22.81807 | #N/A |  |  |  |  | 137 | 2.1840494 | 556.21765 | 1.3486328 | 0.06618332 | 23.17574 | #N/A | [15 empty] | 137 | 2.1825414 | 493.36243 | 1.3486328 | 0.06613762 | 20.55677 | #N/A
| 138 | 2.2561109 | 535.5025 | 1.3574219 | 0.068367 | 22.3126 | #N/A |  |  |  |  | 138 | 2.2424717 | 546.74475 | 1.3583984 | 0.06795369 | 22.78103125 | #N/A |  |  |  |  | 138 | 2.2007737 | 555.81177 | 1.3583984 | 0.06669011 | 23.15882375 | #N/A
| 139 | 2.2733333 | 533.5741 | 1.3671875 | 0.06888889 | 22.23225 | #N/A |  |  |  |  | 139 | 2.259563 | 545.99738 | 1.3681641 | 0.06847161 | 22.74989 | #N/A |  |  |  |  | 139 | 2.2165747 | 555.76556 | 1.3681641 | 0.06716893 | 23.1569 | #N/A
| 140 | 2.2898974 | 530.62805 | 1.3769531 | 0.06939083 | 22.1095 | #N/A |  |  |  |  | 140 | 2.2760992 | 545.42792 | 1.3779297 | 0.0689727 | 22.72616 | #N/A |  |  |  |  | 140 | 2.2339027 | 554.60382 | 1.3779297 | 0.06769402 | 23.1084925 | #N/A
| 141 | 2.3066859 | 521.76599 | 1.3867188 | 0.06989957 | 21.74025 | #N/A |  |  |  |  | 141 | 2.2922401 | 544.90283 | 1.3876953 | 0.06946182 | 22.70428 | #N/A |  |  |  |  | 141 | 2.2500775 | 553.61163 | 1.3876953 | 0.06818417 | 23.06715125 | #N/A
[12 empty] | 142 | 2.3093398 | 544.61072 | 1.3974609 | 0.06997999 | 22.69211 | #N/A |  |  |  |  | 142 | 2.2662978 | 553.73419 | 1.3974609 | 0.06867569 | 23.07226 | #N/A
[12 empty] | 143 | 2.3256698 | 543.43518 | 1.4072266 | 0.07047484 | 22.6431325 | #N/A |  |  |  |  | 143 | 2.2833779 | 553.19812 | 1.4072266 | 0.06919327 | 23.04992 | #N/A
[12 empty] | 144 | 2.341965 | 541.83002 | 1.4169922 | 0.07096864 | 22.57625 | #N/A |  |  |  |  | 144 | 2.2994225 | 553.35034 | 1.4169922 | 0.06967947 | 23.05626 | #N/A
[12 empty] | 145 | 2.3590751 | 540.60187 | 1.4267578 | 0.07148712 | 22.52508 | #N/A |  |  |  |  | 145 | 2.3153362 | 553.49902 | 1.4267578 | 0.0701617 | 23.06246 | #N/A
[12 empty] | 146 | 2.3756082 | 539.22241 | 1.4365234 | 0.07198813 | 22.4676 | #N/A |  |  |  |  | 146 | 2.3329206 | 552.63464 | 1.4365234 | 0.07069456 | 23.02644 | #N/A
[12 empty] | 147 | 2.3915644 | 538.44476 | 1.4462891 | 0.07247165 | 22.4352 | #N/A |  |  |  |  | 147 | 2.3496971 | 551.60095 | 1.4462891 | 0.07120294 | 22.98337 | #N/A
[12 empty] | 148 | 2.4088349 | 537.00891 | 1.4560547 | 0.072995 | 22.37537125 | #N/A |  |  |  |  | 148 | 2.3654301 | 551.31342 | 1.4560547 | 0.0716797 | 22.9713925 | #N/A
[12 empty] | 149 | 2.4247684 | 534.52618 | 1.4658203 | 0.07347783 | 22.27192 | #N/A |  |  |  |  | 149 | 2.382041 | 550.98523 | 1.4658203 | 0.07218306 | 22.95772 | #N/A
[12 empty] | 150 | 2.4421382 | 529.83618 | 1.4755859 | 0.07400419 | 22.0765075 | #N/A |  |  |  |  | 150 | 2.3996246 | 551.13806 | 1.4755859 | 0.0727159 | 22.96409 | #N/A
[12 empty] | 151 | 2.4584174 | 518.06842 | 1.4853516 | 0.0744975 | 21.58618 | #N/A |  |  |  |  | 151 | 2.4157505 | 551.35297 | 1.4853516 | 0.07320456 | 22.97304 | #N/A
[23 empty] | 152 | 2.4330108 | 550.25641 | 1.4951172 | 0.0737276 | 22.92735 | #N/A
[23 empty] | 153 | 2.4485803 | 549.20825 | 1.5048828 | 0.0741994 | 22.88368 | #N/A
[23 empty] | 154 | 2.4653099 | 548.65625 | 1.5146484 | 0.07470636 | 22.86068 | #N/A
[23 empty] | 155 | 2.4813993 | 548.56366 | 1.5244141 | 0.07519392 | 22.85682 | #N/A
[23 empty] | 156 | 2.4988961 | 548.14447 | 1.5341797 | 0.07572412 | 22.83935 | #N/A
[23 empty] | 157 | 2.5148299 | 547.7962 | 1.5439453 | 0.07620697 | 22.82484 | #N/A
[23 empty] | 158 | 2.5315146 | 548.22302 | 1.5537109 | 0.07671256 | 22.84263 | #N/A
[23 empty] | 159 | 2.5485451 | 547.13782 | 1.5634766 | 0.07722864 | 22.79741 | #N/A
[23 empty] | 160 | 2.5651841 | 546.70697 | 1.5732422 | 0.07773285 | 22.77946 | #N/A
[23 empty] | 161 | 2.5813487 | 545.76471 | 1.5830078 | 0.07822269 | 22.74019625 | #N/A
[23 empty] | 162 | 2.5981593 | 545.22131 | 1.5927734 | 0.0787321 | 22.71755 | #N/A
[23 empty] | 163 | 2.614363 | 545.21332 | 1.6025391 | 0.07922312 | 22.71722 | #N/A
[23 empty] | 164 | 2.6307743 | 544.73083 | 1.6123047 | 0.07972043 | 22.69712 | #N/A
[23 empty] | 165 | 2.6476912 | 544.41656 | 1.6220703 | 0.08023307 | 22.68402 | #N/A
[23 empty] | 166 | 2.6645062 | 542.93512 | 1.6318359 | 0.08074261 | 22.6223 | #N/A
[23 empty] | 167 | 2.6806006 | 541.86511 | 1.6416016 | 0.08123032 | 22.57771 | #N/A
[23 empty] | 168 | 2.6963401 | 541.35376 | 1.6513672 | 0.08170728 | 22.55641 | #N/A
[23 empty] | 169 | 2.7137928 | 540.55859 | 1.6611328 | 0.08223615 | 22.52327 | #N/A
[23 empty] | 170 | 2.7306111 | 539.31964 | 1.6708984 | 0.08274579 | 22.47165 | #N/A
[23 empty] | 171 | 2.7470691 | 537.50098 | 1.6806641 | 0.08324452 | 22.39587 | #N/A
[23 empty] | 172 | 2.7635791 | 534.61694 | 1.6904297 | 0.08374482 | 22.27571 | #N/A
[23 empty] | 173 | 2.7809026 | 530.7757 | 1.7001953 | 0.08426978 | 22.11565 | #N/A
[23 empty] | 174 | 2.7972958 | 525.79309 | 1.7099609 | 0.08476654 | 21.90805 | #N/A
[23 empty] | 175 | 2.8136413 | 519.79706 | 1.7197266 | 0.08526186 | 21.65821 | #N/A
[23 empty] | 176 | 2.8307188 | 512.39532 | 1.7294922 | 0.08577936 | 21.349805 | #N/A
[23 empty] | 177 | 2.84693 | 501.75 | 1.7392578 | 0.08627061 | 20.90625 | #N/A

## 3_AB_40_VER
|  | Lt Long. Total Real (mm) | 115 |  | Ltf Long. Total final Real (mm)
|  | Lc Long, Calibrada (mm) | 33 |  | Lcf Long, Calibrada (mm)
|  | W Base (mm) | 6 |  | Wf Base (mm) |  | w
|  | e altura (mm) | 4 |  | ef altura (mm) |  |  | e
|  | A. Area (mm)^2 | 24 |  | Af. Area (mm)
ABS 40% Vertical ABS 40% Vertical ABS 40% Vertical ABS 40% Vertical ABS 40% Vertical ABS 40% Vertical ABS 40% Vertical ABS 40% Vertical ABS 40% Vertical ABS 40% Vertical ABS 40% Vertical ABS 40% Vertical ABS 40% Vertical ABS 40% Vertical ABS 40% Vertical
| 1 | [10 empty] | 2 | [10 empty] | 3 | [10 empty] | 4 | [10 empty] | 5
|  | MTS793¦BTW¦ENU¦1¦0¦.¦/¦:¦1¦0¦0¦A | [10 empty] | MTS793¦BTW¦ENU¦1¦0¦.¦/¦:¦1¦0¦0¦A | [10 empty] | MTS793¦BTW¦ENU¦1¦0¦.¦/¦:¦1¦0¦0¦A | [10 empty] | MTS793¦BTW¦ENU¦1¦0¦.¦/¦:¦1¦0¦0¦A | [10 empty] | MTS793¦BTW¦ENU¦1¦0¦.¦/¦:¦1¦0¦0¦A
|  | Data | Header: | Time: | 1.3095703 | s | 4/25/2023 | 2:49 | PM |  |  |  | Data | Header: | Time: | 1.0205078 | s | 4/25/2023 | 2:50 | PM |  |  |  | Data | Header: | Time: | 0.99804688 | s | 4/25/2023 | 2:51 | PM |  |  |  | Data | Header: | Time: | 1.0058594 | s | 2023-08-05 | 9:45 | AM |  |  |  | Data | Header: | Time: | 0.75 | s | 2023-08-05 | 9:47 | AM
|  | Data | Acquisition: | Timed | [8 empty] | Data | Acquisition: | Timed | [8 empty] | Data | Acquisition: | Timed | [8 empty] | Data | Acquisition: | Timed | [8 empty] | Data | Acquisition: | Timed
|  | Station | Name: | 10504712.cfg | [8 empty] | Station | Name: | 10504712.cfg | [8 empty] | Station | Name: | 10504712.cfg | [8 empty] | Station | Name: | 10504712.cfg | [8 empty] | Station | Name: | 10504712.cfg
|  | Test | File | Name: | Tracción.tst | [7 empty] | Test | File | Name: | Tracción.tst | [7 empty] | Test | File | Name: | Tracción.tst | [7 empty] | Test | File | Name: | Tracción.tst | [7 empty] | Test | File | Name: | Tracción.tst
|  | Axial | Displacement | Axial | Force | Running | Time | [5 empty] | Axial | Displacement | Axial | Force | Running | Time | [5 empty] | Axial | Displacement | Axial | Force | Running | Time | [5 empty] | Axial | Displacement | Axial | Force | Running | Time | [5 empty] | Axial | Displacement | Axial | Force | Running | Time
CELL MAX | # | Alargamiento (mm) | Fuerza (N) | Segundos | ε Deformación (mm/mm) | σ Esfuerzo (N/mm^2) (MPa) | Máx (MPa) | Resistecia a la Tracción (MPa) | Limite Elastico (MPa) | Módulo Young (MPa) | Ruptura (MPa) | # | Alargamiento (mm) | Fuerza (N) | Segundos | ε Deformación (mm/mm) | σ Esfuerzo (N/mm^2) (MPa) | Máx (MPa) | Resistecia a la Tracción (MPa) | Limite Elastico (MPa) | Módulo Young (MPa) | Ruptura (MPa) | # | Alargamiento (mm) | Fuerza (N) | Segundos | ε Deformación (mm/mm) | σ Esfuerzo (N/mm^2) (MPa) | Máx (MPa) | Resistecia a la Tracción (MPa) | Limite Elastico (MPa) | Módulo Young (MPa) | Ruptura (MPa) | # | Alargamiento (mm) | Fuerza (N) | Segundos | ε Deformación (mm/mm) | σ Esfuerzo (N/mm^2) (MPa) | Máx (MPa) | Resistecia a la Tracción (MPa) | Limite Elastico (MPa) | Módulo Young (MPa) | Ruptura (MPa) | # | Alargamiento (mm) | Fuerza (N) | Segundos | ε Deformación (mm/mm) | σ Esfuerzo (N/mm^2) (MPa) | Máx (MPa) | Resistecia a la Tracción (MPa) | Limite Elastico (MPa) | Módulo Young (MPa) | Ruptura (MPa)
147 | 1 | 0.00081870239 | 0.076591969 | 0.047851563 | 2.480916e-05 | 0.003191332 | #N/A | 10.202605 | 10.202605 | 483.37 | 10.202605 | 1 | 0.00025530462 | -0.73753297 | 0.01953125 | 7.736504e-06 | -0.03073054 | #N/A | 10.36273 | 10.36273 | 462.67 | 10.36273 | 1 | 5.2596442e-05 | -0.14007092 | 0.020507813 | 1.593832e-06 | -0.005836288 | #N/A | 10.24992 | 10.24992 | 498.85 | 10.24992 | 1 | 2.7404167e-05 | 0.19334257 | 0.020507813 | 8.304293e-07 | 0.00805594 | #N/A | 9.863522 | 9.863522 | 491.11 | 9.863522 | 1 | -0.00029001967 | -0.35628676 | 0.020507813 | -8.788475e-06 | -0.01484528 | #N/A | 9.07769125 | 9.07769125 | 505.41 | 9.07769125
| 2 | 6.185146e-05 | -0.3656745 | 0.057617188 | 1.874287e-06 | -0.0152364375 | #N/A |  |  |  |  | 2 | 0.00044888584 | -1.2795627 | 0.029296875 | 1.36026e-05 | -0.0533151125 | #N/A |  |  |  |  | 2 | 0.00011047814 | 0.30644238 | 0.030273438 | 3.347822e-06 | 0.0127684325 | #N/A |  |  |  |  | 2 | 0.00024933252 | -0.43518841 | 0.030273438 | 7.555531e-06 | -0.01813285 | #N/A |  |  |  |  | 2 | 0.0024289999 | 1.0755658 | 0.030273438 | 7.360606e-05 | 0.04481524 | #N/A
| 3 | 0.0010906835 | 0.07532537 | 0.067382813 | 3.305102e-05 | 0.003138557 | #N/A |  |  |  |  | 3 | -6.9994712e-05 | -0.78991055 | 0.0390625 | -2.121052e-06 | -0.03291294 | #N/A |  |  |  |  | 3 | 5.3038821e-05 | 0.80130994 | 0.040039063 | 1.607237e-06 | 0.03338791 | #N/A |  |  |  |  | 3 | -9.884825e-05 | -0.65661967 | 0.040039063 | -2.995402e-06 | -0.02735915 | #N/A |  |  |  |  | 3 | 0.013285032 | 6.2621384 | 0.040039063 | 0.0004025767 | 0.2609224 | #N/A
| 4 | 0.0091601741 | 4.8236551 | 0.077148438 | 0.000277581 | 0.2009856 | #N/A |  |  |  |  | 4 | 0.0003562076 | -0.16510487 | 0.048828125 | 1.079417e-05 | -0.00687937 | #N/A |  |  |  |  | 4 | 0.0016933191 | 1.1748075 | 0.049804688 | 5.13127e-05 | 0.0489503125 | #N/A |  |  |  |  | 4 | 9.596115e-05 | -0.12718141 | 0.049804688 | 2.907914e-06 | -0.005299225 | #N/A |  |  |  |  | 4 | 0.030016404 | 14.033988 | 0.049804688 | 0.000909588 | 0.5847495 | #N/A
| 5 | 0.025524665 | 11.834651 | 0.086914063 | 0.0007734747 | 0.4931105 | #N/A |  |  |  |  | 5 | 0.0043659061 | 2.1450968 | 0.05859375 | 0.0001323002 | 0.08937903 | #N/A |  |  |  |  | 5 | 0.013644341 | 6.2240658 | 0.059570313 | 0.0004134649 | 0.259336075 | #N/A |  |  |  |  | 5 | 0.0036769838 | 1.2606382 | 0.059570313 | 0.0001114238 | 0.05252659 | #N/A |  |  |  |  | 5 | 0.048217148 | 22.103115 | 0.059570313 | 0.001461126 | 0.920963125 | #N/A
| 6 | 0.041122001 | 19.799322 | 0.096679688 | 0.001246121 | 0.82497175 | #N/A |  |  |  |  | 6 | 0.018229377 | 8.4427748 | 0.068359375 | 0.0005524054 | 0.3517823 | #N/A |  |  |  |  | 6 | 0.030139111 | 13.669432 | 0.069335938 | 0.0009133064 | 0.5695597 | #N/A |  |  |  |  | 6 | 0.015668944 | 6.9782882 | 0.069335938 | 0.0004748165 | 0.290762 | #N/A |  |  |  |  | 6 | 0.067311846 | 29.273928 | 0.069335938 | 0.002039753 | 1.219747 | #N/A
| 7 | 0.058576733 | 26.495308 | 0.10644531 | 0.001775053 | 1.103971 | #N/A |  |  |  |  | 7 | 0.034438942 | 14.781133 | 0.078125 | 0.001043604 | 0.6158805 | #N/A |  |  |  |  | 7 | 0.046706885 | 21.304638 | 0.079101563 | 0.00141536 | 0.88769325 | #N/A |  |  |  |  | 7 | 0.032180723 | 14.415085 | 0.079101563 | 0.0009751734 | 0.6006285 | #N/A |  |  |  |  | 7 | 0.084058419 | 36.743061 | 0.079101563 | 0.002547225 | 1.530960875 | #N/A
| 8 | 0.075384296 | 33.308044 | 0.11621094 | 0.002284373 | 1.387835 | #N/A |  |  |  |  | 8 | 0.051850565 | 22.75005 | 0.087890625 | 0.001571229 | 0.94791875 | #N/A |  |  |  |  | 8 | 0.063712664 | 28.941557 | 0.088867188 | 0.001930687 | 1.205898 | #N/A |  |  |  |  | 8 | 0.049877424 | 22.136793 | 0.088867188 | 0.001511437 | 0.922366375 | #N/A |  |  |  |  | 8 | 0.10087458 | 43.668076 | 0.088867188 | 0.003056805 | 1.819503 | #N/A
| 9 | 0.091492958 | 40.640385 | 0.12597656 | 0.002772514 | 1.693349375 | #N/A |  |  |  |  | 9 | 0.068338744 | 29.830338 | 0.09765625 | 0.002070871 | 1.24293075 | #N/A |  |  |  |  | 9 | 0.07956171 | 37.079975 | 0.098632813 | 0.002410961 | 1.544999 | #N/A |  |  |  |  | 9 | 0.067648783 | 29.745251 | 0.098632813 | 0.002049963 | 1.239385 | #N/A |  |  |  |  | 9 | 0.11792329 | 51.323101 | 0.098632813 | 0.003573433 | 2.138463 | #N/A
| 10 | 0.10783952 | 48.134624 | 0.13574219 | 0.003267864 | 2.005609 | #N/A |  |  |  |  | 10 | 0.085241169 | 37.319958 | 0.10742188 | 0.002583066 | 1.55499825 | #N/A |  |  |  |  | 10 | 0.0970819 | 44.563637 | 0.10839844 | 0.002941876 | 1.856818 | #N/A |  |  |  |  | 10 | 0.084629036 | 37.129669 | 0.10839844 | 0.002564516 | 1.54707 | #N/A |  |  |  |  | 10 | 0.13477248 | 58.68338 | 0.10839844 | 0.004084015 | 2.445141 | #N/A
| 11 | 0.12451571 | 55.515842 | 0.14550781 | 0.003773203 | 2.31316 | #N/A |  |  |  |  | 11 | 0.10139235 | 45.435505 | 0.1171875 | 0.003072495 | 1.893146 | #N/A |  |  |  |  | 11 | 0.11314221 | 51.348286 | 0.11816406 | 0.003428552 | 2.139512 | #N/A |  |  |  |  | 11 | 0.10196531 | 44.607445 | 0.11816406 | 0.003089858 | 1.858644 | #N/A |  |  |  |  | 11 | 0.15082881 | 65.457825 | 0.11816406 | 0.00457057 | 2.727409375 | #N/A
| 12 | 0.1409283 | 62.77494 | 0.15527344 | 0.004270555 | 2.6156225 | #N/A |  |  |  |  | 12 | 0.1181614 | 52.394421 | 0.12695313 | 0.003580648 | 2.183100875 | #N/A |  |  |  |  | 12 | 0.12987608 | 58.104916 | 0.12792969 | 0.003935639 | 2.421038 | #N/A |  |  |  |  | 12 | 0.11870703 | 52.259563 | 0.12792969 | 0.003597183 | 2.177482 | #N/A |  |  |  |  | 12 | 0.16666238 | 72.120872 | 0.12792969 | 0.005050375 | 3.005036 | #N/A
| 13 | 0.15738475 | 69.381149 | 0.16503906 | 0.004769235 | 2.890881 | #N/A |  |  |  |  | 13 | 0.13438761 | 59.081985 | 0.13671875 | 0.004072352 | 2.461749375 | #N/A |  |  |  |  | 13 | 0.14563221 | 65.05899 | 0.13769531 | 0.004413097 | 2.71079125 | #N/A |  |  |  |  | 13 | 0.13557693 | 59.47575 | 0.13769531 | 0.004108392 | 2.47815625 | #N/A |  |  |  |  | 13 | 0.18412252 | 78.495514 | 0.13769531 | 0.00557947 | 3.270646 | #N/A
| 14 | 0.17354321 | 76.032204 | 0.17480469 | 0.005258885 | 3.1680085 | #N/A |  |  |  |  | 14 | 0.15076271 | 66.019966 | 0.14648438 | 0.004568567 | 2.750832 | #N/A |  |  |  |  | 14 | 0.16290955 | 72.90773 | 0.14746094 | 0.004936653 | 3.037822 | #N/A |  |  |  |  | 14 | 0.15178041 | 66.103859 | 0.14746094 | 0.004599406 | 2.754327 | #N/A |  |  |  |  | 14 | 0.20066153 | 85.544067 | 0.14746094 | 0.006080652 | 3.564336125 | #N/A
| 15 | 0.19063991 | 82.368629 | 0.18457031 | 0.005776967 | 3.432026 | #N/A |  |  |  |  | 15 | 0.16865624 | 73.192192 | 0.15625 | 0.005110795 | 3.049675 | #N/A |  |  |  |  | 15 | 0.17879526 | 80.494583 | 0.15722656 | 0.005418038 | 3.353941 | #N/A |  |  |  |  | 15 | 0.16848864 | 73.046463 | 0.15722656 | 0.005105716 | 3.043602625 | #N/A |  |  |  |  | 15 | 0.21789351 | 92.440697 | 0.15722656 | 0.006602834 | 3.851696 | #N/A
| 16 | 0.2074061 | 89.108574 | 0.19433594 | 0.006285033 | 3.71285725 | #N/A |  |  |  |  | 16 | 0.18410856 | 81.215874 | 0.16601563 | 0.005579047 | 3.38399475 | #N/A |  |  |  |  | 16 | 0.19535457 | 87.527557 | 0.16699219 | 0.005919835 | 3.646982 | #N/A |  |  |  |  | 16 | 0.185123 | 80.051498 | 0.16699219 | 0.005609788 | 3.335479 | #N/A |  |  |  |  | 16 | 0.23382907 | 99.123268 | 0.16699219 | 0.007085729 | 4.130136 | #N/A
| 17 | 0.22419098 | 96.304718 | 0.20410156 | 0.006793666 | 4.012697 | #N/A |  |  |  |  | 17 | 0.20118289 | 88.171211 | 0.17578125 | 0.006096451 | 3.6738 | #N/A |  |  |  |  | 17 | 0.212724 | 94.375832 | 0.17675781 | 0.006446182 | 3.932326 | #N/A |  |  |  |  | 17 | 0.20185041 | 87.123291 | 0.17675781 | 0.006116679 | 3.630137125 | #N/A |  |  |  |  | 17 | 0.25079569 | 105.9828 | 0.17675781 | 0.007599869 | 4.41595 | #N/A
| 18 | 0.24010199 | 103.65039 | 0.21386719 | 0.007275818 | 4.31876625 | #N/A |  |  |  |  | 18 | 0.21742663 | 95.463097 | 0.18554688 | 0.006588686 | 3.977629 | #N/A |  |  |  |  | 18 | 0.22900134 | 100.70435 | 0.18652344 | 0.006939435 | 4.196015 | #N/A |  |  |  |  | 18 | 0.21785076 | 94.355865 | 0.18652344 | 0.006601538 | 3.931494375 | #N/A |  |  |  |  | 18 | 0.26714131 | 112.09391 | 0.18652344 | 0.008095191 | 4.67058 | #N/A
| 19 | 0.25702602 | 109.86343 | 0.22363281 | 0.007788667 | 4.577643 | #N/A |  |  |  |  | 19 | 0.23373298 | 102.14761 | 0.1953125 | 0.007082818 | 4.25615 | #N/A |  |  |  |  | 19 | 0.24567734 | 107.72675 | 0.19628906 | 0.007444768 | 4.488615 | #N/A |  |  |  |  | 19 | 0.23515041 | 101.26106 | 0.19628906 | 0.00712577 | 4.219211 | #N/A |  |  |  |  | 19 | 0.28420463 | 118.54447 | 0.19628906 | 0.008612262 | 4.939353 | #N/A
| 20 | 0.27357423 | 115.93401 | 0.23339844 | 0.008290128 | 4.83058375 | #N/A |  |  |  |  | 20 | 0.25012118 | 108.0811 | 0.20507813 | 0.00757943 | 4.503379 | #N/A |  |  |  |  | 20 | 0.2627269 | 114.79989 | 0.20605469 | 0.007961421 | 4.78332875 | #N/A |  |  |  |  | 20 | 0.25100806 | 107.89275 | 0.20605469 | 0.007606305 | 4.49553125 | #N/A |  |  |  |  | 20 | 0.30027327 | 124.49071 | 0.20605469 | 0.00909919 | 5.187113 | #N/A
| 21 | 0.29028434 | 121.97964 | 0.24316406 | 0.008796495 | 5.082485 | #N/A |  |  |  |  | 21 | 0.26729038 | 115.19618 | 0.21484375 | 0.008099708 | 4.799841 | #N/A |  |  |  |  | 21 | 0.27914485 | 122.30046 | 0.21582031 | 0.008458935 | 5.0958525 | #N/A |  |  |  |  | 21 | 0.26806545 | 114.53092 | 0.21582031 | 0.008123195 | 4.772122 | #N/A |  |  |  |  | 21 | 0.3163552 | 130.79933 | 0.21582031 | 0.009586521 | 5.449972 | #N/A
| 22 | 0.30656019 | 127.89368 | 0.25292969 | 0.009289703 | 5.328903 | #N/A |  |  |  |  | 22 | 0.28380427 | 121.33137 | 0.22460938 | 0.008600129 | 5.05547375 | #N/A |  |  |  |  | 22 | 0.29614875 | 128.74507 | 0.22558594 | 0.008974205 | 5.364378 | #N/A |  |  |  |  | 22 | 0.28478441 | 120.72318 | 0.22558594 | 0.008629831 | 5.0301325 | #N/A |  |  |  |  | 22 | 0.33374411 | 137.25743 | 0.22558594 | 0.01011346 | 5.71906 | #N/A
| 23 | 0.32267925 | 134.59087 | 0.26269531 | 0.009778159 | 5.607953 | #N/A |  |  |  |  | 23 | 0.29996204 | 128.26651 | 0.234375 | 0.009089759 | 5.344438 | #N/A |  |  |  |  | 23 | 0.31308174 | 135.51653 | 0.23535156 | 0.009487325 | 5.646522 | #N/A |  |  |  |  | 23 | 0.30102405 | 127.56452 | 0.23535156 | 0.009121941 | 5.315188 | #N/A |  |  |  |  | 23 | 0.35123241 | 143.32614 | 0.23535156 | 0.01064341 | 5.9719225 | #N/A
| 24 | 0.33966699 | 140.97795 | 0.27246094 | 0.01029294 | 5.87408125 | #N/A |  |  |  |  | 24 | 0.31642088 | 135.32147 | 0.24414063 | 0.009588512 | 5.638395 | #N/A |  |  |  |  | 24 | 0.32873732 | 141.51343 | 0.24511719 | 0.009961737 | 5.896393 | #N/A |  |  |  |  | 24 | 0.31807119 | 134.01083 | 0.24511719 | 0.009638521 | 5.583785 | #N/A |  |  |  |  | 24 | 0.36684287 | 149.526 | 0.24511719 | 0.01111645 | 6.23025 | #N/A
| 25 | 0.35649091 | 146.59695 | 0.28222656 | 0.01080275 | 6.10820625 | #N/A |  |  |  |  | 25 | 0.33334905 | 140.78252 | 0.25390625 | 0.01010149 | 5.865938 | #N/A |  |  |  |  | 25 | 0.34565237 | 147.65225 | 0.25488281 | 0.01047431 | 6.152177 | #N/A |  |  |  |  | 25 | 0.3344036 | 140.59142 | 0.25488281 | 0.01013344 | 5.857976 | #N/A |  |  |  |  | 25 | 0.38362318 | 154.64693 | 0.25488281 | 0.01162494 | 6.443622 | #N/A
| 26 | 0.37239805 | 152.13922 | 0.29199219 | 0.01128479 | 6.339134 | #N/A |  |  |  |  | 26 | 0.34938723 | 146.43633 | 0.26367188 | 0.01058749 | 6.10151375 | #N/A |  |  |  |  | 26 | 0.36191744 | 153.96609 | 0.26464844 | 0.0109672 | 6.41525375 | #N/A |  |  |  |  | 26 | 0.34988037 | 146.89877 | 0.26464844 | 0.01060244 | 6.120782 | #N/A |  |  |  |  | 26 | 0.39990017 | 160.05971 | 0.26464844 | 0.01211819 | 6.669155 | #N/A
| 27 | 0.38930205 | 157.40544 | 0.30175781 | 0.01179703 | 6.55856 | #N/A |  |  |  |  | 27 | 0.36677223 | 152.32497 | 0.2734375 | 0.01111431 | 6.34687375 | #N/A |  |  |  |  | 27 | 0.37897956 | 160.15001 | 0.27441406 | 0.01148423 | 6.672917 | #N/A |  |  |  |  | 27 | 0.3676708 | 152.31013 | 0.27441406 | 0.01114154 | 6.346255 | #N/A |  |  |  |  | 27 | 0.41664883 | 165.56703 | 0.27441406 | 0.01262572 | 6.89862625 | #N/A
| 28 | 0.4053506 | 163.03174 | 0.31152344 | 0.01228335 | 6.792989 | #N/A |  |  |  |  | 28 | 0.38303453 | 158.14476 | 0.28320313 | 0.01160711 | 6.589365 | #N/A |  |  |  |  | 28 | 0.39505967 | 166.5061 | 0.28417969 | 0.01197151 | 6.937754 | #N/A |  |  |  |  | 28 | 0.38457665 | 158.21271 | 0.28417969 | 0.01165384 | 6.59219625 | #N/A |  |  |  |  | 28 | 0.43285847 | 171.04596 | 0.28417969 | 0.01311692 | 7.126915 | #N/A
| 29 | 0.4225153 | 168.64813 | 0.32128906 | 0.01280349 | 7.027005 | #N/A |  |  |  |  | 29 | 0.39912885 | 164.25237 | 0.29296875 | 0.01209481 | 6.84384875 | #N/A |  |  |  |  | 29 | 0.41191891 | 172.82501 | 0.29394531 | 0.01248239 | 7.201042 | #N/A |  |  |  |  | 29 | 0.40123251 | 164.00754 | 0.29394531 | 0.01215856 | 6.8336475 | #N/A |  |  |  |  | 29 | 0.44977063 | 176.71384 | 0.29394531 | 0.01362941 | 7.363077 | #N/A
| 30 | 0.43935591 | 175.2621 | 0.33105469 | 0.01331382 | 7.3025875 | #N/A |  |  |  |  | 30 | 0.41608077 | 169.99863 | 0.30273438 | 0.01260851 | 7.08327625 | #N/A |  |  |  |  | 30 | 0.42829379 | 177.97865 | 0.30371094 | 0.0129786 | 7.415777 | #N/A |  |  |  |  | 30 | 0.41762817 | 169.55875 | 0.30371094 | 0.0126554 | 7.064948 | #N/A |  |  |  |  | 30 | 0.46700132 | 181.53033 | 0.30371094 | 0.01415156 | 7.56376375 | #N/A
| 31 | 0.45603317 | 180.38445 | 0.34082031 | 0.01381919 | 7.51601875 | #N/A |  |  |  |  | 31 | 0.43259159 | 175.75778 | 0.3125 | 0.01310884 | 7.323241 | #N/A |  |  |  |  | 31 | 0.4449991 | 182.35504 | 0.31347656 | 0.01348482 | 7.598127 | #N/A |  |  |  |  | 31 | 0.43383443 | 175.26955 | 0.31347656 | 0.0131465 | 7.302898 | #N/A |  |  |  |  | 31 | 0.48282039 | 186.44072 | 0.31347656 | 0.01463092 | 7.768363 | #N/A
| 32 | 0.47257707 | 185.70386 | 0.35058594 | 0.01432052 | 7.737661 | #N/A |  |  |  |  | 32 | 0.44913033 | 180.12158 | 0.32226563 | 0.01361001 | 7.505066 | #N/A |  |  |  |  | 32 | 0.46096793 | 188.17284 | 0.32324219 | 0.01396873 | 7.840535 | #N/A |  |  |  |  | 32 | 0.45044959 | 180.32268 | 0.32324219 | 0.01364999 | 7.513445 | #N/A |  |  |  |  | 32 | 0.49943104 | 190.98125 | 0.32324219 | 0.01513427 | 7.957552 | #N/A
| 33 | 0.48872572 | 190.34088 | 0.36035156 | 0.01480987 | 7.93087 | #N/A |  |  |  |  | 33 | 0.46541187 | 185.65237 | 0.33203125 | 0.01410339 | 7.735515 | #N/A |  |  |  |  | 33 | 0.47724742 | 193.32677 | 0.33300781 | 0.01446204 | 8.055282 | #N/A |  |  |  |  | 33 | 0.46644405 | 185.40427 | 0.33300781 | 0.01413467 | 7.725178 | #N/A |  |  |  |  | 33 | 0.51579589 | 195.34737 | 0.33300781 | 0.01563018 | 8.13947375 | #N/A
| 34 | 0.50472629 | 194.74484 | 0.37011719 | 0.01529474 | 8.114368 | #N/A |  |  |  |  | 34 | 0.48154107 | 190.39966 | 0.34179688 | 0.01459215 | 7.933319 | #N/A |  |  |  |  | 34 | 0.49453202 | 198.85078 | 0.34277344 | 0.01498582 | 8.285449 | #N/A |  |  |  |  | 34 | 0.48303014 | 189.91724 | 0.34277344 | 0.01463728 | 7.913218 | #N/A |  |  |  |  | 34 | 0.53310233 | 200.05875 | 0.34277344 | 0.01615462 | 8.33578125 | #N/A
| 35 | 0.52155006 | 199.8119 | 0.37988281 | 0.01580455 | 8.325496 | #N/A |  |  |  |  | 35 | 0.49859148 | 195.88403 | 0.3515625 | 0.01510883 | 8.161835 | #N/A |  |  |  |  | 35 | 0.51108927 | 204.25752 | 0.35253906 | 0.01548755 | 8.51073 | #N/A |  |  |  |  | 35 | 0.4992941 | 194.39056 | 0.35253906 | 0.01513012 | 8.099607 | #N/A |  |  |  |  | 35 | 0.54868692 | 204.02216 | 0.35253906 | 0.01662688 | 8.500923 | #N/A
| 36 | 0.53812927 | 205.14198 | 0.38964844 | 0.01630695 | 8.5475825 | #N/A |  |  |  |  | 36 | 0.51518494 | 200.47604 | 0.36132813 | 0.01561166 | 8.353168 | #N/A |  |  |  |  | 36 | 0.52768177 | 208.50458 | 0.36230469 | 0.01599036 | 8.687691 | #N/A |  |  |  |  | 36 | 0.51619577 | 199.33731 | 0.36230469 | 0.0156423 | 8.30572125 | #N/A |  |  |  |  | 36 | 0.56566066 | 208.35667 | 0.36230469 | 0.01714123 | 8.681528 | #N/A
| 37 | 0.5550794 | 210.30902 | 0.39941406 | 0.01682059 | 8.762876 | #N/A |  |  |  |  | 37 | 0.53195995 | 205.28212 | 0.37109375 | 0.01612 | 8.553422 | #N/A |  |  |  |  | 37 | 0.54473603 | 212.62192 | 0.37207031 | 0.01650715 | 8.859247 | #N/A |  |  |  |  | 37 | 0.53331769 | 204.26624 | 0.37207031 | 0.01616114 | 8.511093 | #N/A |  |  |  |  | 37 | 0.58265704 | 211.65685 | 0.37207031 | 0.01765627 | 8.819035 | #N/A
| 38 | 0.57172692 | 214.54214 | 0.40917969 | 0.01732506 | 8.939256 | #N/A |  |  |  |  | 38 | 0.54855353 | 209.3649 | 0.38085938 | 0.01662283 | 8.7235375 | #N/A |  |  |  |  | 38 | 0.56058496 | 216.37573 | 0.38183594 | 0.01698742 | 9.015655 | #N/A |  |  |  |  | 38 | 0.54982913 | 208.52559 | 0.38183594 | 0.01666149 | 8.68856625 | #N/A |  |  |  |  | 38 | 0.59941626 | 214.97108 | 0.38183594 | 0.01816413 | 8.957128 | #N/A
| 39 | 0.58773357 | 218.2439 | 0.41894531 | 0.01781011 | 9.093496 | #N/A |  |  |  |  | 39 | 0.56527108 | 213.20485 | 0.390625 | 0.01712943 | 8.883535 | #N/A |  |  |  |  | 39 | 0.57753676 | 220.92 | 0.39160156 | 0.01750111 | 9.205 | #N/A |  |  |  |  | 39 | 0.56658059 | 212.41263 | 0.39160156 | 0.01716911 | 8.85052625 | #N/A |  |  |  |  | 39 | 0.61576658 | 217.86459 | 0.39160156 | 0.01865959 | 9.07769125 | 9.07769125
| 40 | 0.60487419 | 221.93304 | 0.42871094 | 0.01832952 | 9.24721 | #N/A |  |  |  |  | 40 | 0.58208084 | 216.40121 | 0.40039063 | 0.01763881 | 9.016717 | #N/A |  |  |  |  | 40 | 0.59389406 | 225.03137 | 0.40136719 | 0.01799679 | 9.376307 | #N/A |  |  |  |  | 40 | 0.58287823 | 216.14961 | 0.40136719 | 0.01766298 | 9.00623375 | #N/A
| 41 | 0.62236005 | 225.90302 | 0.43847656 | 0.0188594 | 9.412626 | #N/A |  |  |  |  | 41 | 0.59877306 | 220.44316 | 0.41015625 | 0.01814464 | 9.185132 | #N/A |  |  |  |  | 41 | 0.61043596 | 229.05 | 0.41113281 | 0.01849806 | 9.54375 | #N/A |  |  |  |  | 41 | 0.59927171 | 219.6031 | 0.41113281 | 0.01815975 | 9.150129 | #N/A
| 42 | 0.63793057 | 229.88811 | 0.44824219 | 0.01933123 | 9.57867125 | #N/A |  |  |  |  | 42 | 0.61496639 | 224.22775 | 0.41992188 | 0.01863535 | 9.342823 | #N/A |  |  |  |  | 42 | 0.62687725 | 232.26074 | 0.42089844 | 0.01899628 | 9.677531 | #N/A |  |  |  |  | 42 | 0.61628836 | 223.0753 | 0.42089844 | 0.0186754 | 9.294804 | #N/A
| 43 | 0.65513748 | 233.93959 | 0.45800781 | 0.01985265 | 9.747483 | #N/A |  |  |  |  | 43 | 0.63139886 | 227.9906 | 0.4296875 | 0.0191333 | 9.499608 | #N/A |  |  |  |  | 43 | 0.64310241 | 235.16632 | 0.43066406 | 0.01948795 | 9.798597 | #N/A |  |  |  |  | 43 | 0.63299704 | 226.50793 | 0.43066406 | 0.01918173 | 9.43783 | #N/A
| 44 | 0.67163098 | 237.5695 | 0.46777344 | 0.02035245 | 9.898729 | #N/A |  |  |  |  | 44 | 0.64817792 | 231.66858 | 0.43945313 | 0.01964176 | 9.6528575 | #N/A |  |  |  |  | 44 | 0.65996397 | 237.36514 | 0.44042969 | 0.01999891 | 9.890214 | #N/A |  |  |  |  | 44 | 0.64907843 | 229.5728 | 0.44042969 | 0.01966904 | 9.565533 | #N/A
| 45 | 0.68781149 | 240.12968 | 0.47753906 | 0.02084277 | 10.0054 | #N/A |  |  |  |  | 45 | 0.6644944 | 234.29111 | 0.44921875 | 0.02013619 | 9.76213 | #N/A |  |  |  |  | 45 | 0.67665917 | 240.3479 | 0.45019531 | 0.02050482 | 10.0145 | #N/A |  |  |  |  | 45 | 0.6657027 | 232.68208 | 0.45019531 | 0.02017281 | 9.695087 | #N/A
| 46 | 0.70426053 | 242.36948 | 0.48730469 | 0.02134123 | 10.09873 | #N/A |  |  |  |  | 46 | 0.68064117 | 236.36595 | 0.45898438 | 0.02062549 | 9.84858125 | #N/A |  |  |  |  | 46 | 0.69323176 | 243.31049 | 0.45996094 | 0.02100702 | 10.13794 | #N/A |  |  |  |  | 46 | 0.68257982 | 234.82539 | 0.45996094 | 0.02068424 | 9.78439125 | #N/A
| 47 | 0.72138959 | 244.86252 | 0.49707031 | 0.02186029 | 10.202605 | 10.202605 |  |  |  |  | 47 | 0.69780105 | 238.5547 | 0.46875 | 0.02114549 | 9.939779 | #N/A |  |  |  |  | 47 | 0.70989013 | 245.99812 | 0.46972656 | 0.02151182 | 10.24992 | 10.24992 |  |  |  |  | 47 | 0.69956779 | 236.72453 | 0.46972656 | 0.02119902 | 9.863522 | 9.863522
| 48 | 0.73816115 | 177.63585 | 0.50683594 | 0.02236852 | 7.40149375 | #N/A |  |  |  |  | 48 | 0.71387577 | 241.70265 | 0.47851563 | 0.0216326 | 10.07094375 | #N/A |  |  |  |  | 48 | 0.73569721 | -18.292963 | 0.47949219 | 0.02229385 | -0.7622068 | #N/A |  |  |  |  | 48 | 0.71922529 | 48.337505 | 0.47949219 | 0.02179471 | 2.014063 | #N/A
[12 empty] | 49 | 0.73102254 | 244.04236 | 0.48828125 | 0.0221522 | 10.16843 | #N/A
[12 empty] | 50 | 0.74708891 | 246.40486 | 0.49804688 | 0.02263906 | 10.26687 | #N/A
[12 empty] | 51 | 0.76373851 | 247.72212 | 0.5078125 | 0.02314359 | 10.321755 | #N/A
[12 empty] | 52 | 0.78106803 | 248.70544 | 0.51757813 | 0.02366873 | 10.36273 | 10.36273
[12 empty] | 53 | 0.80180663 | -64.660233 | 0.52734375 | 0.02429717 | -2.694176375 | #N/A

## 4_AB_100_45
|  | Lt Long. Total Real (mm) | 115 |  | Ltf Long. Total final Real (mm)
|  | Lc Long, Calibrada (mm) | 33 |  | Lcf Long, Calibrada (mm)
|  | W Base (mm) | 6 |  | Wf Base (mm) |  | w
|  | e altura (mm) | 4 |  | ef altura (mm) |  |  | e
|  | A. Area (mm)^2 | 24 |  | Af. Area (mm)
ABS 100% 45° ABS 100% 45° ABS 100% 45° ABS 100% 45° ABS 100% 45° ABS 100% 45° ABS 100% 45° ABS 100% 45° ABS 100% 45° ABS 100% 45° ABS 100% 45° ABS 100% 45° ABS 100% 45° ABS 100% 45° ABS 100% 45° ABS 100% 45° ABS 100% 45°
| 1 | [10 empty] | 2 | [10 empty] | 3 | [10 empty] | 4 | [10 empty] | 5
|  | MTS793¦BTW¦ENU¦1¦0¦.¦/¦:¦1¦0¦0¦A | [10 empty] | MTS793¦BTW¦ENU¦1¦0¦.¦/¦:¦1¦0¦0¦A | [10 empty] | MTS793¦BTW¦ENU¦1¦0¦.¦/¦:¦1¦0¦0¦A | [10 empty] | MTS793¦BTW¦ENU¦1¦0¦.¦/¦:¦1¦0¦0¦A | [10 empty] | MTS793¦BTW¦ENU¦1¦0¦.¦/¦:¦1¦0¦0¦A
|  | Data | Header: | Time: | 3.9501953 | s | 3/30/2023 | 10:43 | AM |  |  |  | Data | Header: | Time: | 3.1416016 | s | 3/30/2023 | 10:46 | AM |  |  |  | Data | Header: | Time: | 2.8779297 | s | 3/30/2023 | 10:47 | AM |  |  |  | Data | Header: | Time: | 2.8457031 | s | 3/30/2023 | 10:50 | AM |  |  |  | Data | Header: | Time: | 4.2460938 | s | 3/30/2023 | 10:52 | AM
|  | Data | Acquisition: | Timed | [8 empty] | Data | Acquisition: | Timed | [8 empty] | Data | Acquisition: | Timed | [8 empty] | Data | Acquisition: | Timed | [8 empty] | Data | Acquisition: | Timed
|  | Station | Name: | 10504712.cfg | [8 empty] | Station | Name: | 10504712.cfg | [8 empty] | Station | Name: | 10504712.cfg | [8 empty] | Station | Name: | 10504712.cfg | [8 empty] | Station | Name: | 10504712.cfg
|  | Test | File | Name: | Tracci.tst | [7 empty] | Test | File | Name: | Tracci.tst | [7 empty] | Test | File | Name: | Tracci.tst | [7 empty] | Test | File | Name: | Tracci.tst | [7 empty] | Test | File | Name: | Tracci.tst
|  | Axial | Displacement | Axial | Force | Running | Time | [5 empty] | Axial | Displacement | Axial | Force | Running | Time | [5 empty] | Axial | Displacement | Axial | Force | Running | Time | [5 empty] | Axial | Displacement | Axial | Force | Running | Time | [5 empty] | Axial | Displacement | Axial | Force | Running | Time
CELL MAX | # | Alargamiento (mm) | Fuerza (N) | Segundos | ε Deformación (mm/mm) | σ Esfuerzo (N/mm^2) (MPa) | Máx (MPa) | Resistecia a la Tracción (MPa) | Limite Elastico (MPa) | Módulo Young (MPa) | Ruptura (MPa) | # | Alargamiento (mm) | Fuerza (N) | Segundos | ε Deformación (mm/mm) | σ Esfuerzo (N/mm^2) (MPa) | Máx (MPa) | Resistecia a la Tracción (MPa) | Limite Elastico (MPa) | Módulo Young (MPa) | Ruptura (MPa) | # | Alargamiento (mm) | Fuerza (N) | Segundos | ε Deformación (mm/mm) | σ Esfuerzo (N/mm^2) (MPa) | Máx (MPa) | Resistecia a la Tracción (MPa) | Limite Elastico (MPa) | Módulo Young (MPa) | Ruptura (MPa) | # | Alargamiento (mm) | Fuerza (N) | Segundos | ε Deformación (mm/mm) | σ Esfuerzo (N/mm^2) (MPa) | Máx (MPa) | Resistecia a la Tracción (MPa) | Limite Elastico (MPa) | Módulo Young (MPa) | Ruptura (MPa) | # | Alargamiento (mm) | Fuerza (N) | Segundos | ε Deformación (mm/mm) | σ Esfuerzo (N/mm^2) (MPa) | Máx (MPa) | Resistecia a la Tracción (MPa) | Limite Elastico (MPa) | Módulo Young (MPa) | Ruptura (MPa)
360 | 1 | 0.0015451224 | 1.1918694 | 0.020507813 | 4.682189e-05 | 0.049661225 | #N/A | 39.91098 | 28.22 | 1235.2 | 28.36 | 1 | -0.00072446419 | 2.3474545 | 0.020507813 | -2.195346e-05 | 0.0978106 | #N/A | 39.85192125 | 32.92747 | 1215.4 | 28.706 | 1 | 0.00027662609 | -0.10661781 | 0.020507813 | 8.382609e-06 | -0.00444240875 | #N/A | 39.74239 | 30.20897 | 1222.9 | 29.69 | 1 | 6.0244929e-05 | 1.2405962 | 0.020507813 | 1.825604e-06 | 0.05169151 | #N/A | 39.90855 | 29.86 | 1229.5 | 30.82 | 1 | 0.0010472955 | 2.9701738 | 0.020507813 | 3.173623e-05 | 0.1237572 | #N/A | 39.12333 | 30.83 | 1214 | 28.24
| 2 | 0.0013645855 | 1.8817186 | 0.030273438 | 4.135108e-05 | 0.07840494 | #N/A |  |  |  |  | 2 | 0.00013139797 | 1.7533451 | 0.030273438 | 3.981757e-06 | 0.07305605 | #N/A |  |  |  |  | 2 | -0.00043797772 | -0.18648803 | 0.030273438 | -1.327205e-05 | -0.007770335 | #N/A |  |  |  |  | 2 | 0.00025039772 | 2.6017427 | 0.030273438 | 7.58781e-06 | 0.1084059 | #N/A |  |  |  |  | 2 | 0.0011199852 | 1.7378479 | 0.030273438 | 3.393895e-05 | 0.07241033 | #N/A
| 3 | 0.00071983086 | 1.9965321 | 0.040039063 | 2.181306e-05 | 0.0831888375 | #N/A |  |  |  |  | 3 | 0.00017709099 | 1.5879422 | 0.040039063 | 5.366394e-06 | 0.06616426 | #N/A |  |  |  |  | 3 | -2.4610199e-05 | 1.879707 | 0.040039063 | -7.457636e-07 | 0.078321125 | #N/A |  |  |  |  | 3 | 5.8230944e-05 | 2.198741 | 0.040039063 | 1.764574e-06 | 0.09161421 | #N/A |  |  |  |  | 3 | 0.0033322605 | 3.396347 | 0.040039063 | 0.0001009776 | 0.1415145 | #N/A
| 4 | 0.0026535476 | 2.7252734 | 0.049804688 | 8.041053e-05 | 0.1135531 | #N/A |  |  |  |  | 4 | 0.0005005626 | 2.1187961 | 0.049804688 | 1.516856e-05 | 0.08828317 | #N/A |  |  |  |  | 4 | 0.00079012243 | 2.5315583 | 0.049804688 | 2.39431e-05 | 0.1054816 | #N/A |  |  |  |  | 4 | 0.0013494282 | 1.7748773 | 0.049804688 | 4.089176e-05 | 0.07395322 | #N/A |  |  |  |  | 4 | 0.014780648 | 15.148073 | 0.049804688 | 0.0004478984 | 0.6311697 | #N/A
| 5 | 0.015185995 | 15.03177 | 0.059570313 | 0.0004601817 | 0.62632375 | #N/A |  |  |  |  | 5 | 9.1735274e-05 | 1.8320978 | 0.059570313 | 2.779857e-06 | 0.07633741 | #N/A |  |  |  |  | 5 | 0.0092929928 | 10.566115 | 0.059570313 | 0.0002816058 | 0.4402548 | #N/A |  |  |  |  | 5 | 0.0099152792 | 10.10105 | 0.059570313 | 0.000300463 | 0.4208771 | #N/A |  |  |  |  | 5 | 0.031482659 | 30.624718 | 0.059570313 | 0.00095402 | 1.27603 | #N/A
| 6 | 0.029320305 | 28.70962 | 0.069335938 | 0.0008884941 | 1.196234 | #N/A |  |  |  |  | 6 | 0.0077821314 | 10.453314 | 0.069335938 | 0.0002358222 | 0.43555475 | #N/A |  |  |  |  | 6 | 0.024053397 | 24.094433 | 0.069335938 | 0.0007288908 | 1.003935 | #N/A |  |  |  |  | 6 | 0.025143754 | 26.014894 | 0.069335938 | 0.0007619319 | 1.083954 | #N/A |  |  |  |  | 6 | 0.047307588 | 45.864582 | 0.069335938 | 0.001433563 | 1.91102425 | #N/A
| 7 | 0.045598369 | 45.293121 | 0.079101563 | 0.001381769 | 1.887213375 | #N/A |  |  |  |  | 7 | 0.022260426 | 23.839027 | 0.079101563 | 0.0006745584 | 0.9932928 | #N/A |  |  |  |  | 7 | 0.040564746 | 39.764793 | 0.079101563 | 0.001229235 | 1.656866375 | #N/A |  |  |  |  | 7 | 0.043784499 | 43.527557 | 0.079101563 | 0.001326803 | 1.813648 | #N/A |  |  |  |  | 7 | 0.063080221 | 62.028469 | 0.079101563 | 0.001911522 | 2.58452 | #N/A
| 8 | 0.063948087 | 62.332451 | 0.088867188 | 0.001937821 | 2.597185 | #N/A |  |  |  |  | 8 | 0.038016401 | 39.865227 | 0.088867188 | 0.001152012 | 1.661051125 | #N/A |  |  |  |  | 8 | 0.057290155 | 56.56831 | 0.088867188 | 0.001736065 | 2.357013 | #N/A |  |  |  |  | 8 | 0.059193701 | 58.271809 | 0.088867188 | 0.001793749 | 2.427992 | #N/A |  |  |  |  | 8 | 0.080413699 | 77.153297 | 0.088867188 | 0.002436779 | 3.214721 | #N/A
| 9 | 0.078971475 | 77.084526 | 0.098632813 | 0.002393075 | 3.21185525 | #N/A |  |  |  |  | 9 | 0.055959415 | 56.376011 | 0.098632813 | 0.00169574 | 2.349 | #N/A |  |  |  |  | 9 | 0.073732235 | 72.329193 | 0.098632813 | 0.00223431 | 3.013716375 | #N/A |  |  |  |  | 9 | 0.075828575 | 74.323792 | 0.098632813 | 0.002297836 | 3.096825 | #N/A |  |  |  |  | 9 | 0.097273007 | 93.288345 | 0.098632813 | 0.002947667 | 3.887014375 | #N/A
| 10 | 0.095070072 | 91.011673 | 0.10839844 | 0.002880911 | 3.792153 | #N/A |  |  |  |  | 10 | 0.070907429 | 70.406197 | 0.10839844 | 0.00214871 | 2.933592 | #N/A |  |  |  |  | 10 | 0.089932352 | 87.737221 | 0.10839844 | 0.002725223 | 3.655718 | #N/A |  |  |  |  | 10 | 0.093287647 | 91.395157 | 0.10839844 | 0.002826898 | 3.808132 | #N/A |  |  |  |  | 10 | 0.11484637 | 109.3176 | 0.10839844 | 0.003480193 | 4.5549 | #N/A
| 11 | 0.11222249 | 106.51707 | 0.11816406 | 0.003400682 | 4.43821125 | #N/A |  |  |  |  | 11 | 0.089265421 | 85.822716 | 0.11816406 | 0.002705013 | 3.5759465 | #N/A |  |  |  |  | 11 | 0.10807924 | 104.37876 | 0.11816406 | 0.003275128 | 4.349115 | #N/A |  |  |  |  | 11 | 0.10887806 | 106.20467 | 0.11816406 | 0.003299335 | 4.425195 | #N/A |  |  |  |  | 11 | 0.13134944 | 124.69761 | 0.11816406 | 0.003980286 | 5.19573375 | #N/A
| 12 | 0.12811284 | 122.09192 | 0.12792969 | 0.003882207 | 5.087163 | #N/A |  |  |  |  | 12 | 0.10584605 | 103.33486 | 0.12792969 | 0.003207456 | 4.305619 | #N/A |  |  |  |  | 12 | 0.12280899 | 118.782 | 0.12792969 | 0.003721485 | 4.94925 | #N/A |  |  |  |  | 12 | 0.12574457 | 120.68607 | 0.12792969 | 0.003810442 | 5.02858625 | #N/A |  |  |  |  | 12 | 0.14872584 | 141.69649 | 0.12792969 | 0.004506844 | 5.90402 | #N/A
| 13 | 0.14523634 | 137.4957 | 0.13769531 | 0.004401101 | 5.7289875 | #N/A |  |  |  |  | 13 | 0.12096412 | 118.63813 | 0.13769531 | 0.003665579 | 4.943255 | #N/A |  |  |  |  | 13 | 0.13943945 | 133.32732 | 0.13769531 | 0.004225438 | 5.555305 | #N/A |  |  |  |  | 13 | 0.14334127 | 137.51508 | 0.13769531 | 0.004343675 | 5.729795 | #N/A |  |  |  |  | 13 | 0.16550496 | 155.16728 | 0.13769531 | 0.005015302 | 6.465303 | #N/A
| 14 | 0.16257164 | 154.28326 | 0.14746094 | 0.004926413 | 6.428469 | #N/A |  |  |  |  | 14 | 0.1379917 | 132.66675 | 0.14746094 | 0.004181567 | 5.52778125 | #N/A |  |  |  |  | 14 | 0.15681945 | 149.26874 | 0.14746094 | 0.004752105 | 6.219531 | #N/A |  |  |  |  | 14 | 0.15876845 | 152.39299 | 0.14746094 | 0.004811165 | 6.349708 | #N/A |  |  |  |  | 14 | 0.18098342 | 172.26599 | 0.14746094 | 0.005484346 | 7.17775 | #N/A
| 15 | 0.17704792 | 168.91144 | 0.15722656 | 0.005365088 | 7.037977 | #N/A |  |  |  |  | 15 | 0.15449186 | 149.21777 | 0.15722656 | 0.004681572 | 6.217407 | #N/A |  |  |  |  | 15 | 0.17343974 | 165.30872 | 0.15722656 | 0.00525575 | 6.887863 | #N/A |  |  |  |  | 15 | 0.17624091 | 168.55069 | 0.15722656 | 0.005340634 | 7.022945 | #N/A |  |  |  |  | 15 | 0.19813611 | 187.63258 | 0.15722656 | 0.006004125 | 7.818024 | #N/A
| 16 | 0.19441393 | 183.88808 | 0.16699219 | 0.005891331 | 7.662003 | #N/A |  |  |  |  | 16 | 0.17026396 | 163.05574 | 0.16699219 | 0.005159514 | 6.793989 | #N/A |  |  |  |  | 16 | 0.19042996 | 180.61467 | 0.16699219 | 0.005770605 | 7.52561125 | #N/A |  |  |  |  | 16 | 0.19204807 | 184.89189 | 0.16699219 | 0.005819638 | 7.70382875 | #N/A |  |  |  |  | 16 | 0.2145963 | 201.73564 | 0.16699219 | 0.006502918 | 8.405652 | #N/A
| 17 | 0.21256219 | 201.46564 | 0.17675781 | 0.006441278 | 8.394402 | #N/A |  |  |  |  | 17 | 0.18846901 | 178.3166 | 0.17675781 | 0.005711182 | 7.429858 | #N/A |  |  |  |  | 17 | 0.20701611 | 196.09265 | 0.17675781 | 0.006273215 | 8.170527 | #N/A |  |  |  |  | 17 | 0.2081116 | 197.80807 | 0.17675781 | 0.006306412 | 8.242003 | #N/A |  |  |  |  | 17 | 0.23086807 | 217.30446 | 0.17675781 | 0.006996002 | 9.0543525 | #N/A
| 18 | 0.22886485 | 215.43607 | 0.18652344 | 0.006935298 | 8.976503 | #N/A |  |  |  |  | 18 | 0.20377232 | 194.48705 | 0.18652344 | 0.006174919 | 8.103627 | #N/A |  |  |  |  | 18 | 0.22258884 | 210.16069 | 0.18652344 | 0.006745116 | 8.756695 | #N/A |  |  |  |  | 18 | 0.22371754 | 214.56049 | 0.18652344 | 0.006779319 | 8.94002 | #N/A |  |  |  |  | 18 | 0.24711902 | 231.04318 | 0.18652344 | 0.007488455 | 9.626799 | #N/A
| 19 | 0.24550191 | 231.78049 | 0.19628906 | 0.007439452 | 9.65752 | #N/A |  |  |  |  | 19 | 0.2207406 | 210.36624 | 0.19628906 | 0.006689109 | 8.76526 | #N/A |  |  |  |  | 19 | 0.23888999 | 224.63918 | 0.19628906 | 0.007239091 | 9.359966 | #N/A |  |  |  |  | 19 | 0.24207152 | 230.0793 | 0.19628906 | 0.007335501 | 9.5866375 | #N/A |  |  |  |  | 19 | 0.26340762 | 247.7216 | 0.19628906 | 0.007982049 | 10.32173 | #N/A
| 20 | 0.26203012 | 247.16452 | 0.20605469 | 0.007940307 | 10.29852 | #N/A |  |  |  |  | 20 | 0.23645911 | 226.36749 | 0.20605469 | 0.007165428 | 9.43197875 | #N/A |  |  |  |  | 20 | 0.25572708 | 240.21945 | 0.20605469 | 0.007749305 | 10.00914375 | #N/A |  |  |  |  | 20 | 0.25915971 | 243.61998 | 0.20605469 | 0.007853325 | 10.1508325 | #N/A |  |  |  |  | 20 | 0.28087318 | 262.64816 | 0.20605469 | 0.008511308 | 10.94367 | #N/A
| 21 | 0.27853891 | 262.95758 | 0.21582031 | 0.008440573 | 10.95657 | #N/A |  |  |  |  | 21 | 0.25421467 | 240.50534 | 0.21582031 | 0.007703475 | 10.02106 | #N/A |  |  |  |  | 21 | 0.27360448 | 256.78522 | 0.21582031 | 0.008291045 | 10.69938 | #N/A |  |  |  |  | 21 | 0.27462694 | 259.22745 | 0.21582031 | 0.008322028 | 10.80114375 | #N/A |  |  |  |  | 21 | 0.29638436 | 278.39093 | 0.21582031 | 0.008981344 | 11.59962 | #N/A
| 22 | 0.29403609 | 276.70563 | 0.22558594 | 0.008910185 | 11.52940125 | #N/A |  |  |  |  | 22 | 0.26999938 | 255.72604 | 0.22558594 | 0.008181799 | 10.65525 | #N/A |  |  |  |  | 22 | 0.28877625 | 271.60944 | 0.22558594 | 0.008750795 | 11.31706 | #N/A |  |  |  |  | 22 | 0.28964484 | 273.66473 | 0.22558594 | 0.008777116 | 11.4027 | #N/A |  |  |  |  | 22 | 0.31430799 | 293.25937 | 0.22558594 | 0.009524485 | 12.21914 | #N/A
| 23 | 0.31112462 | 292.51093 | 0.23535156 | 0.009428019 | 12.18796 | #N/A |  |  |  |  | 23 | 0.28694984 | 270.54733 | 0.23535156 | 0.00869545 | 11.27281 | #N/A |  |  |  |  | 23 | 0.30614704 | 287.14383 | 0.23535156 | 0.009277183 | 11.96432625 | #N/A |  |  |  |  | 23 | 0.30728009 | 289.64682 | 0.23535156 | 0.009311518 | 12.0686175 | #N/A |  |  |  |  | 23 | 0.33059984 | 307.74628 | 0.23535156 | 0.01001818 | 12.82276 | #N/A
| 24 | 0.32928479 | 306.32153 | 0.24511719 | 0.009978327 | 12.7634 | #N/A |  |  |  |  | 24 | 0.30507451 | 286.31403 | 0.24511719 | 0.009244682 | 11.92975125 | #N/A |  |  |  |  | 24 | 0.32220611 | 302.74332 | 0.24511719 | 0.009763822 | 12.614305 | #N/A |  |  |  |  | 24 | 0.32348397 | 303.45291 | 0.24511719 | 0.009802545 | 12.64387125 | #N/A |  |  |  |  | 24 | 0.34601262 | 321.69186 | 0.24511719 | 0.01048523 | 13.4038275 | #N/A
| 25 | 0.34519625 | 322.75812 | 0.25488281 | 0.01046049 | 13.448255 | #N/A |  |  |  |  | 25 | 0.32104442 | 302.65228 | 0.25488281 | 0.009728619 | 12.61051 | #N/A |  |  |  |  | 25 | 0.3375124 | 316.37207 | 0.25488281 | 0.01022765 | 13.18217 | #N/A |  |  |  |  | 25 | 0.3409979 | 319.35388 | 0.25488281 | 0.01033327 | 13.30641 | #N/A |  |  |  |  | 25 | 0.36283892 | 336.24649 | 0.25488281 | 0.01099512 | 14.01027 | #N/A
| 26 | 0.36174545 | 337.12955 | 0.26464844 | 0.01096198 | 14.04706 | #N/A |  |  |  |  | 26 | 0.33873144 | 318.49658 | 0.26464844 | 0.01026459 | 13.27069 | #N/A |  |  |  |  | 26 | 0.35535729 | 330.67084 | 0.26464844 | 0.0107684 | 13.77795 | #N/A |  |  |  |  | 26 | 0.35780334 | 333.89752 | 0.26464844 | 0.01084253 | 13.9124 | #N/A |  |  |  |  | 26 | 0.37999132 | 351.45374 | 0.26464844 | 0.01151489 | 14.64391 | #N/A
| 27 | 0.37884685 | 352.61215 | 0.27441406 | 0.01148021 | 14.69217 | #N/A |  |  |  |  | 27 | 0.35467204 | 333.02927 | 0.27441406 | 0.01074764 | 13.87622 | #N/A |  |  |  |  | 27 | 0.37116998 | 345.07162 | 0.27441406 | 0.01124758 | 14.37798 | #N/A |  |  |  |  | 27 | 0.374046 | 349.35669 | 0.27441406 | 0.01133473 | 14.55652875 | #N/A |  |  |  |  | 27 | 0.39586776 | 366.48825 | 0.27441406 | 0.01199599 | 15.27034375 | #N/A
| 28 | 0.39468747 | 367.49512 | 0.28417969 | 0.01196023 | 15.3123 | #N/A |  |  |  |  | 28 | 0.37005094 | 346.30246 | 0.28417969 | 0.01121366 | 14.42927 | #N/A |  |  |  |  | 28 | 0.38679975 | 358.61737 | 0.28417969 | 0.0117212 | 14.94239 | #N/A |  |  |  |  | 28 | 0.39072552 | 363.64114 | 0.28417969 | 0.01184017 | 15.15171 | #N/A |  |  |  |  | 28 | 0.41243958 | 381.64832 | 0.28417969 | 0.01249817 | 15.90201 | #N/A
| 29 | 0.41142297 | 381.30438 | 0.29394531 | 0.01246736 | 15.8876825 | #N/A |  |  |  |  | 29 | 0.38711491 | 360.08774 | 0.29394531 | 0.01173075 | 15.00366 | #N/A |  |  |  |  | 29 | 0.40382233 | 374.77319 | 0.29394531 | 0.01223704 | 15.61555 | #N/A |  |  |  |  | 29 | 0.4059855 | 379.77155 | 0.29394531 | 0.01230259 | 15.82381 | #N/A |  |  |  |  | 29 | 0.42810503 | 392.83789 | 0.29394531 | 0.01297288 | 16.36825 | #N/A
| 30 | 0.42715916 | 396.15439 | 0.30371094 | 0.01294422 | 16.50643 | #N/A |  |  |  |  | 30 | 0.40406251 | 375.34683 | 0.30371094 | 0.01224432 | 15.63945125 | #N/A |  |  |  |  | 30 | 0.42074126 | 390.31058 | 0.30371094 | 0.01274974 | 16.26294 | #N/A |  |  |  |  | 30 | 0.42393619 | 394.13617 | 0.30371094 | 0.01284655 | 16.42234 | #N/A |  |  |  |  | 30 | 0.44390771 | 406.72034 | 0.30371094 | 0.01345175 | 16.94668 | #N/A
| 31 | 0.44348603 | 407.83762 | 0.31347656 | 0.01343897 | 16.99323 | #N/A |  |  |  |  | 31 | 0.42008656 | 390.09369 | 0.31347656 | 0.0127299 | 16.25390375 | #N/A |  |  |  |  | 31 | 0.43626085 | 403.5744 | 0.31347656 | 0.01322003 | 16.8156 | #N/A |  |  |  |  | 31 | 0.43882966 | 406.96503 | 0.31347656 | 0.01329787 | 16.95687625 | #N/A |  |  |  |  | 31 | 0.46096823 | 421.68381 | 0.31347656 | 0.01396873 | 17.57015875 | #N/A
| 32 | 0.46111709 | 425.16553 | 0.32324219 | 0.01397325 | 17.71523 | #N/A |  |  |  |  | 32 | 0.43574247 | 403.76602 | 0.32324219 | 0.01320432 | 16.82358 | #N/A |  |  |  |  | 32 | 0.45371184 | 418.57999 | 0.32324219 | 0.01374884 | 17.44083 | #N/A |  |  |  |  | 32 | 0.45577589 | 420.93713 | 0.32324219 | 0.01381139 | 17.53905 | #N/A |  |  |  |  | 32 | 0.4784312 | 438.67029 | 0.32324219 | 0.01449792 | 18.27792875 | #N/A
| 33 | 0.47851714 | 439.99448 | 0.33300781 | 0.01450052 | 18.3331 | #N/A |  |  |  |  | 33 | 0.452104 | 419.39166 | 0.33300781 | 0.01370012 | 17.4746525 | #N/A |  |  |  |  | 33 | 0.4697763 | 432.67993 | 0.33300781 | 0.01423565 | 18.02833 | #N/A |  |  |  |  | 33 | 0.47217619 | 436.29083 | 0.33300781 | 0.01430837 | 18.17878 | #N/A |  |  |  |  | 33 | 0.49596426 | 452.74051 | 0.33300781 | 0.01502922 | 18.86419 | #N/A
| 34 | 0.49412486 | 453.66916 | 0.34277344 | 0.01497348 | 18.90288 | #N/A |  |  |  |  | 34 | 0.46937788 | 433.65161 | 0.34277344 | 0.01422357 | 18.06882 | #N/A |  |  |  |  | 34 | 0.48660302 | 446.73798 | 0.34277344 | 0.01474555 | 18.6140825 | #N/A |  |  |  |  | 34 | 0.48828259 | 450.75272 | 0.34277344 | 0.01479644 | 18.78136 | #N/A |  |  |  |  | 34 | 0.51176661 | 467.08289 | 0.34277344 | 0.01550808 | 19.46179 | #N/A
| 35 | 0.50959456 | 468.51193 | 0.35253906 | 0.01544226 | 19.52133 | #N/A |  |  |  |  | 35 | 0.48611537 | 447.5585 | 0.35253906 | 0.01473077 | 18.64827 | #N/A |  |  |  |  | 35 | 0.50339043 | 462.56827 | 0.35253906 | 0.01525426 | 19.27368 | #N/A |  |  |  |  | 35 | 0.50560629 | 465.71649 | 0.35253906 | 0.0153214 | 19.40485375 | #N/A |  |  |  |  | 35 | 0.52802736 | 481.10547 | 0.35253906 | 0.01600083 | 20.04606125 | #N/A
| 36 | 0.52618545 | 481.92722 | 0.36230469 | 0.01594501 | 20.0803 | #N/A |  |  |  |  | 36 | 0.50202066 | 463.03885 | 0.36230469 | 0.01521275 | 19.29329 | #N/A |  |  |  |  | 36 | 0.51950043 | 477.35541 | 0.36230469 | 0.01574244 | 19.88980875 | #N/A |  |  |  |  | 36 | 0.52166724 | 479.91806 | 0.36230469 | 0.0158081 | 19.99659 | #N/A |  |  |  |  | 36 | 0.54418224 | 494.56323 | 0.36230469 | 0.01649037 | 20.60680125 | #N/A
| 37 | 0.54176068 | 496.30878 | 0.37207031 | 0.01641699 | 20.6795325 | #N/A |  |  |  |  | 37 | 0.52017653 | 477.4053 | 0.37207031 | 0.01576293 | 19.8918875 | #N/A |  |  |  |  | 37 | 0.53563893 | 491.1163 | 0.37207031 | 0.01623148 | 20.46318 | #N/A |  |  |  |  | 37 | 0.53853834 | 495.19958 | 0.37207031 | 0.01631934 | 20.63332 | #N/A |  |  |  |  | 37 | 0.56107152 | 508.56161 | 0.37207031 | 0.01700217 | 21.19007 | #N/A
| 38 | 0.55835521 | 510.41162 | 0.38183594 | 0.01691985 | 21.26715 | #N/A |  |  |  |  | 38 | 0.53575206 | 492.49713 | 0.38183594 | 0.01623491 | 20.52071375 | #N/A |  |  |  |  | 38 | 0.55343211 | 504.75162 | 0.38183594 | 0.01677067 | 21.0313175 | #N/A |  |  |  |  | 38 | 0.5540328 | 506.96307 | 0.38183594 | 0.01678887 | 21.12346125 | #N/A |  |  |  |  | 38 | 0.57825023 | 524.6275 | 0.38183594 | 0.01752273 | 21.85948 | #N/A
| 39 | 0.57543939 | 525.328 | 0.39160156 | 0.01743756 | 21.88867 | #N/A |  |  |  |  | 39 | 0.55259097 | 507.14542 | 0.39160156 | 0.01674518 | 21.13106 | #N/A |  |  |  |  | 39 | 0.56900805 | 517.69489 | 0.39160156 | 0.01724267 | 21.57062 | #N/A |  |  |  |  | 39 | 0.57029599 | 521.50854 | 0.39160156 | 0.0172817 | 21.7295225 | #N/A |  |  |  |  | 39 | 0.59454489 | 538.02289 | 0.39160156 | 0.01801651 | 22.41762 | #N/A
| 40 | 0.59291118 | 541.27692 | 0.40136719 | 0.01796701 | 22.553205 | #N/A |  |  |  |  | 40 | 0.56946117 | 522.86774 | 0.40136719 | 0.0172564 | 21.78616 | #N/A |  |  |  |  | 40 | 0.58654255 | 531.68573 | 0.40136719 | 0.01777402 | 22.15357 | #N/A |  |  |  |  | 40 | 0.58815855 | 536.20752 | 0.40136719 | 0.01782299 | 22.34198 | #N/A |  |  |  |  | 40 | 0.61100399 | 553.18164 | 0.40136719 | 0.01851527 | 23.049235 | #N/A
| 41 | 0.60990089 | 554.98309 | 0.41113281 | 0.01848185 | 23.1243 | #N/A |  |  |  |  | 41 | 0.58426106 | 534.97241 | 0.41113281 | 0.01770488 | 22.29052 | #N/A |  |  |  |  | 41 | 0.60264808 | 547.80518 | 0.41113281 | 0.01826206 | 22.82522 | #N/A |  |  |  |  | 41 | 0.60407913 | 551.44604 | 0.41113281 | 0.01830543 | 22.97692 | #N/A |  |  |  |  | 41 | 0.62664074 | 565.74677 | 0.41113281 | 0.01898911 | 23.57278 | #N/A
| 42 | 0.62498999 | 567.44647 | 0.42089844 | 0.01893909 | 23.6436 | #N/A |  |  |  |  | 42 | 0.6027022 | 548.02789 | 0.42089844 | 0.0182637 | 22.8345 | #N/A |  |  |  |  | 42 | 0.61747372 | 559.39301 | 0.42089844 | 0.01871132 | 23.30804 | #N/A |  |  |  |  | 42 | 0.62148303 | 566.11511 | 0.42089844 | 0.01883282 | 23.58813 | #N/A |  |  |  |  | 42 | 0.6430493 | 579.85876 | 0.42089844 | 0.01948634 | 24.16078 | #N/A
| 43 | 0.64178914 | 581.59552 | 0.43066406 | 0.01944816 | 24.23315 | #N/A |  |  |  |  | 43 | 0.61833256 | 562.76636 | 0.43066406 | 0.01873735 | 23.4486 | #N/A |  |  |  |  | 43 | 0.63519961 | 576.42468 | 0.43066406 | 0.01924847 | 24.017695 | #N/A |  |  |  |  | 43 | 0.63846046 | 580.8642 | 0.43066406 | 0.01934729 | 24.202675 | #N/A |  |  |  |  | 43 | 0.66174573 | 595.19336 | 0.43066406 | 0.0200529 | 24.79972 | #N/A
| 44 | 0.6573652 | 594.30566 | 0.44042969 | 0.01992016 | 24.76274 | #N/A |  |  |  |  | 44 | 0.63515329 | 576.32117 | 0.44042969 | 0.01924707 | 24.01338 | #N/A |  |  |  |  | 44 | 0.65261364 | 587.75854 | 0.44042969 | 0.01977617 | 24.48994 | #N/A |  |  |  |  | 44 | 0.65510726 | 594.31512 | 0.44042969 | 0.01985174 | 24.76313 | #N/A |  |  |  |  | 44 | 0.67700815 | 609.05737 | 0.44042969 | 0.0205154 | 25.37739 | #N/A
| 45 | 0.67331934 | 608.77716 | 0.45019531 | 0.02040362 | 25.365715 | #N/A |  |  |  |  | 45 | 0.65198964 | 591.08276 | 0.45019531 | 0.01975726 | 24.62845 | #N/A |  |  |  |  | 45 | 0.6672945 | 602.11395 | 0.45019531 | 0.02022105 | 25.08808125 | #N/A |  |  |  |  | 45 | 0.67091775 | 606.87067 | 0.45019531 | 0.02033084 | 25.28628 | #N/A |  |  |  |  | 45 | 0.6937564 | 622.31848 | 0.45019531 | 0.02102292 | 25.92994 | #N/A
| 46 | 0.6917873 | 623.19476 | 0.45996094 | 0.02096325 | 25.96645 | #N/A |  |  |  |  | 46 | 0.66747904 | 604.21948 | 0.45996094 | 0.02022664 | 25.17581 | #N/A |  |  |  |  | 46 | 0.6842187 | 616.29181 | 0.45996094 | 0.0207339 | 25.67883 | #N/A |  |  |  |  | 46 | 0.68741399 | 620.90125 | 0.45996094 | 0.02083073 | 25.87089 | #N/A |  |  |  |  | 46 | 0.70899963 | 634.5611 | 0.45996094 | 0.02148484 | 26.44005 | #N/A
| 47 | 0.70679986 | 638.27704 | 0.46972656 | 0.02141818 | 26.59488 | #N/A |  |  |  |  | 47 | 0.68434376 | 617.95044 | 0.46972656 | 0.02073769 | 25.747935 | #N/A |  |  |  |  | 47 | 0.70235926 | 630.55243 | 0.46972656 | 0.02128361 | 26.27302 | #N/A |  |  |  |  | 47 | 0.70361501 | 635.52246 | 0.46972656 | 0.02132167 | 26.4801025 | #N/A |  |  |  |  | 47 | 0.72535115 | 648.35791 | 0.46972656 | 0.02198034 | 27.01491 | #N/A
| 48 | 0.724576 | 650.77136 | 0.47949219 | 0.02195685 | 27.11547 | #N/A |  |  |  |  | 48 | 0.70077264 | 631.07886 | 0.47949219 | 0.02123553 | 26.2949525 | #N/A |  |  |  |  | 48 | 0.71861243 | 645.32062 | 0.47949219 | 0.02177613 | 26.88836 | #N/A |  |  |  |  | 48 | 0.72073394 | 648.98163 | 0.47949219 | 0.02184042 | 27.04090125 | #N/A |  |  |  |  | 48 | 0.74327224 | 660.9801 | 0.47949219 | 0.0225234 | 27.5408375 | #N/A
| 49 | 0.74029255 | 664.18341 | 0.48925781 | 0.02243311 | 27.67430875 | #N/A |  |  |  |  | 49 | 0.71803325 | 645.17572 | 0.48925781 | 0.02175858 | 26.88232 | #N/A |  |  |  |  | 49 | 0.73399293 | 657.53094 | 0.48925781 | 0.02224221 | 27.3971225 | #N/A |  |  |  |  | 49 | 0.73667306 | 662.22455 | 0.48925781 | 0.02232343 | 27.59269 | #N/A |  |  |  |  | 49 | 0.75864398 | 674.67798 | 0.48925781 | 0.02298921 | 28.1115825 | #N/A
| 50 | 0.75823539 | 677.47266 | 0.49902344 | 0.02297683 | 28.2280275 | #N/A |  |  |  |  | 50 | 0.73273045 | 658.52069 | 0.49902344 | 0.02220395 | 27.43836 | #N/A |  |  |  |  | 50 | 0.75175142 | 671.09924 | 0.49902344 | 0.02278035 | 27.96247 | #N/A |  |  |  |  | 50 | 0.75244623 | 675.49457 | 0.49902344 | 0.0228014 | 28.14561 | #N/A |  |  |  |  | 50 | 0.77518862 | 688.0462 | 0.49902344 | 0.02349056 | 28.66859 | #N/A
| 51 | 0.77338195 | 690.46643 | 0.50878906 | 0.02343582 | 28.76943 | #N/A |  |  |  |  | 51 | 0.75074959 | 672.76233 | 0.50878906 | 0.02274999 | 28.03176375 | #N/A |  |  |  |  | 51 | 0.76770461 | 684.53979 | 0.50878906 | 0.02326378 | 28.52249125 | #N/A |  |  |  |  | 51 | 0.7702437 | 688.97937 | 0.50878906 | 0.02334072 | 28.70747375 | #N/A |  |  |  |  | 51 | 0.79192305 | 701.1001 | 0.50878906 | 0.02399767 | 29.2125 | #N/A
| 52 | 0.79004842 | 704.15009 | 0.51855469 | 0.02394086 | 29.33959 | #N/A |  |  |  |  | 52 | 0.76821858 | 688.02777 | 0.51855469 | 0.02327935 | 28.66782375 | #N/A |  |  |  |  | 52 | 0.78529781 | 697.08368 | 0.51855469 | 0.0237969 | 29.04515 | #N/A |  |  |  |  | 52 | 0.78793722 | 703.34973 | 0.51855469 | 0.02387689 | 29.30623875 | #N/A |  |  |  |  | 52 | 0.8083995 | 714.28333 | 0.51855469 | 0.02449695 | 29.76181 | #N/A
| 53 | 0.80761421 | 718.98779 | 0.52832031 | 0.02447316 | 29.95782 | #N/A |  |  |  |  | 53 | 0.78419662 | 700.49622 | 0.52832031 | 0.02376353 | 29.1873425 | #N/A |  |  |  |  | 53 | 0.80145472 | 711.35565 | 0.52832031 | 0.02428651 | 29.63981875 | #N/A |  |  |  |  | 53 | 0.80437088 | 716.87909 | 0.52832031 | 0.02437488 | 29.86996 | #N/A |  |  |  |  | 53 | 0.82583731 | 728.22296 | 0.52832031 | 0.02502537 | 30.34262 | #N/A
| 54 | 0.82330525 | 731.32703 | 0.53808594 | 0.02494864 | 30.47196 | #N/A |  |  |  |  | 54 | 0.80023867 | 713.3197 | 0.53808594 | 0.02424966 | 29.72165 | #N/A |  |  |  |  | 54 | 0.81797272 | 725.01526 | 0.53808594 | 0.02478705 | 30.20897 | #N/A |  |  |  |  | 54 | 0.81927186 | 729.2226 | 0.53808594 | 0.02482642 | 30.384275 | #N/A |  |  |  |  | 54 | 0.84132355 | 740.11267 | 0.53808594 | 0.02549465 | 30.83803 | #N/A
| 55 | 0.83936095 | 743.70264 | 0.54785156 | 0.02543518 | 30.98761 | #N/A |  |  |  |  | 55 | 0.8151803 | 725.50812 | 0.54785156 | 0.02470243 | 30.229505 | #N/A |  |  |  |  | 55 | 0.83438003 | 736.88892 | 0.54785156 | 0.02528424 | 30.703705 | #N/A |  |  |  |  | 55 | 0.83659446 | 742.91553 | 0.54785156 | 0.02535135 | 30.95481375 | #N/A |  |  |  |  | 55 | 0.85840976 | 752.71814 | 0.54785156 | 0.02601242 | 31.36326 | #N/A
| 56 | 0.85755593 | 756.74176 | 0.55761719 | 0.02598654 | 31.53091 | #N/A |  |  |  |  | 56 | 0.83340454 | 740.21313 | 0.55761719 | 0.02525468 | 30.84221375 | #N/A |  |  |  |  | 56 | 0.85083228 | 750.91791 | 0.55761719 | 0.0257828 | 31.28824625 | #N/A |  |  |  |  | 56 | 0.85239911 | 754.43188 | 0.55761719 | 0.02583028 | 31.43466 | #N/A |  |  |  |  | 56 | 0.87500066 | 765.19843 | 0.55761719 | 0.02651517 | 31.88327 | #N/A
| 57 | 0.87442684 | 770.2749 | 0.56738281 | 0.02649778 | 32.0947875 | #N/A |  |  |  |  | 57 | 0.84987658 | 753.04895 | 0.56738281 | 0.02575384 | 31.37704 | #N/A |  |  |  |  | 57 | 0.86623096 | 762.20447 | 0.56738281 | 0.02624942 | 31.75852 | #N/A |  |  |  |  | 57 | 0.86912763 | 766.99487 | 0.56738281 | 0.0263372 | 31.95812 | #N/A |  |  |  |  | 57 | 0.89211553 | 778.62671 | 0.56738281 | 0.0270338 | 32.44278 | #N/A
| 58 | 0.88963103 | 782.87915 | 0.57714844 | 0.02695852 | 32.61996 | #N/A |  |  |  |  | 58 | 0.86784941 | 766.85382 | 0.57714844 | 0.02629847 | 31.9522425 | #N/A |  |  |  |  | 58 | 0.88253248 | 774.95422 | 0.57714844 | 0.02674341 | 32.28976 | #N/A |  |  |  |  | 58 | 0.88547337 | 779.72162 | 0.57714844 | 0.02683253 | 32.4884 | #N/A |  |  |  |  | 58 | 0.90897804 | 791.07074 | 0.57714844 | 0.02754479 | 32.96128 | #N/A
| 59 | 0.9072814 | 796.25555 | 0.58691406 | 0.02749338 | 33.17731 | #N/A |  |  |  |  | 59 | 0.88406432 | 779.00171 | 0.58691406 | 0.02678983 | 32.4584 | #N/A |  |  |  |  | 59 | 0.90012807 | 785.58252 | 0.58691406 | 0.02727661 | 32.732605 | #N/A |  |  |  |  | 59 | 0.90191537 | 793.81744 | 0.58691406 | 0.02733077 | 33.07573 | #N/A |  |  |  |  | 59 | 0.92625141 | 804.19684 | 0.58691406 | 0.02806822 | 33.5082 | #N/A
| 60 | 0.92234665 | 807.62323 | 0.59667969 | 0.0279499 | 33.65097 | #N/A |  |  |  |  | 60 | 0.90039885 | 790.25928 | 0.59667969 | 0.02728481 | 32.92747 | #N/A |  |  |  |  | 60 | 0.9161182 | 799.96582 | 0.59667969 | 0.02776116 | 33.33191 | #N/A |  |  |  |  | 60 | 0.91897655 | 805.39221 | 0.59667969 | 0.02784777 | 33.55800875 | #N/A |  |  |  |  | 60 | 0.94120753 | 815.21039 | 0.59667969 | 0.02852144 | 33.9671 | #N/A
| 61 | 0.93976873 | 819.11298 | 0.60644531 | 0.02847784 | 34.1297075 | #N/A |  |  |  |  | 61 | 0.9156422 | 801.85779 | 0.60644531 | 0.02774673 | 33.41074125 | #N/A |  |  |  |  | 61 | 0.93275982 | 812.10852 | 0.60644531 | 0.02826545 | 33.837855 | #N/A |  |  |  |  | 61 | 0.93685985 | 819.15106 | 0.60644531 | 0.02838969 | 34.13129 | #N/A |  |  |  |  | 61 | 0.95769799 | 825.30231 | 0.60644531 | 0.02902115 | 34.38759625 | #N/A
| 62 | 0.95550859 | 830.70551 | 0.61621094 | 0.02895481 | 34.61273 | #N/A |  |  |  |  | 62 | 0.9341678 | 812.93134 | 0.61621094 | 0.02830812 | 33.87214 | #N/A |  |  |  |  | 62 | 0.94931555 | 824.43854 | 0.61621094 | 0.02876714 | 34.35161 | #N/A |  |  |  |  | 62 | 0.95288509 | 831.91028 | 0.61621094 | 0.02887531 | 34.66293 | #N/A |  |  |  |  | 62 | 0.97343332 | 837.05322 | 0.61621094 | 0.02949798 | 34.8772175 | #N/A
| 63 | 0.97244769 | 843.10815 | 0.62597656 | 0.02946811 | 35.12950625 | #N/A |  |  |  |  | 63 | 0.9494437 | 826.26471 | 0.62597656 | 0.02877102 | 34.42769625 | #N/A |  |  |  |  | 63 | 0.96756262 | 837.50818 | 0.62597656 | 0.02932008 | 34.89617 | #N/A |  |  |  |  | 63 | 0.96843094 | 840.49683 | 0.62597656 | 0.02934639 | 35.02070125 | #N/A |  |  |  |  | 63 | 0.99025404 | 848.24121 | 0.62597656 | 0.0300077 | 35.34338375 | #N/A
| 64 | 0.98861623 | 853.45819 | 0.63574219 | 0.02995807 | 35.56076 | #N/A |  |  |  |  | 64 | 0.96580881 | 838.28699 | 0.63574219 | 0.02926693 | 34.92862 | #N/A |  |  |  |  | 64 | 0.98319149 | 848.44995 | 0.63574219 | 0.02979368 | 35.35208125 | #N/A |  |  |  |  | 64 | 0.98445749 | 854.01898 | 0.63574219 | 0.02983205 | 35.58412 | #N/A |  |  |  |  | 64 | 1.0067376 | 858.85919 | 0.63574219 | 0.0305072 | 35.7858 | #N/A
| 65 | 1.0047866 | 866.46747 | 0.64550781 | 0.03044808 | 36.10281125 | #N/A |  |  |  |  | 65 | 0.98247659 | 850.01465 | 0.64550781 | 0.02977202 | 35.41728 | #N/A |  |  |  |  | 65 | 0.99914563 | 859.12604 | 0.64550781 | 0.03027714 | 35.79692 | #N/A |  |  |  |  | 65 | 1.0014529 | 863.68286 | 0.64550781 | 0.03034706 | 35.98679 | #N/A |  |  |  |  | 65 | 1.0241982 | 870.60388 | 0.64550781 | 0.03103631 | 36.27516 | #N/A
| 66 | 1.0221698 | 876.84229 | 0.65527344 | 0.03097484 | 36.5351 | #N/A |  |  |  |  | 66 | 0.99835581 | 862.22235 | 0.65527344 | 0.03025321 | 35.92593125 | #N/A |  |  |  |  | 66 | 1.0162051 | 869.82776 | 0.65527344 | 0.03079409 | 36.24282 | #N/A |  |  |  |  | 66 | 1.0179012 | 875.02441 | 0.65527344 | 0.03084549 | 36.45935 | #N/A |  |  |  |  | 66 | 1.0404943 | 880.77606 | 0.65527344 | 0.03153013 | 36.6990025 | #N/A
| 67 | 1.0376701 | 886.13049 | 0.66503906 | 0.03144455 | 36.92210375 | #N/A |  |  |  |  | 67 | 1.0145237 | 871.59021 | 0.66503906 | 0.03074314 | 36.31625875 | #N/A |  |  |  |  | 67 | 1.0322423 | 881.87531 | 0.66503906 | 0.03128007 | 36.7448 | #N/A |  |  |  |  | 67 | 1.0352131 | 886.71375 | 0.66503906 | 0.03137009 | 36.94640625 | #N/A |  |  |  |  | 67 | 1.0571237 | 890.03223 | 0.66503906 | 0.03203405 | 37.08467625 | #N/A
| 68 | 1.0546982 | 896.58759 | 0.67480469 | 0.03196055 | 37.35781625 | #N/A |  |  |  |  | 68 | 1.0303336 | 882.1665 | 0.67480469 | 0.03122223 | 36.7569375 | #N/A |  |  |  |  | 68 | 1.0490617 | 892.50012 | 0.67480469 | 0.03178975 | 37.187505 | #N/A |  |  |  |  | 68 | 1.053321 | 897.3288 | 0.67480469 | 0.03191882 | 37.3887 | #N/A |  |  |  |  | 68 | 1.0744926 | 898.34015 | 0.67480469 | 0.03256038 | 37.43084 | #N/A
| 69 | 1.0716823 | 906.60205 | 0.68457031 | 0.03247522 | 37.77509 | #N/A |  |  |  |  | 69 | 1.0472326 | 892.51471 | 0.68457031 | 0.03173432 | 37.18811 | #N/A |  |  |  |  | 69 | 1.0663539 | 902.23187 | 0.68457031 | 0.03231375 | 37.59299 | #N/A |  |  |  |  | 69 | 1.0703598 | 909.27698 | 0.68457031 | 0.03243515 | 37.88654 | #N/A |  |  |  |  | 69 | 1.0906281 | 906.60046 | 0.68457031 | 0.03304934 | 37.77502 | #N/A
| 70 | 1.0880632 | 915.47607 | 0.69433594 | 0.03297161 | 38.14483625 | #N/A |  |  |  |  | 70 | 1.0640057 | 902.95032 | 0.69433594 | 0.0322426 | 37.62293 | #N/A |  |  |  |  | 70 | 1.0814896 | 910.11652 | 0.69433594 | 0.03277241 | 37.92152 | #N/A |  |  |  |  | 70 | 1.0864609 | 916.51434 | 0.69433594 | 0.03292306 | 38.1880975 | #N/A |  |  |  |  | 70 | 1.1069605 | 915.43756 | 0.69433594 | 0.03354426 | 38.14323 | #N/A
| 71 | 1.105593 | 926.06384 | 0.70410156 | 0.03350282 | 38.58599 | #N/A |  |  |  |  | 71 | 1.0800204 | 912.1615 | 0.70410156 | 0.03272789 | 38.00673 | #N/A |  |  |  |  | 71 | 1.0983883 | 919.62463 | 0.70410156 | 0.03328449 | 38.31769 | #N/A |  |  |  |  | 71 | 1.1027286 | 924.48431 | 0.70410156 | 0.03341602 | 38.52018 | #N/A |  |  |  |  | 71 | 1.1238881 | 922.87946 | 0.70410156 | 0.03405722 | 38.45331 | #N/A
| 72 | 1.1221008 | 933.15533 | 0.71386719 | 0.03400305 | 38.88147 | #N/A |  |  |  |  | 72 | 1.096504 | 921.04236 | 0.71386719 | 0.03322739 | 38.376765 | #N/A |  |  |  |  | 72 | 1.1151559 | 928.11694 | 0.71386719 | 0.0337926 | 38.67154 | #N/A |  |  |  |  | 72 | 1.1189327 | 932.49304 | 0.71386719 | 0.03390705 | 38.85388 | #N/A |  |  |  |  | 72 | 1.1404583 | 928.44165 | 0.71386719 | 0.03455934 | 38.68506875 | #N/A
| 73 | 1.1389831 | 941.10455 | 0.72363281 | 0.03451464 | 39.21269 | #N/A |  |  |  |  | 73 | 1.1142724 | 930.69031 | 0.72363281 | 0.03376583 | 38.77876 | #N/A |  |  |  |  | 73 | 1.1327841 | 935.91217 | 0.72363281 | 0.03432679 | 38.99634 | #N/A |  |  |  |  | 73 | 1.1349865 | 940.47736 | 0.72363281 | 0.03439353 | 39.18656 | #N/A |  |  |  |  | 73 | 1.1561261 | 933.37622 | 0.72363281 | 0.03503412 | 38.89068 | #N/A
| 74 | 1.155329 | 944.62488 | 0.73339844 | 0.03500997 | 39.35937 | #N/A |  |  |  |  | 74 | 1.1301337 | 936.88348 | 0.73339844 | 0.03424648 | 39.03681 | #N/A |  |  |  |  | 74 | 1.1496843 | 943.01013 | 0.73339844 | 0.03483892 | 39.29208875 | #N/A |  |  |  |  | 74 | 1.1506269 | 946.15881 | 0.73339844 | 0.03486748 | 39.42328375 | #N/A |  |  |  |  | 74 | 1.172779 | 936.37372 | 0.73339844 | 0.03553876 | 39.01557 | #N/A
| 75 | 1.1711943 | 950.23468 | 0.74316406 | 0.03549074 | 39.59311 | #N/A |  |  |  |  | 75 | 1.1478528 | 943.46033 | 0.74316406 | 0.03478342 | 39.31085 | #N/A |  |  |  |  | 75 | 1.1640668 | 946.23877 | 0.74316406 | 0.03527475 | 39.42662 | #N/A |  |  |  |  | 75 | 1.1671075 | 950.84534 | 0.74316406 | 0.03536689 | 39.61856 | #N/A |  |  |  |  | 75 | 1.190434 | 938.95996 | 0.74316406 | 0.03607376 | 39.12333 | 39.12333
| 76 | 1.188153 | 953.73596 | 0.75292969 | 0.03600464 | 39.739 | #N/A |  |  |  |  | 76 | 1.16536 | 950.37537 | 0.75292969 | 0.03531394 | 39.59897375 | #N/A |  |  |  |  | 76 | 1.1814392 | 950.45441 | 0.75292969 | 0.03580119 | 39.60227 | #N/A |  |  |  |  | 76 | 1.1829553 | 953.25531 | 0.75292969 | 0.03584713 | 39.71897125 | #N/A |  |  |  |  | 76 | 1.2068048 | 938.20703 | 0.75292969 | 0.03656984 | 39.09196 | #N/A
| 77 | 1.2041773 | 956.93018 | 0.76269531 | 0.03649022 | 39.87209 | #N/A |  |  |  |  | 77 | 1.1810668 | 953.7384 | 0.76269531 | 0.0357899 | 39.7391 | #N/A |  |  |  |  | 77 | 1.1996968 | 953.81726 | 0.76269531 | 0.03635445 | 39.74239 | 39.74239 |  |  |  |  | 77 | 1.2017543 | 957.02576 | 0.76269531 | 0.0364168 | 39.87607 | #N/A |  |  |  |  | 77 | 1.2232534 | 936.62262 | 0.76269531 | 0.03706828 | 39.0259425 | #N/A
| 78 | 1.2206368 | 957.86359 | 0.77246094 | 0.03698899 | 39.91098 | 39.91098 |  |  |  |  | 78 | 1.1963171 | 956.44611 | 0.77246094 | 0.03625203 | 39.85192125 | 39.85192125 |  |  |  |  | 78 | 1.2164712 | 953.1145 | 0.77246094 | 0.03686276 | 39.7131 | #N/A |  |  |  |  | 78 | 1.2180108 | 957.8053 | 0.77246094 | 0.03690942 | 39.90855 | 39.90855 |  |  |  |  | 78 | 1.2396914 | 932.32709 | 0.77246094 | 0.03756641 | 38.84696 | #N/A
| 79 | 1.2385646 | 955.76715 | 0.78222656 | 0.03753226 | 39.82363125 | #N/A |  |  |  |  | 79 | 1.2129889 | 956.14142 | 0.78222656 | 0.03675724 | 39.83923 | #N/A |  |  |  |  | 79 | 1.2327564 | 950.43689 | 0.78222656 | 0.03735625 | 39.60154 | #N/A |  |  |  |  | 79 | 1.2355108 | 955.51868 | 0.78222656 | 0.03743972 | 39.81328 | #N/A |  |  |  |  | 79 | 1.2577702 | 926.16162 | 0.78222656 | 0.03811425 | 38.5900675 | #N/A
| 80 | 1.2546484 | 951.92352 | 0.79199219 | 0.03801965 | 39.66348 | #N/A |  |  |  |  | 80 | 1.2303991 | 954.96661 | 0.79199219 | 0.03728482 | 39.79028 | #N/A |  |  |  |  | 80 | 1.248799 | 946.81091 | 0.79199219 | 0.03784239 | 39.45045 | #N/A |  |  |  |  | 80 | 1.2499963 | 951.40088 | 0.79199219 | 0.03787868 | 39.6417 | #N/A |  |  |  |  | 80 | 1.2735549 | 918.35236 | 0.79199219 | 0.03859257 | 38.26468 | #N/A
| 81 | 1.271607 | 946.02264 | 0.80175781 | 0.03853355 | 39.41761 | #N/A |  |  |  |  | 81 | 1.2459161 | 952.26666 | 0.80175781 | 0.03775503 | 39.6777775 | #N/A |  |  |  |  | 81 | 1.2668808 | 941.13794 | 0.80175781 | 0.03839033 | 39.21408 | #N/A |  |  |  |  | 81 | 1.2687718 | 946.28918 | 0.80175781 | 0.03844763 | 39.42872 | #N/A |  |  |  |  | 81 | 1.290946 | 909.56042 | 0.80175781 | 0.03911958 | 37.89835 | #N/A
| 82 | 1.2868971 | 936.76398 | 0.81152344 | 0.03899688 | 39.0318325 | #N/A |  |  |  |  | 82 | 1.2641369 | 948.41565 | 0.81152344 | 0.03830718 | 39.51731875 | #N/A |  |  |  |  | 82 | 1.2829016 | 930.75171 | 0.81152344 | 0.03887581 | 38.78132125 | #N/A |  |  |  |  | 82 | 1.2852993 | 937.24963 | 0.81152344 | 0.03894846 | 39.05207 | #N/A |  |  |  |  | 82 | 1.3079195 | 897.80994 | 0.81152344 | 0.03963392 | 37.4087475 | #N/A
| 83 | 1.3045635 | 928.40765 | 0.82128906 | 0.03953223 | 38.68365 | #N/A |  |  |  |  | 83 | 1.2820945 | 939.77246 | 0.82128906 | 0.03885135 | 39.15719 | #N/A |  |  |  |  | 83 | 1.2994298 | 918.74792 | 0.82128906 | 0.03937666 | 38.28116 | #N/A |  |  |  |  | 83 | 1.3019252 | 926.35828 | 0.82128906 | 0.03945228 | 38.59826 | #N/A |  |  |  |  | 83 | 1.3250531 | 887.32782 | 0.82128906 | 0.04015312 | 36.9719925 | #N/A
| 84 | 1.320317 | 917.52759 | 0.83105469 | 0.04000961 | 38.23031625 | #N/A |  |  |  |  | 84 | 1.2971148 | 929.83423 | 0.83105469 | 0.03930651 | 38.74309 | #N/A |  |  |  |  | 84 | 1.3151761 | 907.78894 | 0.83105469 | 0.03985382 | 37.82454 | #N/A |  |  |  |  | 84 | 1.3174365 | 915.87701 | 0.83105469 | 0.03992232 | 38.16154 | #N/A |  |  |  |  | 84 | 1.3396536 | 875.83209 | 0.83105469 | 0.04059556 | 36.49300375 | #N/A
| 85 | 1.3378896 | 908.72156 | 0.84082031 | 0.04054211 | 37.8634 | #N/A |  |  |  |  | 85 | 1.3140031 | 920.75983 | 0.84082031 | 0.03981828 | 38.36499 | #N/A |  |  |  |  | 85 | 1.330737 | 897.11401 | 0.84082031 | 0.04032536 | 37.37975 | #N/A |  |  |  |  | 85 | 1.334326 | 905.07568 | 0.84082031 | 0.04043412 | 37.71149 | #N/A |  |  |  |  | 85 | 1.3579187 | 868.15643 | 0.84082031 | 0.04114905 | 36.17318 | #N/A
| 86 | 1.3549089 | 896.69739 | 0.85058594 | 0.04105785 | 37.36239125 | #N/A |  |  |  |  | 86 | 1.3311725 | 907.71613 | 0.85058594 | 0.04033856 | 37.82151 | #N/A |  |  |  |  | 86 | 1.3496121 | 887.30762 | 0.85058594 | 0.04089734 | 36.97115 | #N/A |  |  |  |  | 86 | 1.3521273 | 895.95538 | 0.85058594 | 0.04097355 | 37.33147 | #N/A |  |  |  |  | 86 | 1.3734087 | 857.90454 | 0.85058594 | 0.04161845 | 35.7460225 | #N/A
| 87 | 1.3721986 | 887.76007 | 0.86035156 | 0.04158178 | 36.99 | #N/A |  |  |  |  | 87 | 1.3481368 | 898.29181 | 0.86035156 | 0.04085263 | 37.42883 | #N/A |  |  |  |  | 87 | 1.3655627 | 877.80341 | 0.86035156 | 0.04138069 | 36.57514 | #N/A |  |  |  |  | 87 | 1.3686174 | 885.53473 | 0.86035156 | 0.04147325 | 36.89728 | #N/A |  |  |  |  | 87 | 1.3906697 | 848.77856 | 0.86035156 | 0.04214151 | 35.36577 | #N/A
| 88 | 1.3895686 | 879.22858 | 0.87011719 | 0.04210814 | 36.63452 | #N/A |  |  |  |  | 88 | 1.3652638 | 888.72992 | 0.87011719 | 0.04137163 | 37.03041 | #N/A |  |  |  |  | 88 | 1.3821051 | 867.784 | 0.87011719 | 0.04188197 | 36.15767 | #N/A |  |  |  |  | 88 | 1.3847696 | 878.20465 | 0.87011719 | 0.04196272 | 36.59186 | #N/A |  |  |  |  | 88 | 1.4073052 | 841.98297 | 0.87011719 | 0.04264561 | 35.08262375 | #N/A
| 89 | 1.4069612 | 871.26288 | 0.87988281 | 0.04263519 | 36.30262 | #N/A |  |  |  |  | 89 | 1.3811609 | 880.29907 | 0.87988281 | 0.04185336 | 36.67913 | #N/A |  |  |  |  | 89 | 1.3988481 | 861.58069 | 0.87988281 | 0.04238934 | 35.8992 | #N/A |  |  |  |  | 89 | 1.4029409 | 869.59521 | 0.87988281 | 0.04251336 | 36.23313375 | #N/A |  |  |  |  | 89 | 1.4234335 | 835.44202 | 0.87988281 | 0.04313435 | 34.81008 | #N/A
| 90 | 1.4228959 | 864.39911 | 0.88964844 | 0.04311806 | 36.01663 | #N/A |  |  |  |  | 90 | 1.3977312 | 870.31592 | 0.88964844 | 0.04235549 | 36.26316 | #N/A |  |  |  |  | 90 | 1.4151191 | 853.44666 | 0.88964844 | 0.0428824 | 35.5602775 | #N/A |  |  |  |  | 90 | 1.4191415 | 861.90753 | 0.88964844 | 0.04300429 | 35.91281375 | #N/A |  |  |  |  | 90 | 1.4403498 | 829.79962 | 0.88964844 | 0.04364696 | 34.57498 | #N/A
| 91 | 1.4391326 | 857.2146 | 0.89941406 | 0.04361008 | 35.717275 | #N/A |  |  |  |  | 91 | 1.4142252 | 865.09637 | 0.89941406 | 0.04285531 | 36.04568 | #N/A |  |  |  |  | 91 | 1.4315001 | 847.49384 | 0.89941406 | 0.04337879 | 35.31224 | #N/A |  |  |  |  | 91 | 1.4349785 | 855.27295 | 0.89941406 | 0.0434842 | 35.63637 | #N/A |  |  |  |  | 91 | 1.4563463 | 823.65582 | 0.89941406 | 0.04413171 | 34.3189925 | #N/A
| 92 | 1.4544834 | 849.98181 | 0.90917969 | 0.04407525 | 35.41590875 | #N/A |  |  |  |  | 92 | 1.432446 | 857.41602 | 0.90917969 | 0.04340745 | 35.7256675 | #N/A |  |  |  |  | 92 | 1.4493537 | 842.04114 | 0.90917969 | 0.04391981 | 35.0850475 | #N/A |  |  |  |  | 92 | 1.4521698 | 850.33643 | 0.90917969 | 0.04400515 | 35.43068 | #N/A |  |  |  |  | 92 | 1.472985 | 819.82916 | 0.90917969 | 0.04463591 | 34.15955 | #N/A
| 93 | 1.4706779 | 844.745 | 0.91894531 | 0.044566 | 35.19771 | #N/A |  |  |  |  | 93 | 1.4478608 | 850.12018 | 0.91894531 | 0.04387457 | 35.42167 | #N/A |  |  |  |  | 93 | 1.4650106 | 836.38611 | 0.91894531 | 0.04439426 | 34.84942125 | #N/A |  |  |  |  | 93 | 1.4683836 | 844.57343 | 0.91894531 | 0.04449647 | 35.19056 | #N/A |  |  |  |  | 93 | 1.4893087 | 814.66833 | 0.91894531 | 0.04513057 | 33.94451375 | #N/A
| 94 | 1.488224 | 839.34753 | 0.92871094 | 0.0450977 | 34.97281375 | #N/A |  |  |  |  | 94 | 1.4645344 | 844.15906 | 0.92871094 | 0.04437983 | 35.17329 | #N/A |  |  |  |  | 94 | 1.4819641 | 831.383 | 0.92871094 | 0.044908 | 34.64096 | #N/A |  |  |  |  | 94 | 1.4863688 | 841.19513 | 0.92871094 | 0.04504148 | 35.0498 | #N/A |  |  |  |  | 94 | 1.5063665 | 811.33075 | 0.92871094 | 0.04564747 | 33.80545 | #N/A
| 95 | 1.5043415 | 833.80591 | 0.93847656 | 0.04558611 | 34.74191 | #N/A |  |  |  |  | 95 | 1.4809518 | 839.83026 | 0.93847656 | 0.04487733 | 34.9929275 | #N/A |  |  |  |  | 95 | 1.4986297 | 828.35681 | 0.93847656 | 0.04541302 | 34.51487 | #N/A |  |  |  |  | 95 | 1.503078 | 835.10193 | 0.93847656 | 0.04554782 | 34.79591375 | #N/A |  |  |  |  | 95 | 1.5219438 | 805.88855 | 0.93847656 | 0.04611951 | 33.57869 | #N/A
| 96 | 1.5217907 | 829.53381 | 0.94824219 | 0.04611487 | 34.56390875 | #N/A |  |  |  |  | 96 | 1.4988731 | 835.74609 | 0.94824219 | 0.0454204 | 34.82275375 | #N/A |  |  |  |  | 96 | 1.5175101 | 823.6936 | 0.94824219 | 0.04598515 | 34.32057 | #N/A |  |  |  |  | 96 | 1.5181623 | 829.78876 | 0.94824219 | 0.04600492 | 34.57453 | #N/A |  |  |  |  | 96 | 1.5399958 | 803.06201 | 0.94824219 | 0.04666654 | 33.46092 | #N/A
| 97 | 1.5397648 | 825.95447 | 0.95800781 | 0.04665954 | 34.41477 | #N/A |  |  |  |  | 97 | 1.5143059 | 832.26807 | 0.95800781 | 0.04588806 | 34.67783625 | #N/A |  |  |  |  | 97 | 1.5337335 | 819.3147 | 0.95800781 | 0.04647677 | 34.1381125 | #N/A |  |  |  |  | 97 | 1.5344747 | 826.2962 | 0.95800781 | 0.04649923 | 34.42901 | #N/A |  |  |  |  | 97 | 1.5563844 | 801.29468 | 0.95800781 | 0.04716316 | 33.38728 | #N/A
| 98 | 1.5551591 | 822.36005 | 0.96777344 | 0.04712603 | 34.265 | #N/A |  |  |  |  | 98 | 1.5304672 | 827.60022 | 0.96777344 | 0.04637779 | 34.4833425 | #N/A |  |  |  |  | 98 | 1.5486598 | 815.09094 | 0.96777344 | 0.04692908 | 33.9621225 | #N/A |  |  |  |  | 98 | 1.551023 | 824.38672 | 0.96777344 | 0.0470007 | 34.34945 | #N/A |  |  |  |  | 98 | 1.5724032 | 797.14545 | 0.96777344 | 0.04764858 | 33.21439375 | #N/A
| 99 | 1.5710781 | 818.30768 | 0.97753906 | 0.04760843 | 34.09615 | #N/A |  |  |  |  | 99 | 1.5468009 | 822.91449 | 0.97753906 | 0.04687275 | 34.28810375 | #N/A |  |  |  |  | 99 | 1.5639874 | 812.15411 | 0.97753906 | 0.04739356 | 33.83975 | #N/A |  |  |  |  | 99 | 1.5699111 | 821.75397 | 0.97753906 | 0.04757306 | 34.23974875 | #N/A |  |  |  |  | 99 | 1.5895913 | 796.05377 | 0.97753906 | 0.04816943 | 33.16891 | #N/A
| 100 | 1.5878003 | 815.47803 | 0.98730469 | 0.04811516 | 33.97825125 | #N/A |  |  |  |  | 100 | 1.5633596 | 819.41522 | 0.98730469 | 0.04737453 | 34.1423 | #N/A |  |  |  |  | 100 | 1.5825171 | 809.30261 | 0.98730469 | 0.04795506 | 33.72094 | #N/A |  |  |  |  | 100 | 1.584493 | 817.78027 | 0.98730469 | 0.04801494 | 34.07418 | #N/A |  |  |  |  | 100 | 1.605866 | 792.37903 | 0.98730469 | 0.04866261 | 33.01579 | #N/A
| 101 | 1.6040319 | 812.5769 | 0.99707031 | 0.04860703 | 33.85737 | #N/A |  |  |  |  | 101 | 1.5810823 | 817.23798 | 0.99707031 | 0.04791158 | 34.0515825 | #N/A |  |  |  |  | 101 | 1.5994853 | 806.12177 | 0.99707031 | 0.04846925 | 33.58841 | #N/A |  |  |  |  | 101 | 1.6004171 | 814.53113 | 0.99707031 | 0.04849749 | 33.9388 | #N/A |  |  |  |  | 101 | 1.6242846 | 789.17145 | 0.99707031 | 0.04922075 | 32.88214375 | #N/A
| 102 | 1.6220047 | 810.80414 | 1.0068359 | 0.04915166 | 33.78351 | #N/A |  |  |  |  | 102 | 1.5982668 | 816.41254 | 1.0068359 | 0.04843233 | 34.01719 | #N/A |  |  |  |  | 102 | 1.6152759 | 803.83459 | 1.0068359 | 0.04894775 | 33.49311 | #N/A |  |  |  |  | 102 | 1.6193355 | 813.37317 | 1.0068359 | 0.04907077 | 33.89054875 | #N/A |  |  |  |  | 102 | 1.6392928 | 788.15192 | 1.0068359 | 0.04967554 | 32.83966 | #N/A
| 103 | 1.6374884 | 808.48157 | 1.0166016 | 0.04962086 | 33.68673 | #N/A |  |  |  |  | 103 | 1.6146331 | 813.82178 | 1.0166016 | 0.04892828 | 33.90924 | #N/A |  |  |  |  | 103 | 1.6313983 | 800.52917 | 1.0166016 | 0.04943631 | 33.35538 | #N/A |  |  |  |  | 103 | 1.6356732 | 811.15436 | 1.0166016 | 0.04956585 | 33.7981 | #N/A |  |  |  |  | 103 | 1.6554072 | 786.06799 | 1.0166016 | 0.05016385 | 32.75283 | #N/A
| 104 | 1.6540892 | 806.16284 | 1.0263672 | 0.05012392 | 33.59012 | #N/A |  |  |  |  | 104 | 1.631531 | 810.0379 | 1.0263672 | 0.04944033 | 33.75158 | #N/A |  |  |  |  | 104 | 1.6473041 | 797.87097 | 1.0263672 | 0.04991831 | 33.24462375 | #N/A |  |  |  |  | 104 | 1.6515595 | 807.85443 | 1.0263672 | 0.05004726 | 33.66060125 | #N/A |  |  |  |  | 104 | 1.6727009 | 784.30212 | 1.0263672 | 0.05068791 | 32.679255 | #N/A
| 105 | 1.6709116 | 802.77698 | 1.0361328 | 0.05063368 | 33.44904 | #N/A |  |  |  |  | 105 | 1.6464114 | 807.4491 | 1.0361328 | 0.04989125 | 33.6437125 | #N/A |  |  |  |  | 105 | 1.6650534 | 797.12524 | 1.0361328 | 0.05045616 | 33.21355 | #N/A |  |  |  |  | 105 | 1.6688008 | 806.41516 | 1.0361328 | 0.05056972 | 33.60063 | #N/A |  |  |  |  | 105 | 1.6884432 | 782.02588 | 1.0361328 | 0.05116495 | 32.58441 | #N/A
| 106 | 1.687698 | 801.64966 | 1.0458984 | 0.05114236 | 33.40207 | #N/A |  |  |  |  | 106 | 1.664266 | 805.28607 | 1.0458984 | 0.0504323 | 33.55358625 | #N/A |  |  |  |  | 106 | 1.6811082 | 795.12366 | 1.0458984 | 0.05094267 | 33.1301525 | #N/A |  |  |  |  | 106 | 1.6840891 | 803.07892 | 1.0458984 | 0.051033 | 33.46162 | #N/A |  |  |  |  | 106 | 1.7059994 | 780.65375 | 1.0458984 | 0.05169695 | 32.52724 | #N/A
| 107 | 1.7047608 | 800.39301 | 1.0556641 | 0.05165942 | 33.34970875 | #N/A |  |  |  |  | 107 | 1.679497 | 802.19409 | 1.0556641 | 0.05089385 | 33.42475375 | #N/A |  |  |  |  | 107 | 1.699405 | 793.10284 | 1.0556641 | 0.05149712 | 33.04595 | #N/A |  |  |  |  | 107 | 1.700327 | 802.08789 | 1.0556641 | 0.05152506 | 33.42032875 | #N/A |  |  |  |  | 107 | 1.7218502 | 778.00336 | 1.0556641 | 0.05217728 | 32.41681 | #N/A
| 108 | 1.7212344 | 798.85315 | 1.0654297 | 0.05215862 | 33.28555 | #N/A |  |  |  |  | 108 | 1.6969787 | 800.33832 | 1.0654297 | 0.0514236 | 33.34743 | #N/A |  |  |  |  | 108 | 1.7150356 | 791.94342 | 1.0654297 | 0.05197078 | 32.9976425 | #N/A |  |  |  |  | 108 | 1.7178355 | 800.211 | 1.0654297 | 0.05205562 | 33.342125 | #N/A |  |  |  |  | 108 | 1.7384156 | 776.32019 | 1.0654297 | 0.05267926 | 32.34667 | #N/A
| 109 | 1.7382312 | 796.31635 | 1.0751953 | 0.05267367 | 33.17985 | #N/A |  |  |  |  | 109 | 1.7130973 | 800.04474 | 1.0751953 | 0.05191204 | 33.3351975 | #N/A |  |  |  |  | 109 | 1.7325271 | 788.82635 | 1.0751953 | 0.05250082 | 32.86776 | #N/A |  |  |  |  | 109 | 1.7345291 | 798.14032 | 1.0751953 | 0.05256149 | 33.25585 | #N/A |  |  |  |  | 109 | 1.7552501 | 776.21741 | 1.0751953 | 0.0531894 | 32.34239 | #N/A
| 110 | 1.7532281 | 794.6272 | 1.0849609 | 0.05312812 | 33.10947 | #N/A |  |  |  |  | 110 | 1.7297142 | 797.76678 | 1.0849609 | 0.05241558 | 33.2402825 | #N/A |  |  |  |  | 110 | 1.7482663 | 787.1156 | 1.0849609 | 0.05297777 | 32.79648 | #N/A |  |  |  |  | 110 | 1.7502501 | 795.82654 | 1.0849609 | 0.05303788 | 33.15944 | #N/A |  |  |  |  | 110 | 1.7729365 | 775.94226 | 1.0849609 | 0.05372535 | 32.3309275 | #N/A
| 111 | 1.7707394 | 793.79022 | 1.0947266 | 0.05365877 | 33.0745925 | #N/A |  |  |  |  | 111 | 1.7467456 | 795.97693 | 1.0947266 | 0.05293168 | 33.16571 | #N/A |  |  |  |  | 111 | 1.7646205 | 785.21722 | 1.0947266 | 0.05347335 | 32.71738 | #N/A |  |  |  |  | 111 | 1.7673757 | 793.97351 | 1.0947266 | 0.05355684 | 33.08223 | #N/A |  |  |  |  | 111 | 1.7914439 | 773.28339 | 1.0947266 | 0.05428618 | 32.22014125 | #N/A
| 112 | 1.7874079 | 790.1004 | 1.1044922 | 0.05416388 | 32.92085 | #N/A |  |  |  |  | 112 | 1.7628468 | 794.93811 | 1.1044922 | 0.0534196 | 33.12242125 | #N/A |  |  |  |  | 112 | 1.7811153 | 784.21655 | 1.1044922 | 0.05397319 | 32.67569 | #N/A |  |  |  |  | 112 | 1.7825437 | 793.47485 | 1.1044922 | 0.05401648 | 33.06145 | #N/A |  |  |  |  | 112 | 1.8072729 | 772.62463 | 1.1044922 | 0.05476585 | 32.19269 | #N/A
| 113 | 1.8034436 | 789.36084 | 1.1142578 | 0.05464981 | 32.890035 | #N/A |  |  |  |  | 113 | 1.7803516 | 792.45831 | 1.1142578 | 0.05395005 | 33.01909625 | #N/A |  |  |  |  | 113 | 1.7980349 | 784.67786 | 1.1142578 | 0.05448591 | 32.69491 | #N/A |  |  |  |  | 113 | 1.8012967 | 791.56689 | 1.1142578 | 0.05458475 | 32.98195375 | #N/A |  |  |  |  | 113 | 1.8219556 | 769.13629 | 1.1142578 | 0.05521078 | 32.04735 | #N/A
| 114 | 1.8205146 | 788.0907 | 1.1240234 | 0.05516711 | 32.8371125 | #N/A |  |  |  |  | 114 | 1.7970799 | 791.83026 | 1.1240234 | 0.05445697 | 32.9929275 | #N/A |  |  |  |  | 114 | 1.815659 | 784.15973 | 1.1240234 | 0.05501997 | 32.67332 | #N/A |  |  |  |  | 114 | 1.8173677 | 790.4469 | 1.1240234 | 0.05507175 | 32.9352875 | #N/A |  |  |  |  | 114 | 1.8401347 | 769.47223 | 1.1240234 | 0.05576166 | 32.06134 | #N/A
| 115 | 1.8373033 | 786.73401 | 1.1337891 | 0.05567586 | 32.78058375 | #N/A |  |  |  |  | 115 | 1.8137747 | 789.54309 | 1.1337891 | 0.05496287 | 32.89762875 | #N/A |  |  |  |  | 115 | 1.8319428 | 782.4823 | 1.1337891 | 0.05551342 | 32.60343 | #N/A |  |  |  |  | 115 | 1.8334212 | 787.82867 | 1.1337891 | 0.05555822 | 32.82619 | #N/A |  |  |  |  | 115 | 1.8568995 | 767.84564 | 1.1337891 | 0.05626968 | 31.99357 | #N/A
| 116 | 1.8523721 | 785.90375 | 1.1435547 | 0.05613249 | 32.74599 | #N/A |  |  |  |  | 116 | 1.8303649 | 788.60858 | 1.1435547 | 0.0554656 | 32.85869 | #N/A |  |  |  |  | 116 | 1.8493159 | 780.28455 | 1.1435547 | 0.05603988 | 32.51185625 | #N/A |  |  |  |  | 116 | 1.850343 | 786.8349 | 1.1435547 | 0.056071 | 32.7847875 | #N/A |  |  |  |  | 116 | 1.8725212 | 768.15894 | 1.1435547 | 0.05674307 | 32.0066225 | #N/A
| 117 | 1.870265 | 785.41504 | 1.1533203 | 0.0566747 | 32.72563 | #N/A |  |  |  |  | 117 | 1.8457981 | 787.13031 | 1.1533203 | 0.05593328 | 32.79709625 | #N/A |  |  |  |  | 117 | 1.8648204 | 777.36725 | 1.1533203 | 0.05650971 | 32.3903 | #N/A |  |  |  |  | 117 | 1.8665757 | 786.26172 | 1.1533203 | 0.0565629 | 32.760905 | #N/A |  |  |  |  | 117 | 1.8883115 | 765.68292 | 1.1533203 | 0.05722156 | 31.903455 | #N/A
| 118 | 1.8861656 | 783.77313 | 1.1630859 | 0.05715653 | 32.65721375 | #N/A |  |  |  |  | 118 | 1.8618441 | 785.54407 | 1.1630859 | 0.05641952 | 32.731 | #N/A |  |  |  |  | 118 | 1.8812258 | 776.42505 | 1.1630859 | 0.05700684 | 32.35104375 | #N/A |  |  |  |  | 118 | 1.8834761 | 785.38965 | 1.1630859 | 0.05707503 | 32.72456875 | #N/A |  |  |  |  | 118 | 1.9055989 | 763.72119 | 1.1630859 | 0.05774542 | 31.82171625 | #N/A
| 119 | 1.9043177 | 781.84253 | 1.1728516 | 0.0577066 | 32.57677 | #N/A |  |  |  |  | 119 | 1.8792877 | 783.6051 | 1.1728516 | 0.05694811 | 32.6502125 | #N/A |  |  |  |  | 119 | 1.8983999 | 776.37482 | 1.1728516 | 0.05752727 | 32.34895 | #N/A |  |  |  |  | 119 | 1.9007695 | 784.26434 | 1.1728516 | 0.05759908 | 32.67768 | #N/A |  |  |  |  | 119 | 1.9217212 | 763.02844 | 1.1728516 | 0.05823398 | 31.79285 | #N/A
| 120 | 1.9209015 | 780.67255 | 1.1826172 | 0.05820914 | 32.52802 | #N/A |  |  |  |  | 120 | 1.8960475 | 784.45703 | 1.1826172 | 0.05745598 | 32.68571 | #N/A |  |  |  |  | 120 | 1.9138554 | 776.80115 | 1.1826172 | 0.05799562 | 32.36671 | #N/A |  |  |  |  | 120 | 1.9174377 | 784.45197 | 1.1826172 | 0.05810417 | 32.68549875 | #N/A |  |  |  |  | 120 | 1.9376625 | 762.25153 | 1.1826172 | 0.05871705 | 31.76048 | #N/A
| 121 | 1.9366398 | 779.74677 | 1.1923828 | 0.05868605 | 32.48944875 | #N/A |  |  |  |  | 121 | 1.9131368 | 782.93744 | 1.1923828 | 0.05797384 | 32.62239 | #N/A |  |  |  |  | 121 | 1.9312623 | 774.99323 | 1.1923828 | 0.0585231 | 32.29138 | #N/A |  |  |  |  | 121 | 1.9343137 | 782.76385 | 1.1923828 | 0.05861557 | 32.61516 | #N/A |  |  |  |  | 121 | 1.9567571 | 761.20093 | 1.1923828 | 0.05929567 | 31.71671 | #N/A
| 122 | 1.9531006 | 777.68579 | 1.2021484 | 0.05918487 | 32.40357 | #N/A |  |  |  |  | 122 | 1.9306755 | 781.24036 | 1.2021484 | 0.05850532 | 32.55168 | #N/A |  |  |  |  | 122 | 1.9482255 | 772.578 | 1.2021484 | 0.05903714 | 32.19075 | #N/A |  |  |  |  | 122 | 1.9500165 | 779.51691 | 1.2021484 | 0.05909141 | 32.47987125 | #N/A |  |  |  |  | 122 | 1.9713423 | 760.47107 | 1.2021484 | 0.05973765 | 31.68629 | #N/A
| 123 | 1.9711423 | 779.99042 | 1.2119141 | 0.05973158 | 32.4996 | #N/A |  |  |  |  | 123 | 1.9463397 | 781.60333 | 1.2119141 | 0.05897999 | 32.56681 | #N/A |  |  |  |  | 123 | 1.9662967 | 771.88208 | 1.2119141 | 0.05958475 | 32.16175 | #N/A |  |  |  |  | 123 | 1.9662055 | 779.35101 | 1.2119141 | 0.05958198 | 32.47295875 | #N/A |  |  |  |  | 123 | 1.9885775 | 759.7536 | 1.2119141 | 0.06025992 | 31.6564 | #N/A
| 124 | 1.9872758 | 777.75787 | 1.2216797 | 0.06022048 | 32.40658 | #N/A |  |  |  |  | 124 | 1.9629948 | 779.14294 | 1.2216797 | 0.05948469 | 32.46429 | #N/A |  |  |  |  | 124 | 1.9812839 | 770.54724 | 1.2216797 | 0.06003891 | 32.106135 | #N/A |  |  |  |  | 124 | 1.9820253 | 777.50262 | 1.2216797 | 0.06006137 | 32.3959425 | #N/A |  |  |  |  | 124 | 2.005491 | 758.70581 | 1.2216797 | 0.06077245 | 31.61274 | #N/A
| 125 | 2.0044191 | 777.07184 | 1.2314453 | 0.06073997 | 32.37799 | #N/A |  |  |  |  | 125 | 1.9803329 | 778.70575 | 1.2314453 | 0.06001009 | 32.44607 | #N/A |  |  |  |  | 125 | 1.9977964 | 770.37146 | 1.2314453 | 0.06053928 | 32.09881 | #N/A |  |  |  |  | 125 | 1.9995495 | 777.00012 | 1.2314453 | 0.06059241 | 32.375005 | #N/A |  |  |  |  | 125 | 2.0220039 | 756.66254 | 1.2314453 | 0.06127285 | 31.52761 | #N/A
| 126 | 2.0211999 | 777.19244 | 1.2412109 | 0.06124848 | 32.38302 | #N/A |  |  |  |  | 126 | 1.9960338 | 777.0661 | 1.2412109 | 0.06048587 | 32.37775 | #N/A |  |  |  |  | 126 | 2.0140977 | 769.55865 | 1.2412109 | 0.06103326 | 32.06494375 | #N/A |  |  |  |  | 126 | 2.0154169 | 775.70386 | 1.2412109 | 0.06107324 | 32.32099 | #N/A |  |  |  |  | 126 | 2.0386696 | 755.73529 | 1.2412109 | 0.06177787 | 31.48897 | #N/A
| 127 | 2.0361893 | 774.34875 | 1.2509766 | 0.06170271 | 32.26453125 | #N/A |  |  |  |  | 127 | 2.0139205 | 777.42328 | 1.2509766 | 0.06102789 | 32.39264 | #N/A |  |  |  |  | 127 | 2.0307627 | 769.0387 | 1.2509766 | 0.06153826 | 32.04328 | #N/A |  |  |  |  | 127 | 2.0337806 | 775.271 | 1.2509766 | 0.06162972 | 32.30296 | #N/A |  |  |  |  | 127 | 2.0545068 | 754.53265 | 1.2509766 | 0.06225778 | 31.43886 | #N/A
| 128 | 2.0545824 | 775.34869 | 1.2607422 | 0.06226007 | 32.3062 | #N/A |  |  |  |  | 128 | 2.0291426 | 776.22632 | 1.2607422 | 0.06148917 | 32.34276 | #N/A |  |  |  |  | 128 | 2.0496647 | 768.25031 | 1.2607422 | 0.06211105 | 32.01043 | #N/A |  |  |  |  | 128 | 2.0500116 | 773.71405 | 1.2607422 | 0.06212156 | 32.23809 | #N/A |  |  |  |  | 128 | 2.0708005 | 754.60095 | 1.2607422 | 0.06275153 | 31.44170625 | #N/A
| 129 | 2.0694497 | 772.10901 | 1.2705078 | 0.0627106 | 32.17120875 | #N/A |  |  |  |  | 129 | 2.0469429 | 776.16565 | 1.2705078 | 0.06202857 | 32.34024 | #N/A |  |  |  |  | 129 | 2.0652773 | 766.46222 | 1.2705078 | 0.06258416 | 31.93593 | #N/A |  |  |  |  | 129 | 2.0671289 | 773.12164 | 1.2705078 | 0.06264027 | 32.2134 | #N/A |  |  |  |  | 129 | 2.0882471 | 754.979 | 1.2705078 | 0.06328022 | 31.45746 | #N/A
| 130 | 2.0875685 | 773.95026 | 1.2802734 | 0.06325965 | 32.2479275 | #N/A |  |  |  |  | 130 | 2.0625446 | 773.98157 | 1.2802734 | 0.06250135 | 32.24923 | #N/A |  |  |  |  | 130 | 2.0812685 | 765.23895 | 1.2802734 | 0.06306874 | 31.88495625 | #N/A |  |  |  |  | 130 | 2.0839307 | 770.46045 | 1.2802734 | 0.06314942 | 32.10251875 | #N/A |  |  |  |  | 130 | 2.1047614 | 754.40472 | 1.2802734 | 0.06378065 | 31.43353 | #N/A
| 131 | 2.1029966 | 771.16638 | 1.2900391 | 0.06372717 | 32.1319325 | #N/A |  |  |  |  | 131 | 2.0797741 | 772.92517 | 1.2900391 | 0.06302346 | 32.20522 | #N/A |  |  |  |  | 131 | 2.0971973 | 765.41052 | 1.2900391 | 0.06355143 | 31.892105 | #N/A |  |  |  |  | 131 | 2.0991068 | 771.26746 | 1.2900391 | 0.0636093 | 32.13614 | #N/A |  |  |  |  | 131 | 2.1213686 | 753.80591 | 1.2900391 | 0.0642839 | 31.40858 | #N/A
| 132 | 2.1194916 | 769.76196 | 1.2998047 | 0.06422702 | 32.073415 | #N/A |  |  |  |  | 132 | 2.0955744 | 771.53162 | 1.2998047 | 0.06350225 | 32.14715 | #N/A |  |  |  |  | 132 | 2.1144583 | 764.51349 | 1.2998047 | 0.06407449 | 31.85472875 | #N/A |  |  |  |  | 132 | 2.115356 | 769.62683 | 1.2998047 | 0.0641017 | 32.06778 | #N/A |  |  |  |  | 132 | 2.1381967 | 752.09985 | 1.2998047 | 0.06479384 | 31.33749375 | #N/A
| 133 | 2.1356287 | 766.99341 | 1.3095703 | 0.06471602 | 31.95805875 | #N/A |  |  |  |  | 133 | 2.1119606 | 770.06323 | 1.3095703 | 0.06399881 | 32.08597 | #N/A |  |  |  |  | 133 | 2.1317561 | 764.28528 | 1.3095703 | 0.06459867 | 31.84522 | #N/A |  |  |  |  | 133 | 2.1319265 | 768.31262 | 1.3095703 | 0.06460383 | 32.01303 | #N/A |  |  |  |  | 133 | 2.1539788 | 751.27283 | 1.3095703 | 0.06527208 | 31.30303 | #N/A
| 134 | 2.1529806 | 767.52289 | 1.3193359 | 0.06524184 | 31.98012 | #N/A |  |  |  |  | 134 | 2.1284261 | 770.49835 | 1.3193359 | 0.06449776 | 32.1041 | #N/A |  |  |  |  | 134 | 2.1472025 | 762.6322 | 1.3193359 | 0.06506674 | 31.77634 | #N/A |  |  |  |  | 134 | 2.1483383 | 767.73712 | 1.3193359 | 0.06510116 | 31.98905 | #N/A |  |  |  |  | 134 | 2.1701751 | 750.69598 | 1.3193359 | 0.06576288 | 31.279 | #N/A
| 135 | 2.1694372 | 766.05872 | 1.3291016 | 0.06574052 | 31.91911 | #N/A |  |  |  |  | 135 | 2.1449509 | 770.28381 | 1.3291016 | 0.06499851 | 32.09515875 | #N/A |  |  |  |  | 135 | 2.1647789 | 760.82172 | 1.3291016 | 0.06559936 | 31.700905 | #N/A |  |  |  |  | 135 | 2.1646051 | 766.60608 | 1.3291016 | 0.06559409 | 31.94192 | #N/A |  |  |  |  | 135 | 2.1879714 | 750.36249 | 1.3291016 | 0.06630216 | 31.26510375 | #N/A
| 136 | 2.1848238 | 767.03632 | 1.3388672 | 0.06620678 | 31.95985 | #N/A |  |  |  |  | 136 | 2.1624091 | 769.44446 | 1.3388672 | 0.06552755 | 32.06019 | #N/A |  |  |  |  | 136 | 2.1807375 | 762.05273 | 1.3388672 | 0.06608295 | 31.7522 | #N/A |  |  |  |  | 136 | 2.1826684 | 766.30493 | 1.3388672 | 0.06614147 | 31.92937 | #N/A |  |  |  |  | 136 | 2.2039754 | 751.78534 | 1.3388672 | 0.06678713 | 31.32439 | #N/A
| 137 | 2.2021229 | 766.58679 | 1.3486328 | 0.066731 | 31.94111625 | #N/A |  |  |  |  | 137 | 2.1784837 | 768.0351 | 1.3486328 | 0.06601466 | 32.0014625 | #N/A |  |  |  |  | 137 | 2.197619 | 761.19861 | 1.3486328 | 0.06659452 | 31.71660875 | #N/A |  |  |  |  | 137 | 2.1990488 | 766.76172 | 1.3486328 | 0.06663784 | 31.948405 | #N/A |  |  |  |  | 137 | 2.220937 | 748.82898 | 1.3486328 | 0.06730112 | 31.2012075 | #N/A
| 138 | 2.2191226 | 765.04657 | 1.3583984 | 0.06724614 | 31.87694 | #N/A |  |  |  |  | 138 | 2.1946316 | 767.86847 | 1.3583984 | 0.06650399 | 31.99452 | #N/A |  |  |  |  | 138 | 2.2140048 | 760.61511 | 1.3583984 | 0.06709105 | 31.69229625 | #N/A |  |  |  |  | 138 | 2.2158623 | 766.35065 | 1.3583984 | 0.06714734 | 31.93128 | #N/A |  |  |  |  | 138 | 2.2373514 | 748.76031 | 1.3583984 | 0.06779853 | 31.19834625 | #N/A
| 139 | 2.2339354 | 763.3183 | 1.3681641 | 0.06769501 | 31.80493 | #N/A |  |  |  |  | 139 | 2.2131584 | 765.86969 | 1.3681641 | 0.06706541 | 31.91124 | #N/A |  |  |  |  | 139 | 2.2291946 | 759.14056 | 1.3681641 | 0.06755135 | 31.63086 | #N/A |  |  |  |  | 139 | 2.232645 | 763.60413 | 1.3681641 | 0.06765591 | 31.81683875 | #N/A |  |  |  |  | 139 | 2.2539866 | 747.28339 | 1.3681641 | 0.06830262 | 31.13681 | #N/A
| 140 | 2.2519538 | 763.48883 | 1.3779297 | 0.06824102 | 31.81203 | #N/A |  |  |  |  | 140 | 2.2296078 | 766.91089 | 1.3779297 | 0.06756387 | 31.95462 | #N/A |  |  |  |  | 140 | 2.2476387 | 759.21613 | 1.3779297 | 0.06811026 | 31.63401 | #N/A |  |  |  |  | 140 | 2.2495229 | 762.75885 | 1.3779297 | 0.06816736 | 31.78161875 | #N/A |  |  |  |  | 140 | 2.2696779 | 746.71289 | 1.3779297 | 0.06877812 | 31.11304 | #N/A
| 141 | 2.268353 | 763.09253 | 1.3876953 | 0.06873797 | 31.79552 | #N/A |  |  |  |  | 141 | 2.2452786 | 767.52844 | 1.3876953 | 0.06803875 | 31.98035 | #N/A |  |  |  |  | 141 | 2.2630312 | 757.90582 | 1.3876953 | 0.0685767 | 31.57941 | #N/A |  |  |  |  | 141 | 2.2662189 | 760.17407 | 1.3876953 | 0.0686733 | 31.67392 | #N/A |  |  |  |  | 141 | 2.2866514 | 745.63904 | 1.3876953 | 0.06929247 | 31.06829 | #N/A
| 142 | 2.2852015 | 764.22589 | 1.3974609 | 0.06924853 | 31.84275 | #N/A |  |  |  |  | 142 | 2.2622232 | 765.52484 | 1.3974609 | 0.06855222 | 31.89687 | #N/A |  |  |  |  | 142 | 2.2803223 | 757.04425 | 1.3974609 | 0.06910068 | 31.54351 | #N/A |  |  |  |  | 142 | 2.2823513 | 758.39331 | 1.3974609 | 0.06916216 | 31.59972125 | #N/A |  |  |  |  | 142 | 2.3025393 | 746.72491 | 1.3974609 | 0.06977392 | 31.11354 | #N/A
| 143 | 2.3031034 | 764.14722 | 1.4072266 | 0.06979101 | 31.8394675 | #N/A |  |  |  |  | 143 | 2.2784004 | 764.85223 | 1.4072266 | 0.06904244 | 31.86884 | #N/A |  |  |  |  | 143 | 2.2968388 | 756.2182 | 1.4072266 | 0.06960118 | 31.50909 | #N/A |  |  |  |  | 143 | 2.3001482 | 758.30133 | 1.4072266 | 0.06970146 | 31.59588875 | #N/A |  |  |  |  | 143 | 2.3207378 | 746.96082 | 1.4072266 | 0.07032539 | 31.1233675 | #N/A
| 144 | 2.3187509 | 763.01837 | 1.4169922 | 0.07026518 | 31.79243 | #N/A |  |  |  |  | 144 | 2.2950432 | 764.34003 | 1.4169922 | 0.06954676 | 31.84750125 | #N/A |  |  |  |  | 144 | 2.3135607 | 757.22662 | 1.4169922 | 0.0701079 | 31.55111 | #N/A |  |  |  |  | 144 | 2.3157842 | 755.80463 | 1.4169922 | 0.07017528 | 31.49186 | #N/A |  |  |  |  | 144 | 2.3369465 | 745.40936 | 1.4169922 | 0.07081656 | 31.05872 | #N/A
| 145 | 2.3351529 | 760.53809 | 1.4267578 | 0.07076221 | 31.68909 | #N/A |  |  |  |  | 145 | 2.311023 | 763.77374 | 1.4267578 | 0.070031 | 31.82391 | #N/A |  |  |  |  | 145 | 2.3308611 | 756.93201 | 1.4267578 | 0.07063215 | 31.53883375 | #N/A |  |  |  |  | 145 | 2.3320537 | 753.75616 | 1.4267578 | 0.07066829 | 31.40651 | #N/A |  |  |  |  | 145 | 2.3529887 | 744.4375 | 1.4267578 | 0.07130269 | 31.01823 | #N/A
| 146 | 2.3521566 | 759.5274 | 1.4365234 | 0.07127747 | 31.646975 | #N/A |  |  |  |  | 146 | 2.3278608 | 763.1275 | 1.4365234 | 0.07054124 | 31.79698 | #N/A |  |  |  |  | 146 | 2.3475399 | 756.07935 | 1.4365234 | 0.07113757 | 31.50330625 | #N/A |  |  |  |  | 146 | 2.3498781 | 750.70123 | 1.4365234 | 0.07120843 | 31.27922 | #N/A |  |  |  |  | 146 | 2.3693061 | 742.47845 | 1.4365234 | 0.07179715 | 30.9366 | #N/A
| 147 | 2.3678114 | 759.60004 | 1.4462891 | 0.07175186 | 31.65 | #N/A |  |  |  |  | 147 | 2.3450439 | 763.99115 | 1.4462891 | 0.07106194 | 31.83296 | #N/A |  |  |  |  | 147 | 2.3656785 | 755.62299 | 1.4462891 | 0.07168723 | 31.48429125 | #N/A |  |  |  |  | 147 | 2.3661172 | 747.41705 | 1.4462891 | 0.07170052 | 31.14238 | #N/A |  |  |  |  | 147 | 2.3871808 | 743.0387 | 1.4462891 | 0.07233881 | 30.95995 | #N/A
| 148 | 2.3850827 | 761.09076 | 1.4560547 | 0.07227523 | 31.712115 | #N/A |  |  |  |  | 148 | 2.3625054 | 765.02167 | 1.4560547 | 0.07159107 | 31.8759 | #N/A |  |  |  |  | 148 | 2.3820121 | 753.94269 | 1.4560547 | 0.07218218 | 31.41427875 | #N/A |  |  |  |  | 148 | 2.3832967 | 743.92963 | 1.4560547 | 0.07222111 | 30.99707 | #N/A |  |  |  |  | 148 | 2.4045434 | 744.38379 | 1.4560547 | 0.07286495 | 31.01599125 | #N/A
| 149 | 2.4009743 | 760.43011 | 1.4658203 | 0.0727568 | 31.68459 | #N/A |  |  |  |  | 149 | 2.3794477 | 762.96979 | 1.4658203 | 0.07210448 | 31.79041 | #N/A |  |  |  |  | 149 | 2.3966632 | 753.13239 | 1.4658203 | 0.07262616 | 31.38051625 | #N/A |  |  |  |  | 149 | 2.4004586 | 739.83655 | 1.4658203 | 0.07274117 | 30.82652 | #N/A |  |  |  |  | 149 | 2.4208713 | 742.57294 | 1.4658203 | 0.07335974 | 30.94054 | #N/A
| 150 | 2.419565 | 759.22748 | 1.4755859 | 0.07332015 | 31.63448 | #N/A |  |  |  |  | 150 | 2.3956263 | 762.64246 | 1.4755859 | 0.07259474 | 31.77677 | #N/A |  |  |  |  | 150 | 2.4131236 | 753.17938 | 1.4755859 | 0.07312496 | 31.38247 | #N/A |  |  |  |  | 150 | 2.4148686 | 732.74573 | 1.4755859 | 0.07317784 | 30.53107 | #N/A |  |  |  |  | 150 | 2.4359145 | 741.89825 | 1.4755859 | 0.07381559 | 30.91243 | #N/A
| 151 | 2.4354353 | 758.83038 | 1.4853516 | 0.07380107 | 31.6179325 | #N/A |  |  |  |  | 151 | 2.4120858 | 760.5058 | 1.4853516 | 0.07309351 | 31.68774 | #N/A |  |  |  |  | 151 | 2.4284992 | 752.03546 | 1.4853516 | 0.07359088 | 31.33481 | #N/A |  |  |  |  | 151 | 2.431087 | 717.06891 | 1.4853516 | 0.0736693 | 29.87787125 | #N/A |  |  |  |  | 151 | 2.4551411 | 741.60193 | 1.4853516 | 0.07439822 | 30.90008 | #N/A
| 152 | 2.4511294 | 757.28534 | 1.4951172 | 0.07427665 | 31.55356 | #N/A |  |  |  |  | 152 | 2.4265065 | 758.46167 | 1.4951172 | 0.0735305 | 31.60257 | #N/A |  |  |  |  | 152 | 2.4451728 | 752.50043 | 1.4951172 | 0.07409615 | 31.35418 | #N/A |  |  |  |  | 152 | 2.4477353 | 695.96387 | 1.4951172 | 0.0741738 | 28.99849 | #N/A |  |  |  |  | 152 | 2.4708467 | 741.00513 | 1.4951172 | 0.07487414 | 30.87521375 | #N/A
| 153 | 2.469219 | 757.17554 | 1.5048828 | 0.07482482 | 31.54898 | #N/A |  |  |  |  | 153 | 2.4433935 | 759.0603 | 1.5048828 | 0.07404223 | 31.6275125 | #N/A |  |  |  |  | 153 | 2.4628389 | 752.57568 | 1.5048828 | 0.07463148 | 31.35732 | #N/A | [15 empty] | 153 | 2.4862878 | 739.8269 | 1.5048828 | 0.07534205 | 30.82612 | #N/A
| 154 | 2.4843192 | 757.10687 | 1.5146484 | 0.0752824 | 31.54612 | #N/A |  |  |  |  | 154 | 2.4609292 | 758.66089 | 1.5146484 | 0.07457361 | 31.61087 | #N/A |  |  |  |  | 154 | 2.4806547 | 750.46722 | 1.5146484 | 0.07517135 | 31.2694675 | #N/A | [15 empty] | 154 | 2.5031955 | 739.07745 | 1.5146484 | 0.07585441 | 30.79489375 | #N/A
| 155 | 2.5030198 | 757.00623 | 1.5244141 | 0.07584908 | 31.54192625 | #N/A |  |  |  |  | 155 | 2.4771967 | 759.2088 | 1.5244141 | 0.07506657 | 31.6337 | #N/A |  |  |  |  | 155 | 2.4958382 | 749.73474 | 1.5244141 | 0.07563146 | 31.2389475 | #N/A | [15 empty] | 155 | 2.5189579 | 739.77509 | 1.5244141 | 0.07633206 | 30.82396 | #N/A
| 156 | 2.5188329 | 756.14001 | 1.5341797 | 0.07632827 | 31.50583375 | #N/A |  |  |  |  | 156 | 2.4938259 | 757.03571 | 1.5341797 | 0.07557048 | 31.54315 | #N/A |  |  |  |  | 156 | 2.5120537 | 747.74152 | 1.5341797 | 0.07612284 | 31.1559 | #N/A | [15 empty] | 156 | 2.5347745 | 738.41211 | 1.5341797 | 0.07681135 | 30.76717125 | #N/A
| 157 | 2.5348053 | 755.82172 | 1.5439453 | 0.07681228 | 31.49257 | #N/A |  |  |  |  | 157 | 2.5103047 | 756.87769 | 1.5439453 | 0.07606984 | 31.53657 | #N/A |  |  |  |  | 157 | 2.5279884 | 749.92871 | 1.5439453 | 0.07660571 | 31.24703 | #N/A | [15 empty] | 157 | 2.5515313 | 737.64691 | 1.5439453 | 0.07731913 | 30.73529 | #N/A
| 158 | 2.551286 | 753.8996 | 1.5537109 | 0.0773117 | 31.41248 | #N/A |  |  |  |  | 158 | 2.5264666 | 755.50012 | 1.5537109 | 0.07655959 | 31.47917 | #N/A |  |  |  |  | 158 | 2.544883 | 748.7146 | 1.5537109 | 0.07711767 | 31.19644 | #N/A | [15 empty] | 158 | 2.5681982 | 736.82428 | 1.5537109 | 0.07782419 | 30.70101 | #N/A
| 159 | 2.5677774 | 754.46814 | 1.5634766 | 0.07781144 | 31.4361725 | #N/A |  |  |  |  | 159 | 2.5436778 | 755.35461 | 1.5634766 | 0.07708115 | 31.47310875 | #N/A |  |  |  |  | 159 | 2.5618534 | 748.04297 | 1.5634766 | 0.07763192 | 31.16846 | #N/A | [15 empty] | 159 | 2.5853286 | 737.83228 | 1.5634766 | 0.07834329 | 30.74301 | #N/A
| 160 | 2.5846219 | 752.63037 | 1.5732422 | 0.07832188 | 31.35959875 | #N/A |  |  |  |  | 160 | 2.5605652 | 757.17938 | 1.5732422 | 0.07759288 | 31.54914 | #N/A |  |  |  |  | 160 | 2.5783305 | 747.72168 | 1.5732422 | 0.07813123 | 31.15507 | #N/A | [15 empty] | 160 | 2.6019483 | 737.6275 | 1.5732422 | 0.07884692 | 30.73448 | #N/A
| 161 | 2.6002939 | 753.61682 | 1.5830078 | 0.07879678 | 31.4007 | #N/A |  |  |  |  | 161 | 2.5765297 | 755.86029 | 1.5830078 | 0.07807666 | 31.49417875 | #N/A |  |  |  |  | 161 | 2.5966663 | 746.84222 | 1.5830078 | 0.07868686 | 31.11843 | #N/A | [15 empty] | 161 | 2.6188333 | 737.97748 | 1.5830078 | 0.07935858 | 30.74906 | #N/A
| 162 | 2.6154473 | 752.17554 | 1.5927734 | 0.07925598 | 31.3406475 | #N/A |  |  |  |  | 162 | 2.5945919 | 756.13159 | 1.5927734 | 0.078624 | 31.50548 | #N/A |  |  |  |  | 162 | 2.6129904 | 746.70715 | 1.5927734 | 0.07918153 | 31.1128 | #N/A | [15 empty] | 162 | 2.6353536 | 737.91553 | 1.5927734 | 0.0798592 | 30.74648 | #N/A
| 163 | 2.6332374 | 751.87976 | 1.6025391 | 0.07979507 | 31.32832 | #N/A |  |  |  |  | 163 | 2.6099324 | 755.04248 | 1.6025391 | 0.07908886 | 31.4601 | #N/A |  |  |  |  | 163 | 2.6288447 | 745.82343 | 1.6025391 | 0.07966196 | 31.07597625 | #N/A | [15 empty] | 163 | 2.6520021 | 737.23358 | 1.6025391 | 0.0803637 | 30.71807 | #N/A
| 164 | 2.6500113 | 751.508 | 1.6123047 | 0.08030337 | 31.31283 | #N/A |  |  |  |  | 164 | 2.6280334 | 755.14044 | 1.6123047 | 0.07963738 | 31.464185 | #N/A |  |  |  |  | 164 | 2.6456759 | 746.38177 | 1.6123047 | 0.080172 | 31.09924 | #N/A | [15 empty] | 164 | 2.6690955 | 736.77948 | 1.6123047 | 0.08088168 | 30.699145 | #N/A
| 165 | 2.6668451 | 751.04974 | 1.6220703 | 0.08081349 | 31.29374 | #N/A |  |  |  |  | 165 | 2.6440837 | 753.25647 | 1.6220703 | 0.08012375 | 31.38568625 | #N/A |  |  |  |  | 165 | 2.6608577 | 746.47827 | 1.6220703 | 0.08063205 | 31.10326125 | #N/A | [15 empty] | 165 | 2.6856883 | 735.73358 | 1.6220703 | 0.08138449 | 30.65557 | #N/A
| 166 | 2.6824603 | 751.40204 | 1.6318359 | 0.08128668 | 31.30842 | #N/A |  |  |  |  | 166 | 2.6585019 | 753.09045 | 1.6318359 | 0.08056066 | 31.37876875 | #N/A |  |  |  |  | 166 | 2.6779048 | 743.95923 | 1.6318359 | 0.08114863 | 30.99830125 | #N/A | [15 empty] | 166 | 2.7014008 | 735.0744 | 1.6318359 | 0.08186063 | 30.6281 | #N/A
| 167 | 2.7017775 | 752.99805 | 1.6416016 | 0.08187205 | 31.37491875 | #N/A |  |  |  |  | 167 | 2.6751406 | 752.11237 | 1.6416016 | 0.08106487 | 31.33802 | #N/A |  |  |  |  | 167 | 2.6938987 | 744.4281 | 1.6416016 | 0.08163329 | 31.0178375 | #N/A | [15 empty] | 167 | 2.7188985 | 735.59332 | 1.6416016 | 0.08239086 | 30.64972 | #N/A
| 168 | 2.7181869 | 753.40912 | 1.6513672 | 0.0823693 | 31.39205 | #N/A |  |  |  |  | 168 | 2.6934896 | 754.07013 | 1.6513672 | 0.0816209 | 31.41958875 | #N/A |  |  |  |  | 168 | 2.7108154 | 743.59375 | 1.6513672 | 0.08214592 | 30.98307 | #N/A | [15 empty] | 168 | 2.7342427 | 734.69299 | 1.6513672 | 0.08285584 | 30.61221 | #N/A
| 169 | 2.7335553 | 751.09229 | 1.6611328 | 0.08283501 | 31.29551 | #N/A |  |  |  |  | 169 | 2.709517 | 752.12439 | 1.6611328 | 0.08210658 | 31.33851625 | #N/A |  |  |  |  | 169 | 2.7276127 | 744.30469 | 1.6611328 | 0.08265493 | 31.0127 | #N/A | [15 empty] | 169 | 2.7505994 | 733.81458 | 1.6611328 | 0.0833515 | 30.5756075 | #N/A
| 170 | 2.750077 | 750.63129 | 1.6708984 | 0.08333567 | 31.27630375 | #N/A |  |  |  |  | 170 | 2.7267818 | 751.55212 | 1.6708984 | 0.08262975 | 31.31467 | #N/A |  |  |  |  | 170 | 2.7437644 | 744.77112 | 1.6708984 | 0.08314438 | 31.03213 | #N/A | [15 empty] | 170 | 2.7685082 | 733.28979 | 1.6708984 | 0.08389419 | 30.55374125 | #N/A
| 171 | 2.7668786 | 749.46283 | 1.6806641 | 0.08384481 | 31.22762 | #N/A |  |  |  |  | 171 | 2.7444146 | 752.9035 | 1.6806641 | 0.08316408 | 31.37098 | #N/A |  |  |  |  | 171 | 2.7612209 | 743.98022 | 1.6806641 | 0.08367336 | 30.99918 | #N/A | [15 empty] | 171 | 2.7837625 | 732.32141 | 1.6806641 | 0.08435644 | 30.51339 | #N/A
| 172 | 2.7828557 | 749.35822 | 1.6904297 | 0.08432896 | 31.22326 | #N/A |  |  |  |  | 172 | 2.7602472 | 750.39313 | 1.6904297 | 0.08364385 | 31.26638 | #N/A |  |  |  |  | 172 | 2.7771635 | 744.17212 | 1.6904297 | 0.08415647 | 31.00717 | #N/A | [15 empty] | 172 | 2.8002455 | 731.89941 | 1.6904297 | 0.08485592 | 30.49580875 | #N/A
| 173 | 2.799325 | 749.10028 | 1.7001953 | 0.08482803 | 31.21251 | #N/A |  |  |  |  | 173 | 2.7762835 | 751.6972 | 1.7001953 | 0.0841298 | 31.32072 | #N/A |  |  |  |  | 173 | 2.7934957 | 740.96698 | 1.7001953 | 0.08465138 | 30.87362 | #N/A | [15 empty] | 173 | 2.8187308 | 733.30573 | 1.7001953 | 0.08541608 | 30.55441 | #N/A
| 174 | 2.8164513 | 748.73792 | 1.7099609 | 0.08534701 | 31.19741 | #N/A |  |  |  |  | 174 | 2.7931192 | 751.08136 | 1.7099609 | 0.08463998 | 31.29506 | #N/A |  |  |  |  | 174 | 2.8090796 | 740.21509 | 1.7099609 | 0.08512362 | 30.8423 | #N/A | [15 empty] | 174 | 2.8355963 | 733.66028 | 1.7099609 | 0.08592716 | 30.56918 | #N/A
| 175 | 2.8333609 | 748.32477 | 1.7197266 | 0.08585942 | 31.18019875 | #N/A |  |  |  |  | 175 | 2.8083127 | 749.19141 | 1.7197266 | 0.08510038 | 31.21630875 | #N/A |  |  |  |  | 175 | 2.8241673 | 739.46576 | 1.7197266 | 0.08558083 | 30.81107 | #N/A | [15 empty] | 175 | 2.8513365 | 732.22729 | 1.7197266 | 0.08640414 | 30.50947 | #N/A
| 176 | 2.8494072 | 747.69263 | 1.7294922 | 0.08634567 | 31.15386 | #N/A |  |  |  |  | 176 | 2.8243954 | 749.5199 | 1.7294922 | 0.08558774 | 31.23 | #N/A |  |  |  |  | 176 | 2.8430705 | 740.79767 | 1.7294922 | 0.08615365 | 30.86657 | #N/A | [15 empty] | 176 | 2.8669326 | 730.83112 | 1.7294922 | 0.08687675 | 30.4513 | #N/A
| 177 | 2.8655465 | 746.53168 | 1.7392578 | 0.08683474 | 31.10549 | #N/A |  |  |  |  | 177 | 2.8420649 | 749.10052 | 1.7392578 | 0.08612318 | 31.21252 | #N/A |  |  |  |  | 177 | 2.8606608 | 740.69092 | 1.7392578 | 0.08668669 | 30.86212 | #N/A | [15 empty] | 177 | 2.8834107 | 730.00238 | 1.7392578 | 0.08737608 | 30.41677 | #N/A
| 178 | 2.8814044 | 744.6936 | 1.7490234 | 0.08731528 | 31.0289 | #N/A |  |  |  |  | 178 | 2.8584211 | 748.83563 | 1.7490234 | 0.08661882 | 31.20148 | #N/A |  |  |  |  | 178 | 2.8763113 | 740.15405 | 1.7490234 | 0.08716095 | 30.83975 | #N/A | [15 empty] | 178 | 2.9001923 | 729.55847 | 1.7490234 | 0.08788462 | 30.39827 | #N/A
| 179 | 2.8986974 | 745.23541 | 1.7587891 | 0.08783932 | 31.05148 | #N/A |  |  |  |  | 179 | 2.8749812 | 748.85632 | 1.7587891 | 0.08712064 | 31.20235 | #N/A |  |  |  |  | 179 | 2.8939712 | 740.89014 | 1.7587891 | 0.0876961 | 30.8704225 | #N/A | [15 empty] | 179 | 2.9159036 | 729.42151 | 1.7587891 | 0.08836072 | 30.39256 | #N/A
| 180 | 2.9150279 | 745.1333 | 1.7685547 | 0.08833418 | 31.04722 | #N/A |  |  |  |  | 180 | 2.8924356 | 747.93549 | 1.7685547 | 0.08764956 | 31.16397875 | #N/A |  |  |  |  | 180 | 2.9096928 | 739.85181 | 1.7685547 | 0.08817251 | 30.82715875 | #N/A | [15 empty] | 180 | 2.9323759 | 729.69867 | 1.7685547 | 0.08885988 | 30.40411125 | #N/A
| 181 | 2.9313173 | 747.02924 | 1.7783203 | 0.0888278 | 31.12622 | #N/A |  |  |  |  | 181 | 2.907685 | 748.42786 | 1.7783203 | 0.08811167 | 31.18449 | #N/A |  |  |  |  | 181 | 2.9282203 | 738.35931 | 1.7783203 | 0.08873395 | 30.76497125 | #N/A | [15 empty] | 181 | 2.950587 | 730.9585 | 1.7783203 | 0.08941173 | 30.4566 | #N/A
| 182 | 2.9500489 | 746.35516 | 1.7880859 | 0.08939542 | 31.09813 | #N/A |  |  |  |  | 182 | 2.9249375 | 747.08978 | 1.7880859 | 0.08863447 | 31.12874 | #N/A |  |  |  |  | 182 | 2.9439559 | 740.62439 | 1.7880859 | 0.08921078 | 30.85935 | #N/A | [15 empty] | 182 | 2.9670937 | 730.42242 | 1.7880859 | 0.08991193 | 30.4342675 | #N/A
| 183 | 2.9656498 | 746.11639 | 1.7978516 | 0.08986818 | 31.08818 | #N/A |  |  |  |  | 183 | 2.9420373 | 746.76843 | 1.7978516 | 0.08915265 | 31.11535125 | #N/A |  |  |  |  | 183 | 2.9608848 | 738.20972 | 1.7978516 | 0.08972378 | 30.75874 | #N/A | [15 empty] | 183 | 2.9840255 | 728.18933 | 1.7978516 | 0.09042502 | 30.34122 | #N/A
| 184 | 2.9821761 | 745.45587 | 1.8076172 | 0.09036897 | 31.06066125 | #N/A |  |  |  |  | 184 | 2.9593709 | 747.0921 | 1.8076172 | 0.08967791 | 31.1288375 | #N/A |  |  |  |  | 184 | 2.9766953 | 738.01428 | 1.8076172 | 0.09020289 | 30.750595 | #N/A | [15 empty] | 184 | 3.0003722 | 728.66693 | 1.8076172 | 0.09092037 | 30.36112 | #N/A
| 185 | 2.9999123 | 746.21222 | 1.8173828 | 0.09090643 | 31.09218 | #N/A |  |  |  |  | 185 | 2.9750526 | 748.0849 | 1.8173828 | 0.09015311 | 31.1702 | #N/A |  |  |  |  | 185 | 2.9932396 | 737.99139 | 1.8173828 | 0.09070423 | 30.74964125 | #N/A | [15 empty] | 185 | 3.0160973 | 728.22125 | 1.8173828 | 0.09139689 | 30.34255 | #N/A
| 186 | 3.0158529 | 744.92004 | 1.8271484 | 0.09138948 | 31.038335 | #N/A |  |  |  |  | 186 | 2.9911814 | 746.45526 | 1.8271484 | 0.09064186 | 31.1023025 | #N/A |  |  |  |  | 186 | 3.0113764 | 736.3443 | 1.8271484 | 0.09125383 | 30.6810125 | #N/A | [15 empty] | 186 | 3.0334532 | 729.45789 | 1.8271484 | 0.09192282 | 30.39407875 | #N/A
| 187 | 3.0305033 | 743.88336 | 1.8369141 | 0.09183343 | 30.99514 | #N/A |  |  |  |  | 187 | 3.008194 | 746.138 | 1.8369141 | 0.09115739 | 31.08908 | #N/A |  |  |  |  | 187 | 3.0262873 | 735.58588 | 1.8369141 | 0.09170568 | 30.64941 | #N/A | [15 empty] | 187 | 3.0507057 | 728.68225 | 1.8369141 | 0.09244563 | 30.36176 | #N/A
| 188 | 3.0483634 | 744.216 | 1.8466797 | 0.09237465 | 31.009 | #N/A |  |  |  |  | 188 | 3.0256629 | 746.6402 | 1.8466797 | 0.09168675 | 31.11001 | #N/A |  |  |  |  | 188 | 3.0417473 | 734.41632 | 1.8466797 | 0.09217416 | 30.60068 | #N/A | [15 empty] | 188 | 3.06634 | 728.21375 | 1.8466797 | 0.09291939 | 30.34224 | #N/A
| 189 | 3.0648196 | 743.27478 | 1.8564453 | 0.09287332 | 30.9697825 | #N/A |  |  |  |  | 189 | 3.0412455 | 744.7384 | 1.8564453 | 0.09215895 | 31.03077 | #N/A |  |  |  |  | 189 | 3.0579321 | 733.76019 | 1.8564453 | 0.09266461 | 30.57334125 | #N/A | [15 empty] | 189 | 3.083818 | 727.84772 | 1.8564453 | 0.09344903 | 30.32699 | #N/A
| 190 | 3.0826917 | 743.20844 | 1.8662109 | 0.0934149 | 30.96702 | #N/A |  |  |  |  | 190 | 3.0587032 | 746.0271 | 1.8662109 | 0.09268798 | 31.0844625 | #N/A |  |  |  |  | 190 | 3.0751796 | 734.71088 | 1.8662109 | 0.09318726 | 30.61295 | #N/A | [15 empty] | 190 | 3.0992384 | 726.03589 | 1.8662109 | 0.09391632 | 30.2515 | #N/A
| 191 | 3.0974967 | 743.57434 | 1.8759766 | 0.09386354 | 30.98226 | #N/A |  |  |  |  | 191 | 3.0749664 | 743.88776 | 1.8759766 | 0.0931808 | 30.99532 | #N/A |  |  |  |  | 191 | 3.0922134 | 735.3421 | 1.8759766 | 0.09370344 | 30.63925 | #N/A | [15 empty] | 191 | 3.115845 | 727.46161 | 1.8759766 | 0.09441955 | 30.3109 | #N/A
| 192 | 3.1147642 | 742.90845 | 1.8857422 | 0.09438679 | 30.95451875 | #N/A |  |  |  |  | 192 | 3.0926113 | 745.6225 | 1.8857422 | 0.09371549 | 31.0676 | #N/A |  |  |  |  | 192 | 3.1081359 | 734.48993 | 1.8857422 | 0.09418594 | 30.60375 | #N/A | [15 empty] | 192 | 3.1318707 | 727.14984 | 1.8857422 | 0.09490517 | 30.29791 | #N/A
| 193 | 3.1312766 | 742.96271 | 1.8955078 | 0.09488717 | 30.95678 | #N/A |  |  |  |  | 193 | 3.1092248 | 746.14722 | 1.8955078 | 0.09421893 | 31.0894675 | #N/A |  |  |  |  | 193 | 3.1248293 | 733.6947 | 1.8955078 | 0.0946918 | 30.5706125 | #N/A | [15 empty] | 193 | 3.1505456 | 727.03442 | 1.8955078 | 0.09547108 | 30.2931 | #N/A
| 194 | 3.1469674 | 742.41522 | 1.9052734 | 0.09536265 | 30.9339675 | #N/A |  |  |  |  | 194 | 3.1262093 | 744.30823 | 1.9052734 | 0.09473362 | 31.01284 | #N/A |  |  |  |  | 194 | 3.1424065 | 733.09277 | 1.9052734 | 0.09522444 | 30.54553 | #N/A | [15 empty] | 194 | 3.1658514 | 725.94287 | 1.9052734 | 0.09593489 | 30.24762 | #N/A
| 195 | 3.1636076 | 741.67865 | 1.9150391 | 0.0958669 | 30.90328 | #N/A |  |  |  |  | 195 | 3.1401005 | 742.98602 | 1.9150391 | 0.09515456 | 30.95775 | #N/A |  |  |  |  | 195 | 3.1590791 | 733.82214 | 1.9150391 | 0.09572967 | 30.5759225 | #N/A | [15 empty] | 195 | 3.183593 | 726.31049 | 1.9150391 | 0.09647252 | 30.26294 | #N/A
| 196 | 3.1806896 | 742.8786 | 1.9248047 | 0.09638453 | 30.953275 | #N/A |  |  |  |  | 196 | 3.1571758 | 741.84308 | 1.9248047 | 0.09567199 | 30.91013 | #N/A |  |  |  |  | 196 | 3.1755545 | 733.55243 | 1.9248047 | 0.09622892 | 30.56468 | #N/A | [15 empty] | 196 | 3.1986508 | 725.03363 | 1.9248047 | 0.09692881 | 30.20973 | #N/A
| 197 | 3.1978745 | 741.18951 | 1.9345703 | 0.09690529 | 30.88289625 | #N/A |  |  |  |  | 197 | 3.1736619 | 741.41577 | 1.9345703 | 0.09617157 | 30.89232375 | #N/A |  |  |  |  | 197 | 3.1911936 | 732.66492 | 1.9345703 | 0.09670284 | 30.527705 | #N/A | [15 empty] | 197 | 3.2153411 | 725.07751 | 1.9345703 | 0.09743458 | 30.21156 | #N/A
| 198 | 3.2138364 | 741.3111 | 1.9443359 | 0.09738898 | 30.8879625 | #N/A |  |  |  |  | 198 | 3.1903305 | 740.91699 | 1.9443359 | 0.09667668 | 30.87154125 | #N/A |  |  |  |  | 198 | 3.2084544 | 732.23877 | 1.9443359 | 0.09722589 | 30.50994875 | #N/A | [15 empty] | 198 | 3.233078 | 724.85516 | 1.9443359 | 0.09797206 | 30.2023 | #N/A
| 199 | 3.231741 | 741.57654 | 1.9541016 | 0.09793155 | 30.8990225 | #N/A |  |  |  |  | 199 | 3.2065685 | 742.21503 | 1.9541016 | 0.09716874 | 30.92562625 | #N/A |  |  |  |  | 199 | 3.2246833 | 731.29285 | 1.9541016 | 0.09771768 | 30.47054 | #N/A | [15 empty] | 199 | 3.2496059 | 725.104 | 1.9541016 | 0.09847291 | 30.21267 | #N/A
| 200 | 3.2486587 | 741.79443 | 1.9638672 | 0.0984442 | 30.90810125 | #N/A |  |  |  |  | 200 | 3.2231801 | 741.02734 | 1.9638672 | 0.09767212 | 30.87614 | #N/A |  |  |  |  | 200 | 3.2418337 | 729.07977 | 1.9638672 | 0.09823738 | 30.37832375 | #N/A | [15 empty] | 200 | 3.2653441 | 725.12329 | 1.9638672 | 0.09894982 | 30.21347 | #N/A
| 201 | 3.2648549 | 740.86224 | 1.9736328 | 0.098935 | 30.86926 | #N/A |  |  |  |  | 201 | 3.239933 | 740.85797 | 1.9736328 | 0.09817979 | 30.86908 | #N/A |  |  |  |  | 201 | 3.2595422 | 729.95374 | 1.9736328 | 0.09877401 | 30.41474 | #N/A | [15 empty] | 201 | 3.2831109 | 725.32623 | 1.9736328 | 0.09948821 | 30.22192625 | #N/A
| 202 | 3.2802968 | 739.08813 | 1.9833984 | 0.09940293 | 30.79533875 | #N/A |  |  |  |  | 202 | 3.2555342 | 741.56451 | 1.9833984 | 0.09865255 | 30.89852125 | #N/A |  |  |  |  | 202 | 3.2758117 | 729.18542 | 1.9833984 | 0.09926702 | 30.38273 | #N/A | [15 empty] | 202 | 3.3001299 | 724.58282 | 1.9833984 | 0.1000039 | 30.19095 | #N/A
| 203 | 3.2957325 | 738.68347 | 1.9931641 | 0.09987068 | 30.77848 | #N/A |  |  |  |  | 203 | 3.2721202 | 739.95508 | 1.9931641 | 0.09915516 | 30.83146 | #N/A |  |  |  |  | 203 | 3.2932677 | 729.53687 | 1.9931641 | 0.09979599 | 30.39737 | #N/A | [15 empty] | 203 | 3.3160112 | 723.97858 | 1.9931641 | 0.1004852 | 30.16577 | #N/A
| 204 | 3.312804 | 738.28235 | 2.0029297 | 0.100388 | 30.76176 | #N/A |  |  |  |  | 204 | 3.2890639 | 739.98468 | 2.0029297 | 0.0996686 | 30.832695 | #N/A |  |  |  |  | 204 | 3.3077927 | 728.4212 | 2.0029297 | 0.1002361 | 30.35088 | #N/A | [15 empty] | 204 | 3.3319933 | 722.65564 | 2.0029297 | 0.1009695 | 30.11065 | #N/A
| 205 | 3.32881 | 738.66107 | 2.0126953 | 0.100873 | 30.77754 | #N/A |  |  |  |  | 205 | 3.3062286 | 740.87573 | 2.0126953 | 0.1001887 | 30.86982 | #N/A |  |  |  |  | 205 | 3.3251445 | 727.34058 | 2.0126953 | 0.100762 | 30.3058575 | #N/A | [15 empty] | 205 | 3.3490222 | 723.13452 | 2.0126953 | 0.1014855 | 30.130605 | #N/A
| 206 | 3.3477423 | 738.78088 | 2.0224609 | 0.1014467 | 30.78254 | #N/A |  |  |  |  | 206 | 3.3242736 | 742.30682 | 2.0224609 | 0.1007356 | 30.92945 | #N/A |  |  |  |  | 206 | 3.3413084 | 725.30676 | 2.0224609 | 0.1012518 | 30.221115 | #N/A | [15 empty] | 206 | 3.3650651 | 723.15833 | 2.0224609 | 0.1019717 | 30.1316 | #N/A
| 207 | 3.3627183 | 739.12311 | 2.0322266 | 0.1019006 | 30.79679625 | #N/A |  |  |  |  | 207 | 3.3400192 | 742.77502 | 2.0322266 | 0.1012127 | 30.94896 | #N/A |  |  |  |  | 207 | 3.3594217 | 725.31311 | 2.0322266 | 0.1018007 | 30.22138 | #N/A | [15 empty] | 207 | 3.3816671 | 723.06403 | 2.0322266 | 0.1024748 | 30.12767 | #N/A
| 208 | 3.3798707 | 738.57959 | 2.0419922 | 0.1024203 | 30.77415 | #N/A |  |  |  |  | 208 | 3.356303 | 739.48584 | 2.0419922 | 0.1017062 | 30.81191 | #N/A |  |  |  |  | 208 | 3.3750699 | 723.83527 | 2.0419922 | 0.1022748 | 30.1598 | #N/A | [15 empty] | 208 | 3.399086 | 723.41962 | 2.0419922 | 0.1030026 | 30.14248 | #N/A
| 209 | 3.3973229 | 738.77191 | 2.0517578 | 0.1029492 | 30.78216 | #N/A |  |  |  |  | 209 | 3.372191 | 740.06946 | 2.0517578 | 0.1021876 | 30.8362275 | #N/A |  |  |  |  | 209 | 3.3897467 | 721.513 | 2.0517578 | 0.1027196 | 30.06304 | #N/A | [15 empty] | 209 | 3.4163482 | 722.60535 | 2.0517578 | 0.1035257 | 30.10855625 | #N/A
| 210 | 3.4127543 | 737.89636 | 2.0615234 | 0.1034168 | 30.74568 | #N/A |  |  |  |  | 210 | 3.3905931 | 739.1795 | 2.0615234 | 0.1027452 | 30.79915 | #N/A |  |  |  |  | 210 | 3.4062655 | 719.16772 | 2.0615234 | 0.1032202 | 29.96532 | #N/A | [15 empty] | 210 | 3.4328051 | 721.22205 | 2.0615234 | 0.1040244 | 30.05091875 | #N/A
| 211 | 3.4302373 | 737.72949 | 2.0712891 | 0.1039466 | 30.73872875 | #N/A |  |  |  |  | 211 | 3.4072254 | 739.70264 | 2.0712891 | 0.1032493 | 30.82094 | #N/A |  |  |  |  | 211 | 3.4236453 | 717.27014 | 2.0712891 | 0.1037468 | 29.88626 | #N/A | [15 empty] | 211 | 3.4480574 | 720.46033 | 2.0712891 | 0.1044866 | 30.01918 | #N/A
| 212 | 3.4457808 | 738.13843 | 2.0810547 | 0.1044176 | 30.75577 | #N/A |  |  |  |  | 212 | 3.4231293 | 739.01367 | 2.0810547 | 0.1037312 | 30.79223625 | #N/A |  |  |  |  | 212 | 3.4396403 | 712.74243 | 2.0810547 | 0.1042315 | 29.69760125 | #N/A | [15 empty] | 212 | 3.4640698 | 721.00043 | 2.0810547 | 0.1049718 | 30.04168 | #N/A
| 213 | 3.4623952 | 737.72089 | 2.0908203 | 0.1049211 | 30.73837 | #N/A |  |  |  |  | 213 | 3.4405124 | 737.19159 | 2.0908203 | 0.104258 | 30.71631625 | #N/A |  |  |  |  | 213 | 3.4579766 | 703.7019 | 2.0908203 | 0.1047872 | 29.3209125 | #N/A | [15 empty] | 213 | 3.4814544 | 721.39404 | 2.0908203 | 0.1054986 | 30.058085 | #N/A
| 214 | 3.4789109 | 736.90796 | 2.1005859 | 0.1054215 | 30.7045 | #N/A |  |  |  |  | 214 | 3.4559059 | 738.42438 | 2.1005859 | 0.1047244 | 30.7676825 | #N/A |  |  |  |  | 214 | 3.4743249 | 689.68518 | 2.1005859 | 0.1052826 | 28.7368825 | #N/A | [15 empty] | 214 | 3.4975352 | 721.55859 | 2.1005859 | 0.1059859 | 30.06494125 | #N/A
| 215 | 3.4948332 | 736.96771 | 2.1103516 | 0.105904 | 30.70699 | #N/A |  |  |  |  | 215 | 3.470803 | 735.01758 | 2.1103516 | 0.1051758 | 30.6257325 | #N/A |  |  |  |  | 215 | 3.4911354 | 676.68604 | 2.1103516 | 0.105792 | 28.19525 | #N/A | [15 empty] | 215 | 3.5147691 | 720.25269 | 2.1103516 | 0.1065082 | 30.01052875 | #N/A
| 216 | 3.5123768 | 737.42273 | 2.1201172 | 0.1064357 | 30.72595 | #N/A |  |  |  |  | 216 | 3.4877903 | 735.84662 | 2.1201172 | 0.1056906 | 30.66028 | #N/A |  |  |  |  | 216 | 3.5076418 | 659.36249 | 2.1201172 | 0.1062922 | 27.47344 | #N/A | [15 empty] | 216 | 3.5305958 | 720.65369 | 2.1201172 | 0.1069878 | 30.02724 | #N/A
| 217 | 3.5301356 | 736.26862 | 2.1298828 | 0.1069738 | 30.67786 | #N/A |  |  |  |  | 217 | 3.5059817 | 736.91516 | 2.1298828 | 0.1062419 | 30.7048 | #N/A |  |  |  |  | 217 | 3.5229568 | 629.04303 | 2.1298828 | 0.1067563 | 26.21012625 | #N/A | [15 empty] | 217 | 3.5479314 | 719.83142 | 2.1298828 | 0.1075131 | 29.99298 | #N/A
| 218 | 3.5461595 | 736.54303 | 2.1396484 | 0.1074594 | 30.68929 | #N/A |  |  |  |  | 218 | 3.5214081 | 736.76001 | 2.1396484 | 0.1067093 | 30.69833375 | #N/A | [26 empty] | 218 | 3.5643899 | 721.28204 | 2.1396484 | 0.1080118 | 30.05342 | #N/A
| 219 | 3.5616746 | 736.30017 | 2.1494141 | 0.1079295 | 30.67917375 | #N/A |  |  |  |  | 219 | 3.5382462 | 738.21326 | 2.1494141 | 0.1072196 | 30.75889 | #N/A | [26 empty] | 219 | 3.5809453 | 720.77191 | 2.1494141 | 0.1085135 | 30.03216 | #N/A
| 220 | 3.5784919 | 737.18597 | 2.1591797 | 0.1084391 | 30.71608 | #N/A |  |  |  |  | 220 | 3.5548589 | 737.9599 | 2.1591797 | 0.107723 | 30.74833 | #N/A | [26 empty] | 220 | 3.5968728 | 719.34149 | 2.1591797 | 0.1089961 | 29.97256 | #N/A
| 221 | 3.5964851 | 736.59192 | 2.1689453 | 0.1089844 | 30.69133 | #N/A |  |  |  |  | 221 | 3.5717118 | 735.73236 | 2.1689453 | 0.1082337 | 30.655515 | #N/A | [26 empty] | 221 | 3.6124358 | 719.45001 | 2.1689453 | 0.1094678 | 29.97708375 | #N/A
| 222 | 3.6122546 | 735.62463 | 2.1787109 | 0.1094623 | 30.65102625 | #N/A |  |  |  |  | 222 | 3.589191 | 736.43884 | 2.1787109 | 0.1087634 | 30.68495 | #N/A | [26 empty] | 222 | 3.6296422 | 717.97754 | 2.1787109 | 0.1099892 | 29.91573 | #N/A
| 223 | 3.6292446 | 734.35254 | 2.1884766 | 0.1099771 | 30.5980225 | #N/A |  |  |  |  | 223 | 3.6061406 | 736.41949 | 2.1884766 | 0.109277 | 30.68415 | #N/A | [26 empty] | 223 | 3.6465764 | 719.06036 | 2.1884766 | 0.1105023 | 29.96085 | #N/A
| 224 | 3.6451979 | 735.1543 | 2.1982422 | 0.1104605 | 30.63143 | #N/A |  |  |  |  | 224 | 3.6208591 | 735.62524 | 2.1982422 | 0.109723 | 30.65105 | #N/A | [26 empty] | 224 | 3.6638505 | 719.87091 | 2.1982422 | 0.1110258 | 29.99462125 | #N/A
| 225 | 3.6612806 | 734.99756 | 2.2080078 | 0.1109479 | 30.6249 | #N/A |  |  |  |  | 225 | 3.638978 | 736.71967 | 2.2080078 | 0.1102721 | 30.69665 | #N/A | [26 empty] | 225 | 3.6800268 | 719.54639 | 2.2080078 | 0.111516 | 29.9811 | #N/A
| 226 | 3.6780455 | 734.35474 | 2.2177734 | 0.1114559 | 30.59811 | #N/A |  |  |  |  | 226 | 3.6552961 | 735.66833 | 2.2177734 | 0.1107665 | 30.65285 | #N/A | [26 empty] | 226 | 3.6972053 | 719.19238 | 2.2177734 | 0.1120365 | 29.96635 | #N/A
| 227 | 3.6950259 | 735.75531 | 2.2275391 | 0.1119705 | 30.65647125 | #N/A |  |  |  |  | 227 | 3.6721532 | 734.42383 | 2.2275391 | 0.1112774 | 30.60099 | #N/A | [26 empty] | 227 | 3.7136207 | 718.98029 | 2.2275391 | 0.112534 | 29.95751 | #N/A
| 228 | 3.7137341 | 733.84827 | 2.2373047 | 0.1125374 | 30.57701125 | #N/A |  |  |  |  | 228 | 3.6880393 | 732.91992 | 2.2373047 | 0.1117588 | 30.53833 | #N/A | [26 empty] | 228 | 3.730067 | 717.35376 | 2.2373047 | 0.1130323 | 29.88974 | #N/A
| 229 | 3.7284913 | 734.43854 | 2.2470703 | 0.1129846 | 30.60161 | #N/A |  |  |  |  | 229 | 3.7052627 | 734.30023 | 2.2470703 | 0.1122807 | 30.59584 | #N/A | [26 empty] | 229 | 3.746398 | 718.09076 | 2.2470703 | 0.1135272 | 29.92045 | #N/A
| 230 | 3.7449117 | 732.17114 | 2.2568359 | 0.1134822 | 30.50713 | #N/A |  |  |  |  | 230 | 3.7207301 | 732.76477 | 2.2568359 | 0.1127494 | 30.53187 | #N/A | [26 empty] | 230 | 3.7619109 | 717.36945 | 2.2568359 | 0.1139973 | 29.89039375 | #N/A
| 231 | 3.7603314 | 733.64325 | 2.2666016 | 0.1139494 | 30.56846875 | #N/A |  |  |  |  | 231 | 3.7377787 | 734.3927 | 2.2666016 | 0.113266 | 30.5997 | #N/A | [26 empty] | 231 | 3.77861 | 718.35052 | 2.2666016 | 0.1145033 | 29.93127 | #N/A
| 232 | 3.7774389 | 733.38336 | 2.2763672 | 0.1144678 | 30.55764 | #N/A |  |  |  |  | 232 | 3.7528157 | 732.9577 | 2.2763672 | 0.1137217 | 30.5399 | #N/A | [26 empty] | 232 | 3.796144 | 718.90167 | 2.2763672 | 0.1150347 | 29.95423625 | #N/A
| 233 | 3.7943771 | 734.62573 | 2.2861328 | 0.1149811 | 30.60941 | #N/A |  |  |  |  | 233 | 3.7690909 | 731.31024 | 2.2861328 | 0.1142149 | 30.47126 | #N/A | [26 empty] | 233 | 3.8133085 | 718.17871 | 2.2861328 | 0.1155548 | 29.92411 | #N/A
| 234 | 3.8108115 | 732.87463 | 2.2958984 | 0.1154791 | 30.53644 | #N/A |  |  |  |  | 234 | 3.7870202 | 732.58923 | 2.2958984 | 0.1147582 | 30.52455125 | #N/A | [26 empty] | 234 | 3.8285577 | 717.54858 | 2.2958984 | 0.1160169 | 29.8978575 | #N/A
| 235 | 3.8285491 | 732.45319 | 2.3056641 | 0.1160166 | 30.51888 | #N/A |  |  |  |  | 235 | 3.8051631 | 731.35345 | 2.3056641 | 0.115308 | 30.47306 | #N/A | [26 empty] | 235 | 3.8452423 | 716.76849 | 2.3056641 | 0.1165225 | 29.86535375 | #N/A
| 236 | 3.8452237 | 732.47388 | 2.3154297 | 0.1165219 | 30.519745 | #N/A |  |  |  |  | 236 | 3.8213835 | 732.04974 | 2.3154297 | 0.1157995 | 30.5020725 | #N/A | [26 empty] | 236 | 3.8605816 | 716.52509 | 2.3154297 | 0.1169873 | 29.85521 | #N/A
| 237 | 3.8624127 | 731.92511 | 2.3251953 | 0.1170428 | 30.49688 | #N/A |  |  |  |  | 237 | 3.8370409 | 732.41467 | 2.3251953 | 0.116274 | 30.51728 | #N/A | [26 empty] | 237 | 3.8779168 | 716.76904 | 2.3251953 | 0.1175126 | 29.86538 | #N/A
| 238 | 3.8781731 | 732.47113 | 2.3349609 | 0.1175204 | 30.51963 | #N/A |  |  |  |  | 238 | 3.854553 | 731.82697 | 2.3349609 | 0.1168046 | 30.49279 | #N/A | [26 empty] | 238 | 3.8956418 | 716.86322 | 2.3349609 | 0.1180498 | 29.8693 | #N/A
| 239 | 3.8943872 | 731.90405 | 2.3447266 | 0.1180117 | 30.496 | #N/A |  |  |  |  | 239 | 3.8707297 | 730.54474 | 2.3447266 | 0.1172948 | 30.43936 | #N/A | [26 empty] | 239 | 3.9123251 | 717.35986 | 2.3447266 | 0.1185553 | 29.88999 | #N/A
| 240 | 3.9103909 | 731.53058 | 2.3544922 | 0.1184967 | 30.48044 | #N/A |  |  |  |  | 240 | 3.887022 | 730.77466 | 2.3544922 | 0.1177885 | 30.44894 | #N/A | [26 empty] | 240 | 3.9283223 | 715.57739 | 2.3544922 | 0.1190401 | 29.81572 | #N/A
| 241 | 3.9276876 | 732.146 | 2.3642578 | 0.1190208 | 30.50608 | #N/A |  |  |  |  | 241 | 3.902899 | 730.60986 | 2.3642578 | 0.1182697 | 30.4420775 | #N/A | [26 empty] | 241 | 3.9444244 | 714.48633 | 2.3642578 | 0.119528 | 29.77026375 | #N/A
| 242 | 3.9446597 | 730.56097 | 2.3740234 | 0.1195351 | 30.44004 | #N/A |  |  |  |  | 242 | 3.9201598 | 730.79541 | 2.3740234 | 0.1187927 | 30.44980875 | #N/A | [26 empty] | 242 | 3.9603803 | 714.23944 | 2.3740234 | 0.1200115 | 29.75998 | #N/A
| 243 | 3.9607821 | 732.3399 | 2.3837891 | 0.1200237 | 30.5141625 | #N/A |  |  |  |  | 243 | 3.937782 | 730.33905 | 2.3837891 | 0.1193267 | 30.43079375 | #N/A | [26 empty] | 243 | 3.9779983 | 713.94135 | 2.3837891 | 0.1205454 | 29.74755625 | #N/A
| 244 | 3.9776256 | 730.58966 | 2.3935547 | 0.1205341 | 30.44124 | #N/A |  |  |  |  | 244 | 3.9545674 | 730.28662 | 2.3935547 | 0.1198354 | 30.42861 | #N/A | [26 empty] | 244 | 3.9936497 | 714.61072 | 2.3935547 | 0.1210197 | 29.77545 | #N/A
| 245 | 3.9943388 | 731.56989 | 2.4033203 | 0.1210406 | 30.48207875 | #N/A |  |  |  |  | 245 | 3.9692347 | 729.16852 | 2.4033203 | 0.1202798 | 30.38202 | #N/A | [26 empty] | 245 | 4.0110593 | 714.16077 | 2.4033203 | 0.1215473 | 29.75669875 | #N/A
| 246 | 4.0091896 | 729.89783 | 2.4130859 | 0.1214906 | 30.41241 | #N/A |  |  |  |  | 246 | 3.9883006 | 729.80603 | 2.4130859 | 0.1208576 | 30.40858 | #N/A | [26 empty] | 246 | 4.0270467 | 715.25244 | 2.4130859 | 0.1220317 | 29.802185 | #N/A
| 247 | 4.0245738 | 729.84253 | 2.4228516 | 0.1219568 | 30.41011 | #N/A |  |  |  |  | 247 | 4.0043535 | 728.30286 | 2.4228516 | 0.121344 | 30.3459525 | #N/A | [26 empty] | 247 | 4.0447035 | 714.7218 | 2.4228516 | 0.1225668 | 29.780075 | #N/A
| 248 | 4.042706 | 729.48511 | 2.4326172 | 0.1225062 | 30.39521 | #N/A |  |  |  |  | 248 | 4.0205488 | 727.45435 | 2.4326172 | 0.1218348 | 30.3106 | #N/A | [26 empty] | 248 | 4.0612359 | 713.86664 | 2.4326172 | 0.1230678 | 29.74444 | #N/A
| 249 | 4.0598569 | 728.81512 | 2.4423828 | 0.123026 | 30.3673 | #N/A |  |  |  |  | 249 | 4.0362725 | 727.05688 | 2.4423828 | 0.1223113 | 30.29404 | #N/A | [26 empty] | 249 | 4.0774026 | 713.5946 | 2.4423828 | 0.1235577 | 29.73311 | #N/A
| 250 | 4.0762277 | 730.60022 | 2.4521484 | 0.1235221 | 30.44168 | #N/A |  |  |  |  | 250 | 4.0537262 | 726.92114 | 2.4521484 | 0.1228402 | 30.28838 | #N/A | [26 empty] | 250 | 4.0930171 | 714.67944 | 2.4521484 | 0.1240308 | 29.77831 | #N/A
| 251 | 4.0909586 | 729.55225 | 2.4619141 | 0.1239684 | 30.39801 | #N/A |  |  |  |  | 251 | 4.0698891 | 725.16766 | 2.4619141 | 0.12333 | 30.21532 | #N/A | [26 empty] | 251 | 4.1107745 | 714.08734 | 2.4619141 | 0.1245689 | 29.75364 | #N/A
| 252 | 4.1090016 | 730.33533 | 2.4716797 | 0.1245152 | 30.43063875 | #N/A |  |  |  |  | 252 | 4.085917 | 724.35846 | 2.4716797 | 0.1238157 | 30.1816025 | #N/A | [26 empty] | 252 | 4.1265144 | 713.78955 | 2.4716797 | 0.1250459 | 29.74123125 | #N/A
| 253 | 4.1256814 | 728.79669 | 2.4814453 | 0.1250206 | 30.36652875 | #N/A |  |  |  |  | 253 | 4.1022058 | 722.57312 | 2.4814453 | 0.1243093 | 30.10721 | #N/A | [26 empty] | 253 | 4.1443396 | 712.98889 | 2.4814453 | 0.125586 | 29.70787 | #N/A
| 254 | 4.1417885 | 730.00055 | 2.4912109 | 0.1255087 | 30.41669 | #N/A |  |  |  |  | 254 | 4.1203518 | 720.98389 | 2.4912109 | 0.1248591 | 30.041 | #N/A | [26 empty] | 254 | 4.1600747 | 714.25739 | 2.4912109 | 0.1260629 | 29.76072 | #N/A
| 255 | 4.1589828 | 728.74823 | 2.5009766 | 0.1260298 | 30.36451 | #N/A |  |  |  |  | 255 | 4.1366405 | 719.1264 | 2.5009766 | 0.1253527 | 29.9636 | #N/A | [26 empty] | 255 | 4.1783652 | 713.49097 | 2.5009766 | 0.1266171 | 29.72879 | #N/A
| 256 | 4.1748924 | 728.85742 | 2.5107422 | 0.1265119 | 30.36906 | #N/A |  |  |  |  | 256 | 4.1533079 | 713.56262 | 2.5107422 | 0.1258578 | 29.73178 | #N/A | [26 empty] | 256 | 4.194272 | 714.00726 | 2.5107422 | 0.1270992 | 29.7503025 | #N/A
| 257 | 4.1926527 | 729.86072 | 2.5205078 | 0.1270501 | 30.41086 | #N/A |  |  |  |  | 257 | 4.1694956 | 705.74475 | 2.5205078 | 0.1263484 | 29.40603125 | #N/A | [26 empty] | 257 | 4.2104449 | 713.91772 | 2.5205078 | 0.1275892 | 29.74657 | #N/A
| 258 | 4.2079635 | 729.56354 | 2.5302734 | 0.127514 | 30.39848 | #N/A |  |  |  |  | 258 | 4.1853914 | 698.10266 | 2.5302734 | 0.12683 | 29.08761 | #N/A | [26 empty] | 258 | 4.2279911 | 714.20154 | 2.5302734 | 0.1281209 | 29.7583975 | #N/A
| 259 | 4.2244143 | 728.1106 | 2.5400391 | 0.1280126 | 30.33794 | #N/A |  |  |  |  | 259 | 4.2018533 | 688.94861 | 2.5400391 | 0.1273289 | 28.70619 | #N/A | [26 empty] | 259 | 4.2437768 | 712.97375 | 2.5400391 | 0.1285993 | 29.70724 | #N/A
| 260 | 4.2417288 | 729.14526 | 2.5498047 | 0.1285372 | 30.3810525 | #N/A |  |  |  |  | 260 | 4.2208648 | 679.32025 | 2.5498047 | 0.127905 | 28.30501 | #N/A | [26 empty] | 260 | 4.2600861 | 711.78046 | 2.5498047 | 0.1290935 | 29.65752 | #N/A
| 261 | 4.2590261 | 727.33337 | 2.5595703 | 0.1290614 | 30.30556 | #N/A |  |  |  |  | 261 | 4.2379122 | 661.45953 | 2.5595703 | 0.1284216 | 27.56081375 | #N/A | [26 empty] | 261 | 4.2761173 | 711.09766 | 2.5595703 | 0.1295793 | 29.62907 | #N/A
| 262 | 4.2758012 | 728.36865 | 2.5693359 | 0.1295697 | 30.34869375 | #N/A |  |  |  |  | 262 | 4.2537103 | 611.12085 | 2.5693359 | 0.1289003 | 25.46336875 | #N/A | [26 empty] | 262 | 4.2930732 | 712.35803 | 2.5693359 | 0.1300931 | 29.68158 | #N/A
| 263 | 4.2922673 | 727.55371 | 2.5791016 | 0.1300687 | 30.31474 | #N/A | [37 empty] | 263 | 4.3100505 | 711.79132 | 2.5791016 | 0.1306076 | 29.65797 | #N/A
| 264 | 4.3085251 | 727.96716 | 2.5888672 | 0.1305614 | 30.331965 | #N/A | [37 empty] | 264 | 4.3270693 | 711.89484 | 2.5888672 | 0.1311233 | 29.662285 | #N/A
| 265 | 4.3250961 | 728.50153 | 2.5986328 | 0.1310635 | 30.35423 | #N/A | [37 empty] | 265 | 4.342257 | 710.30298 | 2.5986328 | 0.1315835 | 29.5959575 | #N/A
| 266 | 4.3414326 | 727.87341 | 2.6083984 | 0.1315586 | 30.32805875 | #N/A | [37 empty] | 266 | 4.3581882 | 709.54706 | 2.6083984 | 0.1320663 | 29.56446 | #N/A
| 267 | 4.359941 | 728.90552 | 2.6181641 | 0.1321194 | 30.37106 | #N/A | [37 empty] | 267 | 4.3764725 | 710.13977 | 2.6181641 | 0.1326204 | 29.58916 | #N/A
| 268 | 4.3760214 | 728.26538 | 2.6279297 | 0.1326067 | 30.34439 | #N/A | [37 empty] | 268 | 4.3924065 | 709.62799 | 2.6279297 | 0.1331032 | 29.56783 | #N/A
| 269 | 4.3915 | 726.30255 | 2.6376953 | 0.1330758 | 30.26260625 | #N/A | [37 empty] | 269 | 4.408215 | 709.92316 | 2.6376953 | 0.1335823 | 29.58013 | #N/A
| 270 | 4.407763 | 727.73651 | 2.6474609 | 0.1335686 | 30.32235 | #N/A | [37 empty] | 270 | 4.425612 | 709.98193 | 2.6474609 | 0.1341095 | 29.58258 | #N/A
| 271 | 4.4234114 | 728.35303 | 2.6572266 | 0.1340428 | 30.34804 | #N/A | [37 empty] | 271 | 4.4410443 | 710.0116 | 2.6572266 | 0.1345771 | 29.58382 | #N/A
| 272 | 4.4397182 | 726.4646 | 2.6669922 | 0.1345369 | 30.26936 | #N/A | [37 empty] | 272 | 4.4584494 | 710.01959 | 2.6669922 | 0.1351045 | 29.58415 | #N/A
| 273 | 4.457993 | 726.23639 | 2.6767578 | 0.1350907 | 30.25985 | #N/A | [37 empty] | 273 | 4.475174 | 710.37463 | 2.6767578 | 0.1356113 | 29.59894 | #N/A
| 274 | 4.4748816 | 726.24152 | 2.6865234 | 0.1356025 | 30.26006 | #N/A | [37 empty] | 274 | 4.4927201 | 709.11993 | 2.6865234 | 0.136143 | 29.54666375 | #N/A
| 275 | 4.4906154 | 725.98114 | 2.6962891 | 0.1360793 | 30.24921 | #N/A | [37 empty] | 275 | 4.5087919 | 710.06561 | 2.6962891 | 0.1366301 | 29.58607 | #N/A
| 276 | 4.5077324 | 725.47192 | 2.7060547 | 0.136598 | 30.228 | #N/A | [37 empty] | 276 | 4.5245228 | 709.25391 | 2.7060547 | 0.1371068 | 29.55224625 | #N/A
| 277 | 4.5237403 | 725.49811 | 2.7158203 | 0.137083 | 30.22909 | #N/A | [37 empty] | 277 | 4.540977 | 710.46399 | 2.7158203 | 0.1376054 | 29.60266625 | #N/A
| 278 | 4.5397067 | 726.18231 | 2.7255859 | 0.1375669 | 30.25759625 | #N/A | [37 empty] | 278 | 4.5580392 | 709.40594 | 2.7255859 | 0.1381224 | 29.55858 | #N/A
| 279 | 4.5568967 | 725.9361 | 2.7353516 | 0.1380878 | 30.2473375 | #N/A | [37 empty] | 279 | 4.5740533 | 708.65033 | 2.7353516 | 0.1386077 | 29.5271 | #N/A
| 280 | 4.5740108 | 724.68665 | 2.7451172 | 0.1386064 | 30.19528 | #N/A | [37 empty] | 280 | 4.5905252 | 708.35095 | 2.7451172 | 0.1391068 | 29.51462 | #N/A
| 281 | 4.5906625 | 724.78607 | 2.7548828 | 0.139111 | 30.19942 | #N/A | [37 empty] | 281 | 4.6081195 | 707.78821 | 2.7548828 | 0.13964 | 29.49118 | #N/A
| 282 | 4.6068978 | 725.1156 | 2.7646484 | 0.139603 | 30.21315 | #N/A | [37 empty] | 282 | 4.6234384 | 706.70795 | 2.7646484 | 0.1401042 | 29.44616 | #N/A
| 283 | 4.6239748 | 724.61371 | 2.7744141 | 0.1401204 | 30.19224 | #N/A | [37 empty] | 283 | 4.6409636 | 707.08978 | 2.7744141 | 0.1406353 | 29.46207 | #N/A
| 284 | 4.6397552 | 724.58734 | 2.7841797 | 0.1405986 | 30.19114 | #N/A | [37 empty] | 284 | 4.6578708 | 706.81781 | 2.7841797 | 0.1411476 | 29.45074 | #N/A
| 285 | 4.6555657 | 724.33624 | 2.7939453 | 0.1410777 | 30.18068 | #N/A | [37 empty] | 285 | 4.6751895 | 706.53204 | 2.7939453 | 0.1416724 | 29.438835 | #N/A
| 286 | 4.6720028 | 723.51526 | 2.8037109 | 0.1415758 | 30.14647 | #N/A | [37 empty] | 286 | 4.6907511 | 704.29944 | 2.8037109 | 0.142144 | 29.34581 | #N/A
| 287 | 4.6890736 | 724.3775 | 2.8134766 | 0.1420931 | 30.1824 | #N/A | [37 empty] | 287 | 4.7072778 | 704.1358 | 2.8134766 | 0.1426448 | 29.33899 | #N/A
| 288 | 4.7055402 | 723.4292 | 2.8232422 | 0.1425921 | 30.14288 | #N/A | [37 empty] | 288 | 4.723774 | 704.19824 | 2.8232422 | 0.1431447 | 29.34159 | #N/A
| 289 | 4.7225442 | 724.41565 | 2.8330078 | 0.1431074 | 30.18399 | #N/A | [37 empty] | 289 | 4.7397785 | 704.29816 | 2.8330078 | 0.1436297 | 29.34576 | #N/A
| 290 | 4.7397132 | 723.79315 | 2.8427734 | 0.1436277 | 30.15805 | #N/A | [37 empty] | 290 | 4.7573266 | 703.7843 | 2.8427734 | 0.1441614 | 29.32435 | #N/A
| 291 | 4.7556672 | 724.18176 | 2.8525391 | 0.1441111 | 30.17424 | #N/A | [37 empty] | 291 | 4.7739797 | 702.18622 | 2.8525391 | 0.1446661 | 29.25776 | #N/A
| 292 | 4.7721248 | 722.33722 | 2.8623047 | 0.1446098 | 30.09738 | #N/A | [37 empty] | 292 | 4.7901683 | 701.01526 | 2.8623047 | 0.1451566 | 29.20897 | #N/A
| 293 | 4.7886982 | 723.65051 | 2.8720703 | 0.1451121 | 30.1521 | #N/A | [37 empty] | 293 | 4.8070984 | 700.26514 | 2.8720703 | 0.1456696 | 29.17771 | #N/A
| 294 | 4.8043895 | 721.91168 | 2.8818359 | 0.1455876 | 30.07965 | #N/A | [37 empty] | 294 | 4.8245015 | 699.30713 | 2.8818359 | 0.146197 | 29.1378 | #N/A
| 295 | 4.821126 | 723.47375 | 2.8916016 | 0.1460947 | 30.14474 | #N/A | [37 empty] | 295 | 4.841053 | 696.77039 | 2.8916016 | 0.1466986 | 29.0321 | #N/A
| 296 | 4.8382058 | 722.98126 | 2.9013672 | 0.1466123 | 30.12422 | #N/A | [37 empty] | 296 | 4.8570337 | 693.43811 | 2.9013672 | 0.1471828 | 28.89325 | #N/A
| 297 | 4.8558493 | 724.17236 | 2.9111328 | 0.1471469 | 30.17385 | #N/A | [37 empty] | 297 | 4.8729358 | 691.26263 | 2.9111328 | 0.1476647 | 28.80261 | #N/A
| 298 | 4.8732948 | 724.0116 | 2.9208984 | 0.1476756 | 30.16715 | #N/A | [37 empty] | 298 | 4.8889265 | 687.28857 | 2.9208984 | 0.1481493 | 28.63702375 | #N/A
| 299 | 4.8897996 | 723.22736 | 2.9306641 | 0.1481757 | 30.13447 | #N/A | [37 empty] | 299 | 4.9061389 | 683.578 | 2.9306641 | 0.1486709 | 28.48242 | #N/A
| 300 | 4.9051533 | 722.52295 | 2.9404297 | 0.148641 | 30.10512 | #N/A | [37 empty] | 300 | 4.9240737 | 681.29193 | 2.9404297 | 0.1492144 | 28.38716375 | #N/A
| 301 | 4.9198484 | 721.07928 | 2.9501953 | 0.1490863 | 30.04497 | #N/A | [37 empty] | 301 | 4.9395223 | 677.95264 | 2.9501953 | 0.1496825 | 28.24803 | #N/A
| 302 | 4.9371939 | 721.74127 | 2.9599609 | 0.1496119 | 30.07255 | #N/A | [37 empty] | 302 | 4.9560385 | 674.5509 | 2.9599609 | 0.150183 | 28.1062875 | #N/A
| 303 | 4.9544864 | 721.64227 | 2.9697266 | 0.150136 | 30.06843 | #N/A | [37 empty] | 303 | 4.972712 | 668.96747 | 2.9697266 | 0.1506882 | 27.87364 | #N/A
| 304 | 4.9715967 | 722.33997 | 2.9794922 | 0.1506544 | 30.09749875 | #N/A | [37 empty] | 304 | 4.9890976 | 662.54279 | 2.9794922 | 0.1511848 | 27.60595 | #N/A
| 305 | 4.986784 | 720.6908 | 2.9892578 | 0.1511147 | 30.02878 | #N/A | [37 empty] | 305 | 5.0046058 | 654.08325 | 2.9892578 | 0.1516547 | 27.25346875 | #N/A
| 306 | 5.0027738 | 719.31763 | 2.9990234 | 0.1515992 | 29.97157 | #N/A | [37 empty] | 306 | 5.0231867 | 641.98724 | 2.9990234 | 0.1522178 | 26.74947 | #N/A
| 307 | 5.0203714 | 720.9563 | 3.0087891 | 0.1521325 | 30.03985 | #N/A | [37 empty] | 307 | 5.0404038 | 622.3728 | 3.0087891 | 0.1527395 | 25.9322 | #N/A
| 308 | 5.0371184 | 721.41162 | 3.0185547 | 0.15264 | 30.0588175 | #N/A
| 309 | 5.0537224 | 721.78961 | 3.0283203 | 0.1531431 | 30.07457 | #N/A
| 310 | 5.0697112 | 721.32959 | 3.0380859 | 0.1536276 | 30.0554 | #N/A
| 311 | 5.0865917 | 720.6311 | 3.0478516 | 0.1541391 | 30.0263 | #N/A
| 312 | 5.1043406 | 718.41669 | 3.0576172 | 0.154677 | 29.93402875 | #N/A
| 313 | 5.1188869 | 718.90637 | 3.0673828 | 0.1551178 | 29.95443 | #N/A
| 314 | 5.1363311 | 718.50354 | 3.0771484 | 0.1556464 | 29.9376475 | #N/A
| 315 | 5.1527958 | 719.92303 | 3.0869141 | 0.1561453 | 29.99679 | #N/A
| 316 | 5.1696606 | 719.86127 | 3.0966797 | 0.1566564 | 29.99422 | #N/A
| 317 | 5.1865697 | 719.35364 | 3.1064453 | 0.1571688 | 29.97307 | #N/A
| 318 | 5.2034001 | 718.14832 | 3.1162109 | 0.1576788 | 29.92285 | #N/A
| 319 | 5.2196841 | 716.96924 | 3.1259766 | 0.1581722 | 29.87372 | #N/A
| 320 | 5.236835 | 718.81281 | 3.1357422 | 0.158692 | 29.95053375 | #N/A
| 321 | 5.2539735 | 718.52777 | 3.1455078 | 0.1592113 | 29.93866 | #N/A
| 322 | 5.2694917 | 717.79767 | 3.1552734 | 0.1596816 | 29.90823625 | #N/A
| 323 | 5.2865944 | 717.63135 | 3.1650391 | 0.1601998 | 29.90130625 | #N/A
| 324 | 5.3030958 | 717.11597 | 3.1748047 | 0.1606999 | 29.87983 | #N/A
| 325 | 5.3194747 | 713.64508 | 3.1845703 | 0.1611962 | 29.73521 | #N/A
| 326 | 5.3361697 | 715.77765 | 3.1943359 | 0.1617021 | 29.82406875 | #N/A
| 327 | 5.3526411 | 715.06232 | 3.2041016 | 0.1622012 | 29.79426 | #N/A
| 328 | 5.3700027 | 713.81915 | 3.2138672 | 0.1627274 | 29.74246 | #N/A
| 329 | 5.3847141 | 711.53741 | 3.2236328 | 0.1631732 | 29.64739 | #N/A
| 330 | 5.4009066 | 710.13263 | 3.2333984 | 0.1636638 | 29.58886 | #N/A
| 331 | 5.4188857 | 709.01465 | 3.2431641 | 0.1642087 | 29.54228 | #N/A
| 332 | 5.4338613 | 705.99072 | 3.2529297 | 0.1646625 | 29.41628 | #N/A
| 333 | 5.450521 | 704.61548 | 3.2626953 | 0.1651673 | 29.35898 | #N/A
| 334 | 5.4675426 | 703.94812 | 3.2724609 | 0.1656831 | 29.33117 | #N/A
| 335 | 5.4843578 | 700.71289 | 3.2822266 | 0.1661927 | 29.19637 | #N/A
| 336 | 5.5018282 | 696.86304 | 3.2919922 | 0.1667221 | 29.03596 | #N/A
| 337 | 5.5173907 | 694.21863 | 3.3017578 | 0.1671937 | 28.92577625 | #N/A
| 338 | 5.5340123 | 687.38007 | 3.3115234 | 0.1676973 | 28.64083625 | #N/A
| 339 | 5.5507236 | 680.66876 | 3.3212891 | 0.1682037 | 28.3612 | #N/A
| 340 | 5.5680084 | 672.76288 | 3.3310547 | 0.1687275 | 28.03179 | #N/A
| 341 | 5.5843487 | 661.91101 | 3.3408203 | 0.1692227 | 27.57963 | #N/A
| 342 | 5.6009998 | 645.12732 | 3.3505859 | 0.1697273 | 26.880305 | #N/A
| 343 | 5.6189332 | 599.49677 | 3.3603516 | 0.1702707 | 24.97903 | #N/A

## 5_AB_100_90
|  | Lt Long. Total Real (mm) | 115 |  | Ltf Long. Total final Real (mm)
|  | Lc Long, Calibrada (mm) | 33 |  | Lcf Long, Calibrada (mm)
|  | W Base (mm) | 6 |  | Wf Base (mm) |  | w
|  | e altura (mm) | 4 |  | ef altura (mm) |  |  | e
|  | A. Area (mm)^2 | 24 |  | Af. Area (mm)
ABS 100% 90° ABS 100% 90° ABS 100% 90° ABS 100% 90° ABS 100% 90° ABS 100% 90° ABS 100% 90° ABS 100% 90° ABS 100% 90° ABS 100% 90° ABS 100% 90° ABS 100% 90° ABS 100% 90° ABS 100% 90° ABS 100% 90° ABS 100% 90° ABS 100% 90° ABS 100% 90° ABS 100% 90° ABS 100% 90° ABS 100% 90°
| 1 | [10 empty] | 2 | [10 empty] | 3 | [10 empty] | 4 | [10 empty] | 5
|  | MTS793¦BTW¦ENU¦1¦0¦.¦/¦:¦1¦0¦0¦A | [10 empty] | MTS793¦BTW¦ENU¦1¦0¦.¦/¦:¦1¦0¦0¦A | [10 empty] | MTS793¦BTW¦ENU¦1¦0¦.¦/¦:¦1¦0¦0¦A | [10 empty] | MTS793¦BTW¦ENU¦1¦0¦.¦/¦:¦1¦0¦0¦A | [10 empty] | MTS793¦BTW¦ENU¦1¦0¦.¦/¦:¦1¦0¦0¦A
|  | Data | Header: | Time: | 3.5976563 | s | 3/30/2023 | 10:14 | AM |  |  |  | Data | Header: | Time: | 4.1025391 | s | 3/30/2023 | 10:16 | AM |  |  |  | Data | Header: | Time: | 2.4775391 | s | 3/30/2023 | 10:18 | AM |  |  |  | Data | Header: | Time: | 2.8466797 | s | 3/30/2023 | 10:20 | AM |  |  |  | Data | Header: | Time: | 3.3105469 | s | 3/30/2023 | 10:21 | AM
|  | Data | Acquisition: | Timed | [8 empty] | Data | Acquisition: | Timed | [8 empty] | Data | Acquisition: | Timed | [8 empty] | Data | Acquisition: | Timed | [8 empty] | Data | Acquisition: | Timed
|  | Station | Name: | 10504712.cfg | [8 empty] | Station | Name: | 10504712.cfg | [8 empty] | Station | Name: | 10504712.cfg | [8 empty] | Station | Name: | 10504712.cfg | [8 empty] | Station | Name: | 10504712.cfg
|  | Test | File | Name: | Tracci.tst | [7 empty] | Test | File | Name: | Tracci.tst | [7 empty] | Test | File | Name: | Tracci.tst | [7 empty] | Test | File | Name: | Tracci.tst | [7 empty] | Test | File | Name: | Tracci.tst
|  | Axial | Displacement | Axial | Force | Running | Time | [5 empty] | Axial | Displacement | Axial | Force | Running | Time | [5 empty] | Axial | Displacement | Axial | Force | Running | Time | [5 empty] | Axial | Displacement | Axial | Force | Running | Time | [5 empty] | Axial | Displacement | Axial | Force | Running | Time
CELL MAX | # | Alargamiento (mm) | Fuerza (N) | Segundos | ε Deformación (mm/mm) | σ Esfuerzo (N/mm^2) (MPa) | Máx (MPa) | Resistecia a la Tracción (MPa) | Limite Elastico (MPa) | Módulo Young (MPa) | Ruptura (MPa) | # | Alargamiento (mm) | Fuerza (N) | Segundos | ε Deformación (mm/mm) | σ Esfuerzo (N/mm^2) (MPa) | Máx (MPa) | Resistecia a la Tracción (MPa) | Limite Elastico (MPa) | Módulo Young (MPa) | Ruptura (MPa) | # | Alargamiento (mm) | Fuerza (N) | Segundos | ε Deformación (mm/mm) | σ Esfuerzo (N/mm^2) (MPa) | Máx (MPa) | Resistecia a la Tracción (MPa) | Limite Elastico (MPa) | Módulo Young (MPa) | Ruptura (MPa) | # | Alargamiento (mm) | Fuerza (N) | Segundos | ε Deformación (mm/mm) | σ Esfuerzo (N/mm^2) (MPa) | Máx (MPa) | Resistecia a la Tracción (MPa) | Limite Elastico (MPa) | Módulo Young (MPa) | Ruptura (MPa) | # | Alargamiento (mm) | Fuerza (N) | Segundos | ε Deformación (mm/mm) | σ Esfuerzo (N/mm^2) (MPa) | Máx (MPa) | Resistecia a la Tracción (MPa) | Limite Elastico (MPa) | Módulo Young (MPa) | Ruptura (MPa)
245 | 1 | 0.00012319069 | 1.4230609 | 0.020507813 | 3.733051e-06 | 0.0592942 | #N/A | 37.84202 | 27.16 | 1226.1 | 30.3 | 1 | 0.00033217948 | 2.189949 | 0.01953125 | 1.006604e-05 | 0.091247875 | #N/A | 37.6294125 | 30.58 | 1204.4 | 29.78 | 1 | 0.0004074187 | 1.9294769 | 0.01953125 | 1.234602e-05 | 0.08039487 | #N/A | 37.84780125 | 28.35 | 1213.9 | 30.33 | 1 | 0.0015473343 | 0.81129372 | 0.016601563 | 4.688892e-05 | 0.033803905 | #N/A | 37.72838 | 30.29 | 1209.7 | 30.12 | 1 | -0.00092569971 | -1.9533932 | 0.020507813 | -2.805151e-05 | -0.08139138 | #N/A | 38.37403125 | 30.27 | 1225.3 | 31.73
| 2 | 0.0056989142 | 5.621314 | 0.030273438 | 0.0001726944 | 0.2342214 | #N/A |  |  |  |  | 2 | 0.0034447876 | 4.7273932 | 0.029296875 | 0.0001043875 | 0.1969747 | #N/A |  |  |  |  | 2 | 0.0011044787 | 1.687929 | 0.029296875 | 3.346905e-05 | 0.070330375 | #N/A |  |  |  |  | 2 | 0.0010779477 | -0.23782253 | 0.026367188 | 3.266508e-05 | -0.009909272 | #N/A |  |  |  |  | 2 | 0.00050301896 | 0.71533024 | 0.030273438 | 1.5243e-05 | 0.02980543 | #N/A
| 3 | 0.021182502 | 21.288097 | 0.040039063 | 0.000641894 | 0.887004 | #N/A |  |  |  |  | 3 | 0.014725327 | 14.895126 | 0.0390625 | 0.000446222 | 0.62063025 | #N/A |  |  |  |  | 3 | 0.0087065622 | 11.767075 | 0.0390625 | 0.0002638352 | 0.4902948 | #N/A |  |  |  |  | 3 | 0.00081460457 | -0.59612095 | 0.036132813 | 2.468499e-05 | -0.02483837 | #N/A |  |  |  |  | 3 | 0.0006528222 | 0.90532005 | 0.040039063 | 1.978249e-05 | 0.03772166875 | #N/A
| 4 | 0.038135204 | 38.328693 | 0.049804688 | 0.001155612 | 1.597028875 | #N/A |  |  |  |  | 4 | 0.031980664 | 30.110031 | 0.048828125 | 0.000969111 | 1.254584625 | #N/A |  |  |  |  | 4 | 0.026420761 | 27.331188 | 0.048828125 | 0.0008006291 | 1.1387995 | #N/A |  |  |  |  | 4 | 0.00017915154 | -2.4110823 | 0.045898438 | 5.428835e-06 | -0.1004617625 | #N/A |  |  |  |  | 4 | -0.00073713018 | 0.60908496 | 0.049804688 | -2.233728e-05 | 0.02537854 | #N/A
| 5 | 0.054155663 | 53.434967 | 0.059570313 | 0.001641081 | 2.226457 | #N/A |  |  |  |  | 5 | 0.047414925 | 45.822262 | 0.05859375 | 0.001436816 | 1.909261 | #N/A |  |  |  |  | 5 | 0.042272512 | 42.222588 | 0.05859375 | 0.001280985 | 1.7592745 | #N/A |  |  |  |  | 5 | 0.007855298 | 6.911531 | 0.055664063 | 0.0002380393 | 0.2879805 | #N/A |  |  |  |  | 5 | 0.00053768745 | 0.16592443 | 0.059570313 | 1.629356e-05 | 0.006913518 | #N/A
| 6 | 0.072184004 | 69.284363 | 0.069335938 | 0.002187394 | 2.886848 | #N/A |  |  |  |  | 6 | 0.064628184 | 61.622856 | 0.068359375 | 0.00195843 | 2.567619 | #N/A |  |  |  |  | 6 | 0.058534194 | 56.74258 | 0.068359375 | 0.001773763 | 2.364274 | #N/A |  |  |  |  | 6 | 0.022085734 | 21.789669 | 0.065429688 | 0.0006692647 | 0.907902875 | #N/A |  |  |  |  | 6 | 0.0090222573 | 9.407774 | 0.069335938 | 0.0002734017 | 0.3919906 | #N/A
| 7 | 0.087935224 | 83.655121 | 0.079101563 | 0.002664704 | 3.48563 | #N/A |  |  |  |  | 7 | 0.080928437 | 78.313202 | 0.078125 | 0.002452377 | 3.26305 | #N/A |  |  |  |  | 7 | 0.076461665 | 72.990654 | 0.078125 | 0.00231702 | 3.04127725 | #N/A |  |  |  |  | 7 | 0.039338179 | 37.435295 | 0.075195313 | 0.001192066 | 1.559804 | #N/A |  |  |  |  | 7 | 0.025948811 | 24.622307 | 0.079101563 | 0.0007863276 | 1.025929 | #N/A
| 8 | 0.10421767 | 99.129753 | 0.088867188 | 0.003158111 | 4.130406375 | #N/A |  |  |  |  | 8 | 0.098140627 | 93.346985 | 0.087890625 | 0.002973958 | 3.889458 | #N/A |  |  |  |  | 8 | 0.093058437 | 90.494606 | 0.087890625 | 0.002819953 | 3.770609 | #N/A |  |  |  |  | 8 | 0.055114832 | 52.591934 | 0.084960938 | 0.001670146 | 2.191331 | #N/A |  |  |  |  | 8 | 0.041026343 | 39.932579 | 0.088867188 | 0.001243223 | 1.663857 | #N/A
| 9 | 0.12124677 | 114.97386 | 0.098632813 | 0.003674145 | 4.7905775 | #N/A |  |  |  |  | 9 | 0.11467896 | 109.92296 | 0.09765625 | 0.00347512 | 4.580123 | #N/A |  |  |  |  | 9 | 0.11039238 | 106.68315 | 0.09765625 | 0.003345224 | 4.44513125 | #N/A |  |  |  |  | 9 | 0.073415987 | 69.078209 | 0.094726563 | 0.002224727 | 2.878259 | #N/A |  |  |  |  | 9 | 0.059032474 | 55.990742 | 0.098632813 | 0.001788863 | 2.332948 | #N/A
| 10 | 0.13705671 | 131.69423 | 0.10839844 | 0.004153234 | 5.48726 | #N/A |  |  |  |  | 10 | 0.12848575 | 123.80861 | 0.10742188 | 0.003893508 | 5.158692 | #N/A |  |  |  |  | 10 | 0.12526523 | 120.62758 | 0.10742188 | 0.003795916 | 5.026149 | #N/A |  |  |  |  | 10 | 0.088274628 | 82.046982 | 0.10449219 | 0.002674989 | 3.41862425 | #N/A |  |  |  |  | 10 | 0.075277582 | 72.119308 | 0.10839844 | 0.002281139 | 3.004971 | #N/A
| 11 | 0.15248288 | 145.26122 | 0.11816406 | 0.004620693 | 6.052551 | #N/A |  |  |  |  | 11 | 0.14543636 | 137.84789 | 0.1171875 | 0.004407162 | 5.743662 | #N/A |  |  |  |  | 11 | 0.14186184 | 135.13715 | 0.1171875 | 0.004298844 | 5.630715 | #N/A |  |  |  |  | 11 | 0.10516563 | 98.893791 | 0.11425781 | 0.003186837 | 4.120574625 | #N/A |  |  |  |  | 11 | 0.091134697 | 86.334496 | 0.11816406 | 0.002761657 | 3.597271 | #N/A
| 12 | 0.16981082 | 161.98344 | 0.12792969 | 0.005145782 | 6.74931 | #N/A |  |  |  |  | 12 | 0.16343668 | 155.9855 | 0.12695313 | 0.004952627 | 6.499396 | #N/A |  |  |  |  | 12 | 0.15821794 | 150.24901 | 0.12695313 | 0.004794483 | 6.260375 | #N/A |  |  |  |  | 12 | 0.12308504 | 114.71577 | 0.12402344 | 0.00372985 | 4.77982375 | #N/A |  |  |  |  | 12 | 0.10882301 | 104.35268 | 0.12792969 | 0.003297667 | 4.348028 | #N/A
| 13 | 0.18703292 | 178.38284 | 0.13769531 | 0.005667664 | 7.432618 | #N/A |  |  |  |  | 13 | 0.18007326 | 169.71632 | 0.13671875 | 0.005456765 | 7.071513 | #N/A |  |  |  |  | 13 | 0.17329553 | 164.79552 | 0.13671875 | 0.00525138 | 6.86648 | #N/A |  |  |  |  | 13 | 0.13994329 | 131.59193 | 0.13378906 | 0.004240706 | 5.482997 | #N/A |  |  |  |  | 13 | 0.1252846 | 119.22739 | 0.13769531 | 0.003796503 | 4.967808 | #N/A
| 14 | 0.20342921 | 191.06708 | 0.14746094 | 0.006164522 | 7.961128 | #N/A |  |  |  |  | 14 | 0.19638142 | 186.55681 | 0.14648438 | 0.005950952 | 7.7732 | #N/A |  |  |  |  | 14 | 0.19116263 | 179.45856 | 0.14648438 | 0.005792807 | 7.47744 | #N/A |  |  |  |  | 14 | 0.15713052 | 146.96933 | 0.14355469 | 0.004761531 | 6.123722 | #N/A |  |  |  |  | 14 | 0.14291009 | 135.60146 | 0.14746094 | 0.004330609 | 5.650061 | #N/A
| 15 | 0.21828574 | 207.92715 | 0.15722656 | 0.006614719 | 8.66363125 | #N/A |  |  |  |  | 15 | 0.21828574 | 201.46944 | 0.15625 | 0.006614719 | 8.39456 | #N/A |  |  |  |  | 15 | 0.20668514 | 195.84074 | 0.15625 | 0.006263186 | 8.160031 | #N/A |  |  |  |  | 15 | 0.1725972 | 160.11522 | 0.15332031 | 0.005230218 | 6.6714675 | #N/A |  |  |  |  | 15 | 0.15904592 | 150.40718 | 0.15722656 | 0.004819573 | 6.266966 | #N/A
| 16 | 0.2364787 | 223.24316 | 0.16699219 | 0.007166021 | 9.301798 | #N/A |  |  |  |  | 16 | 0.23065738 | 217.22318 | 0.16601563 | 0.006989618 | 9.050966 | #N/A |  |  |  |  | 16 | 0.22331649 | 209.19337 | 0.16601563 | 0.006767166 | 8.71639 | #N/A |  |  |  |  | 16 | 0.1883031 | 176.55783 | 0.16308594 | 0.005706155 | 7.35657625 | #N/A |  |  |  |  | 16 | 0.17395931 | 165.22878 | 0.16699219 | 0.005271494 | 6.8845325 | #N/A
| 17 | 0.25264955 | 239.72586 | 0.17675781 | 0.007656047 | 9.9885775 | #N/A |  |  |  |  | 17 | 0.24621058 | 230.5939 | 0.17578125 | 0.007460927 | 9.608079 | #N/A |  |  |  |  | 17 | 0.24037056 | 225.36859 | 0.17578125 | 0.007283956 | 9.390358 | #N/A |  |  |  |  | 17 | 0.20573373 | 191.12021 | 0.17285156 | 0.006234355 | 7.963342 | #N/A |  |  |  |  | 17 | 0.19201253 | 181.6196 | 0.17675781 | 0.005818562 | 7.567483 | #N/A
| 18 | 0.27033508 | 254.47911 | 0.18652344 | 0.008191972 | 10.60329625 | #N/A |  |  |  |  | 18 | 0.26357231 | 245.36557 | 0.18554688 | 0.00798704 | 10.22357 | #N/A |  |  |  |  | 18 | 0.25829408 | 241.3752 | 0.18554688 | 0.007827093 | 10.0573 | #N/A |  |  |  |  | 18 | 0.22167185 | 205.9231 | 0.18261719 | 0.006717329 | 8.580129 | #N/A |  |  |  |  | 18 | 0.20751244 | 196.01852 | 0.18652344 | 0.006288256 | 8.167438 | #N/A
| 19 | 0.28577146 | 268.20831 | 0.19628906 | 0.008659741 | 11.17534625 | #N/A |  |  |  |  | 19 | 0.27945775 | 260.26413 | 0.1953125 | 0.008468417 | 10.84433875 | #N/A |  |  |  |  | 19 | 0.27343091 | 254.51466 | 0.1953125 | 0.008285785 | 10.6047775 | #N/A |  |  |  |  | 19 | 0.23812032 | 221.86375 | 0.19238281 | 0.007215767 | 9.244323 | #N/A |  |  |  |  | 19 | 0.22285514 | 209.39618 | 0.19628906 | 0.006753186 | 8.724841 | #N/A
| 20 | 0.30275953 | 282.68173 | 0.20605469 | 0.009174531 | 11.77841 | #N/A |  |  |  |  | 20 | 0.29664516 | 275.6767 | 0.20507813 | 0.008989247 | 11.48653 | #N/A |  |  |  |  | 20 | 0.28885642 | 268.88535 | 0.20507813 | 0.008753225 | 11.20355625 | #N/A |  |  |  |  | 20 | 0.25641915 | 239.00128 | 0.20214844 | 0.007770277 | 9.958387 | #N/A |  |  |  |  | 20 | 0.23948984 | 225.53049 | 0.20605469 | 0.007257268 | 9.39710375 | #N/A
| 21 | 0.31752616 | 297.49408 | 0.21582031 | 0.009622005 | 12.39559 | #N/A |  |  |  |  | 21 | 0.31396079 | 292.42725 | 0.21484375 | 0.009513963 | 12.18446875 | #N/A |  |  |  |  | 21 | 0.30667496 | 283.74075 | 0.21484375 | 0.009293181 | 11.82253125 | #N/A |  |  |  |  | 21 | 0.27159399 | 253.47537 | 0.21191406 | 0.008230121 | 10.56147375 | #N/A |  |  |  |  | 21 | 0.25755343 | 243.6176 | 0.21582031 | 0.007804649 | 10.15073 | #N/A
| 22 | 0.33554316 | 312.56561 | 0.22558594 | 0.01016797 | 13.02357 | #N/A |  |  |  |  | 22 | 0.3283231 | 304.87543 | 0.22460938 | 0.009949185 | 12.70314 | #N/A |  |  |  |  | 22 | 0.32349515 | 301.12006 | 0.22460938 | 0.009802883 | 12.54667 | #N/A |  |  |  |  | 22 | 0.28719467 | 267.22079 | 0.22167969 | 0.008702869 | 11.1342 | #N/A |  |  |  |  | 22 | 0.2741769 | 258.10684 | 0.22558594 | 0.008308391 | 10.75445 | #N/A
| 23 | 0.35326609 | 327.89096 | 0.23535156 | 0.01070503 | 13.66212 | #N/A |  |  |  |  | 23 | 0.34584856 | 320.05185 | 0.234375 | 0.01048026 | 13.33549375 | #N/A |  |  |  |  | 23 | 0.34083468 | 316.48367 | 0.234375 | 0.01032832 | 13.18682 | #N/A |  |  |  |  | 23 | 0.30339396 | 280.99442 | 0.23144531 | 0.009193756 | 11.7081 | #N/A |  |  |  |  | 23 | 0.29121357 | 273.90182 | 0.23535156 | 0.008824654 | 11.41258 | #N/A
| 24 | 0.37050325 | 344.00732 | 0.24511719 | 0.01122737 | 14.33364 | #N/A |  |  |  |  | 24 | 0.36295059 | 334.38116 | 0.24414063 | 0.0109985 | 13.93255 | #N/A |  |  |  |  | 24 | 0.35729697 | 330.95963 | 0.24414063 | 0.01082718 | 13.78998 | #N/A |  |  |  |  | 24 | 0.31955642 | 293.70581 | 0.24121094 | 0.009683528 | 12.23774 | #N/A |  |  |  |  | 24 | 0.30872104 | 288.36899 | 0.24511719 | 0.009355183 | 12.01537 | #N/A
| 25 | 0.38456133 | 356.16919 | 0.25488281 | 0.01165337 | 14.84038 | #N/A |  |  |  |  | 25 | 0.37920678 | 348.77344 | 0.25390625 | 0.01149111 | 14.53223 | #N/A |  |  |  |  | 25 | 0.37472808 | 345.51486 | 0.25390625 | 0.0113554 | 14.3964525 | #N/A |  |  |  |  | 25 | 0.33639053 | 310.73309 | 0.25097656 | 0.01019365 | 12.94721 | #N/A |  |  |  |  | 25 | 0.32371262 | 302.40671 | 0.25488281 | 0.009809473 | 12.60028 | #N/A
| 26 | 0.40140074 | 370.82999 | 0.26464844 | 0.01216366 | 15.45125 | #N/A |  |  |  |  | 26 | 0.39399338 | 361.47906 | 0.26367188 | 0.01193919 | 15.0616275 | #N/A |  |  |  |  | 26 | 0.38930407 | 359.33234 | 0.26367188 | 0.01179709 | 14.97218 | #N/A |  |  |  |  | 26 | 0.35550755 | 327.46231 | 0.26074219 | 0.01077296 | 13.64426 | #N/A |  |  |  |  | 26 | 0.34028995 | 316.7616 | 0.26464844 | 0.01031182 | 13.1984 | #N/A
| 27 | 0.41788986 | 385.08148 | 0.27441406 | 0.01266333 | 16.04506 | #N/A |  |  |  |  | 27 | 0.4111512 | 378.92676 | 0.2734375 | 0.01245913 | 15.788615 | #N/A |  |  |  |  | 27 | 0.40674859 | 374.53891 | 0.2734375 | 0.01232571 | 15.60579 | #N/A |  |  |  |  | 27 | 0.37239328 | 342.04648 | 0.27050781 | 0.01128464 | 14.25194 | #N/A |  |  |  |  | 27 | 0.35576376 | 330.59097 | 0.27441406 | 0.01078072 | 13.77462375 | #N/A
| 28 | 0.43499476 | 400.80124 | 0.28417969 | 0.01318166 | 16.70005 | #N/A |  |  |  |  | 28 | 0.42869657 | 394.02322 | 0.28320313 | 0.01299081 | 16.41763 | #N/A |  |  |  |  | 28 | 0.42375582 | 391.25378 | 0.28320313 | 0.01284109 | 16.30224 | #N/A |  |  |  |  | 28 | 0.3876155 | 356.32156 | 0.28027344 | 0.01174592 | 14.84673 | #N/A |  |  |  |  | 28 | 0.37345672 | 347.92557 | 0.28417969 | 0.01131687 | 14.49689875 | #N/A
| 29 | 0.45075363 | 414.05814 | 0.29394531 | 0.0136592 | 17.2524225 | #N/A |  |  |  |  | 29 | 0.44461742 | 408.3494 | 0.29296875 | 0.01347326 | 17.01456 | #N/A |  |  |  |  | 29 | 0.439881 | 402.36108 | 0.29296875 | 0.01332973 | 16.765045 | #N/A |  |  |  |  | 29 | 0.40414044 | 368.43561 | 0.29003906 | 0.01224668 | 15.35148375 | #N/A |  |  |  |  | 29 | 0.38975817 | 361.52417 | 0.29394531 | 0.01181085 | 15.06351 | #N/A
| 30 | 0.46788055 | 430.39514 | 0.30371094 | 0.0141782 | 17.93313 | #N/A |  |  |  |  | 30 | 0.46177244 | 422.129 | 0.30273438 | 0.0139931 | 17.58871 | #N/A |  |  |  |  | 30 | 0.45498541 | 417.27676 | 0.30273438 | 0.01378744 | 17.38653 | #N/A |  |  |  |  | 30 | 0.42042759 | 384.71982 | 0.29980469 | 0.01274023 | 16.0299925 | #N/A |  |  |  |  | 30 | 0.40694433 | 377.47607 | 0.30371094 | 0.01233165 | 15.72817 | #N/A
| 31 | 0.48572955 | 444.83884 | 0.31347656 | 0.01471908 | 18.53495 | #N/A |  |  |  |  | 31 | 0.47852021 | 435.55832 | 0.3125 | 0.01450061 | 18.14826 | #N/A |  |  |  |  | 31 | 0.47293976 | 431.33768 | 0.3125 | 0.01433151 | 17.9724 | #N/A |  |  |  |  | 31 | 0.43843517 | 399.409 | 0.30957031 | 0.01328591 | 16.64204 | #N/A |  |  |  |  | 31 | 0.42265409 | 389.66681 | 0.31347656 | 0.0128077 | 16.23612 | #N/A
| 32 | 0.50101584 | 458.87561 | 0.32324219 | 0.0151823 | 19.11982 | #N/A |  |  |  |  | 32 | 0.4950656 | 450.47076 | 0.32226563 | 0.01500199 | 18.769615 | #N/A |  |  |  |  | 32 | 0.48893645 | 445.17303 | 0.32226563 | 0.01481626 | 18.54887625 | #N/A |  |  |  |  | 32 | 0.4543702 | 413.54272 | 0.31933594 | 0.01376879 | 17.23095 | #N/A |  |  |  |  | 32 | 0.43877184 | 403.89651 | 0.32324219 | 0.01329612 | 16.82902125 | #N/A
| 33 | 0.5182426 | 472.79831 | 0.33300781 | 0.01570432 | 19.69993 | #N/A |  |  |  |  | 33 | 0.50996572 | 464.69763 | 0.33203125 | 0.01545351 | 19.36240125 | #N/A |  |  |  |  | 33 | 0.50519127 | 457.89142 | 0.33203125 | 0.01530883 | 19.07881 | #N/A |  |  |  |  | 33 | 0.47018826 | 428.20511 | 0.32910156 | 0.01424813 | 17.84188 | #N/A |  |  |  |  | 33 | 0.45436633 | 419.60538 | 0.33300781 | 0.01376868 | 17.4835575 | #N/A
| 34 | 0.53399378 | 487.32977 | 0.34277344 | 0.01618163 | 20.30541 | #N/A |  |  |  |  | 34 | 0.52679086 | 479.38379 | 0.34179688 | 0.01596336 | 19.97432 | #N/A |  |  |  |  | 34 | 0.52253062 | 473.81641 | 0.34179688 | 0.01583426 | 19.74235 | #N/A |  |  |  |  | 34 | 0.48611405 | 442.73038 | 0.33886719 | 0.01473073 | 18.4471 | #N/A |  |  |  |  | 34 | 0.47270641 | 433.83707 | 0.34277344 | 0.01432444 | 18.07654 | #N/A
| 35 | 0.5513705 | 500.98932 | 0.35253906 | 0.0167082 | 20.874555 | #N/A |  |  |  |  | 35 | 0.54401559 | 492.21826 | 0.3515625 | 0.01648532 | 20.50909 | #N/A |  |  |  |  | 35 | 0.53893793 | 488.65485 | 0.3515625 | 0.01633145 | 20.36061875 | #N/A |  |  |  |  | 35 | 0.50426418 | 456.42566 | 0.34863281 | 0.01528073 | 19.01774 | #N/A |  |  |  |  | 35 | 0.48974183 | 449.2663 | 0.35253906 | 0.01484066 | 18.71943 | #N/A
| 36 | 0.56823748 | 516.8476 | 0.36230469 | 0.01721932 | 21.53532 | #N/A |  |  |  |  | 36 | 0.55974752 | 506.16907 | 0.36132813 | 0.01696205 | 21.09038 | #N/A |  |  |  |  | 36 | 0.55373853 | 502.92337 | 0.36132813 | 0.01677996 | 20.95514 | #N/A |  |  |  |  | 36 | 0.52054495 | 470.54318 | 0.35839844 | 0.01577409 | 19.60597 | #N/A |  |  |  |  | 36 | 0.50563967 | 463.03448 | 0.36230469 | 0.01532241 | 19.2931 | #N/A
| 37 | 0.58357143 | 529.44684 | 0.37207031 | 0.01768398 | 22.060285 | #N/A |  |  |  |  | 37 | 0.57548225 | 519.63232 | 0.37109375 | 0.01743886 | 21.65135 | #N/A |  |  |  |  | 37 | 0.57173455 | 516.49237 | 0.37109375 | 0.01732529 | 21.52052 | #N/A |  |  |  |  | 37 | 0.53604394 | 484.31699 | 0.36816406 | 0.01624376 | 20.17987 | #N/A |  |  |  |  | 37 | 0.522645 | 477.29892 | 0.37207031 | 0.01583773 | 19.887455 | #N/A
| 38 | 0.59930879 | 542.39087 | 0.38183594 | 0.01816087 | 22.59962 | #N/A |  |  |  |  | 38 | 0.59457481 | 534.1095 | 0.38085938 | 0.01801742 | 22.2545625 | #N/A |  |  |  |  | 38 | 0.58903414 | 528.29614 | 0.38085938 | 0.01784952 | 22.01234 | #N/A |  |  |  |  | 38 | 0.5527876 | 499.1813 | 0.37792969 | 0.01675114 | 20.79922 | #N/A |  |  |  |  | 38 | 0.53931355 | 492.84525 | 0.38183594 | 0.01634283 | 20.53521875 | #N/A
| 39 | 0.61655617 | 556.04156 | 0.39160156 | 0.01868352 | 23.1684 | #N/A |  |  |  |  | 39 | 0.60962039 | 549.88281 | 0.390625 | 0.01847335 | 22.91178375 | #N/A |  |  |  |  | 39 | 0.60524416 | 544.72491 | 0.390625 | 0.01834073 | 22.69687125 | #N/A |  |  |  |  | 39 | 0.56711167 | 512.68646 | 0.38769531 | 0.0171852 | 21.36194 | #N/A |  |  |  |  | 39 | 0.55605114 | 507.55441 | 0.39160156 | 0.01685003 | 21.1481 | #N/A
| 40 | 0.63365978 | 571.82635 | 0.40136719 | 0.01920181 | 23.8261 | #N/A |  |  |  |  | 40 | 0.62741512 | 563.53705 | 0.40039063 | 0.01901258 | 23.48071 | #N/A |  |  |  |  | 40 | 0.62169319 | 557.33539 | 0.40039063 | 0.01883919 | 23.22231 | #N/A |  |  |  |  | 40 | 0.58500624 | 526.81555 | 0.39746094 | 0.01772746 | 21.95065 | #N/A |  |  |  |  | 40 | 0.57146639 | 519.55499 | 0.40136719 | 0.01731716 | 21.64812 | #N/A
| 41 | 0.65058088 | 585.92975 | 0.41113281 | 0.01971457 | 24.41374 | #N/A |  |  |  |  | 41 | 0.64234543 | 576.62244 | 0.41015625 | 0.01946501 | 24.025935 | #N/A |  |  |  |  | 41 | 0.63849467 | 573.43182 | 0.41015625 | 0.01934832 | 23.8929925 | #N/A |  |  |  |  | 41 | 0.60118198 | 541.36926 | 0.40722656 | 0.01821764 | 22.5570525 | #N/A |  |  |  |  | 41 | 0.58861506 | 533.95581 | 0.41113281 | 0.01783682 | 22.24815875 | #N/A
| 42 | 0.66717839 | 601.12225 | 0.42089844 | 0.02021753 | 25.04676 | #N/A |  |  |  |  | 42 | 0.66009331 | 591.72522 | 0.41992188 | 0.02000283 | 24.6552175 | #N/A |  |  |  |  | 42 | 0.65539026 | 586.77551 | 0.41992188 | 0.01986031 | 24.44898 | #N/A |  |  |  |  | 42 | 0.61787331 | 553.92883 | 0.41699219 | 0.01872343 | 23.08037 | #N/A |  |  |  |  | 42 | 0.60303134 | 547.09509 | 0.42089844 | 0.01827368 | 22.79562875 | #N/A
| 43 | 0.68366796 | 613.21149 | 0.43066406 | 0.02071721 | 25.55047875 | #N/A |  |  |  |  | 43 | 0.67780572 | 605.85181 | 0.4296875 | 0.02053957 | 25.24383 | #N/A |  |  |  |  | 43 | 0.6706351 | 600.66699 | 0.4296875 | 0.02032228 | 25.02779125 | #N/A |  |  |  |  | 43 | 0.63546389 | 569.05322 | 0.42675781 | 0.01925648 | 23.71055 | #N/A |  |  |  |  | 43 | 0.61973661 | 562.00934 | 0.43066406 | 0.0187799 | 23.41706 | #N/A
| 44 | 0.69948155 | 627.27521 | 0.44042969 | 0.02119641 | 26.13647 | #N/A |  |  |  |  | 44 | 0.69351453 | 619.3645 | 0.43945313 | 0.02101559 | 25.80685 | #N/A |  |  |  |  | 44 | 0.68734521 | 613.85345 | 0.43945313 | 0.02082864 | 25.57723 | #N/A |  |  |  |  | 44 | 0.65151906 | 582.66815 | 0.43652344 | 0.019743 | 24.27784 | #N/A |  |  |  |  | 44 | 0.63714802 | 577.76343 | 0.44042969 | 0.01930752 | 24.07347625 | #N/A
| 45 | 0.71575463 | 639.53821 | 0.45019531 | 0.02168953 | 26.64743 | #N/A |  |  |  |  | 45 | 0.70988226 | 630.56464 | 0.44921875 | 0.02151158 | 26.27353 | #N/A |  |  |  |  | 45 | 0.70428437 | 626.82159 | 0.44921875 | 0.02134195 | 26.11756625 | #N/A |  |  |  |  | 45 | 0.66837722 | 597.39246 | 0.44628906 | 0.02025386 | 24.8913525 | #N/A |  |  |  |  | 45 | 0.65454882 | 589.46942 | 0.45019531 | 0.01983481 | 24.56123 | #N/A
| 46 | 0.73222405 | 651.97357 | 0.45996094 | 0.02218861 | 27.16557 | #N/A |  |  |  |  | 46 | 0.72699225 | 645.90955 | 0.45898438 | 0.02203007 | 26.9129 | #N/A |  |  |  |  | 46 | 0.72250247 | 640.85553 | 0.45898438 | 0.02189401 | 26.70231375 | #N/A |  |  |  |  | 46 | 0.68573254 | 610.40228 | 0.45605469 | 0.02077977 | 25.43343 | #N/A |  |  |  |  | 46 | 0.67113644 | 605.19104 | 0.45996094 | 0.02033747 | 25.21629 | #N/A
| 47 | 0.75012362 | 667.65173 | 0.46972656 | 0.02273102 | 27.81882 | #N/A |  |  |  |  | 47 | 0.74329168 | 659.2066 | 0.46875 | 0.02252399 | 27.46694 | #N/A |  |  |  |  | 47 | 0.73961413 | 654.95087 | 0.46875 | 0.02241255 | 27.28962 | #N/A |  |  |  |  | 47 | 0.70135742 | 623.11273 | 0.46582031 | 0.02125326 | 25.96303 | #N/A |  |  |  |  | 47 | 0.68690354 | 618.29553 | 0.46972656 | 0.02081526 | 25.76231375 | #N/A
| 48 | 0.76715374 | 680.52112 | 0.47949219 | 0.02324708 | 28.35505 | #N/A |  |  |  |  | 48 | 0.75664425 | 671.02899 | 0.47851563 | 0.02292861 | 27.95954125 | #N/A |  |  |  |  | 48 | 0.75571489 | 669.2428 | 0.47851563 | 0.02290045 | 27.88512 | #N/A |  |  |  |  | 48 | 0.71789181 | 635.69232 | 0.47558594 | 0.0217543 | 26.48718 | #N/A |  |  |  |  | 48 | 0.70317513 | 632.87262 | 0.47949219 | 0.02130834 | 26.3696925 | #N/A
| 49 | 0.78172624 | 693.09131 | 0.48925781 | 0.02368867 | 28.8788 | #N/A |  |  |  |  | 49 | 0.7761696 | 683.94275 | 0.48828125 | 0.02352029 | 28.49761 | #N/A |  |  |  |  | 49 | 0.77150625 | 680.61914 | 0.48828125 | 0.02337898 | 28.35913 | #N/A |  |  |  |  | 49 | 0.73411024 | 648.23932 | 0.48535156 | 0.02224576 | 27.00997 | #N/A |  |  |  |  | 49 | 0.72225505 | 647.74115 | 0.48925781 | 0.02188652 | 26.98921 | #N/A
| 50 | 0.7976771 | 703.11572 | 0.49902344 | 0.02417203 | 29.29649 | #N/A |  |  |  |  | 50 | 0.79269481 | 696.69012 | 0.49804688 | 0.02402105 | 29.028755 | #N/A |  |  |  |  | 50 | 0.78792125 | 692.15948 | 0.49804688 | 0.0238764 | 28.83998 | #N/A |  |  |  |  | 50 | 0.7509498 | 663.04651 | 0.49511719 | 0.02275605 | 27.62694 | #N/A |  |  |  |  | 50 | 0.7384733 | 661.5929 | 0.49902344 | 0.02237798 | 27.56637 | #N/A
| 51 | 0.81311238 | 717.32068 | 0.50878906 | 0.02463977 | 29.88836 | #N/A |  |  |  |  | 51 | 0.80858594 | 707.49023 | 0.5078125 | 0.0245026 | 29.47876 | #N/A |  |  |  |  | 51 | 0.80286109 | 705.37604 | 0.5078125 | 0.02432912 | 29.39067 | #N/A |  |  |  |  | 51 | 0.76741713 | 675.90942 | 0.50488281 | 0.02325506 | 28.1628925 | #N/A |  |  |  |  | 51 | 0.75522125 | 672.77252 | 0.50878906 | 0.02288549 | 28.03219 | #N/A
| 52 | 0.83203638 | 730.09265 | 0.51855469 | 0.02521322 | 30.42053 | #N/A |  |  |  |  | 52 | 0.82516605 | 722.11517 | 0.51757813 | 0.02500503 | 30.08813 | #N/A |  |  |  |  | 52 | 0.82033998 | 718.12061 | 0.51757813 | 0.02485879 | 29.92169 | #N/A |  |  |  |  | 52 | 0.78411734 | 687.85956 | 0.51464844 | 0.02376113 | 28.660815 | #N/A |  |  |  |  | 52 | 0.77106082 | 686.9411 | 0.51855469 | 0.02336548 | 28.62255 | #N/A
| 53 | 0.84648502 | 742.30701 | 0.52832031 | 0.02565106 | 30.92945875 | #N/A |  |  |  |  | 53 | 0.84125602 | 734.01007 | 0.52734375 | 0.02549261 | 30.58375 | #N/A |  |  |  |  | 53 | 0.83792686 | 731.93121 | 0.52734375 | 0.02539172 | 30.49713375 | #N/A |  |  |  |  | 53 | 0.79885048 | 699.70752 | 0.52441406 | 0.02420759 | 29.15448 | #N/A |  |  |  |  | 53 | 0.78846145 | 701.65326 | 0.52832031 | 0.02389277 | 29.2355525 | #N/A
| 54 | 0.86404818 | 756.27289 | 0.53808594 | 0.02618328 | 31.51137 | #N/A |  |  |  |  | 54 | 0.85768753 | 747.45612 | 0.53710938 | 0.02599053 | 31.144005 | #N/A |  |  |  |  | 54 | 0.85138559 | 742.53455 | 0.53710938 | 0.02579956 | 30.93894 | #N/A |  |  |  |  | 54 | 0.81637156 | 714.32593 | 0.53417969 | 0.02473853 | 29.76358 | #N/A |  |  |  |  | 54 | 0.80503994 | 713.38245 | 0.53808594 | 0.02439515 | 29.72426875 | #N/A
| 55 | 0.88193882 | 768.10437 | 0.54785156 | 0.02672542 | 32.00434875 | #N/A |  |  |  |  | 55 | 0.87512946 | 757.87964 | 0.546875 | 0.02651907 | 31.57832 | #N/A |  |  |  |  | 55 | 0.86935693 | 754.82098 | 0.546875 | 0.02634415 | 31.45087 | #N/A |  |  |  |  | 55 | 0.83438975 | 726.88507 | 0.54394531 | 0.02528454 | 30.28688 | #N/A |  |  |  |  | 55 | 0.8219111 | 726.672 | 0.54785156 | 0.0249064 | 30.278 | #N/A
| 56 | 0.89719546 | 780.30243 | 0.55761719 | 0.02718774 | 32.51260125 | #N/A |  |  |  |  | 56 | 0.89127588 | 770.66937 | 0.55664063 | 0.02700836 | 32.11122375 | #N/A |  |  |  |  | 56 | 0.88641346 | 767.05109 | 0.55664063 | 0.02686101 | 31.96046 | #N/A |  |  |  |  | 56 | 0.85062981 | 740.84644 | 0.55371094 | 0.02577666 | 30.8686 | #N/A |  |  |  |  | 56 | 0.83723724 | 738.77002 | 0.55761719 | 0.02537083 | 30.78208 | #N/A
| 57 | 0.91527259 | 791.17609 | 0.56738281 | 0.02773553 | 32.96567 | #N/A |  |  |  |  | 57 | 0.90856457 | 781.98126 | 0.56640625 | 0.02753226 | 32.5825525 | #N/A |  |  |  |  | 57 | 0.90263611 | 777.55878 | 0.56640625 | 0.02735261 | 32.3982825 | #N/A |  |  |  |  | 57 | 0.86672938 | 752.13776 | 0.56347656 | 0.02626453 | 31.33907 | #N/A |  |  |  |  | 57 | 0.85425621 | 750.18469 | 0.56738281 | 0.02588655 | 31.2577 | #N/A
| 58 | 0.9318198 | 803.0603 | 0.57714844 | 0.02823696 | 33.46085 | #N/A |  |  |  |  | 58 | 0.92396128 | 792.56158 | 0.57617188 | 0.02799883 | 33.0234 | #N/A |  |  |  |  | 58 | 0.91861272 | 788.25494 | 0.57617188 | 0.02783675 | 32.84396 | #N/A |  |  |  |  | 58 | 0.88440019 | 764.7395 | 0.57324219 | 0.02680001 | 31.86415 | #N/A |  |  |  |  | 58 | 0.87020642 | 763.33673 | 0.57714844 | 0.02636989 | 31.8057 | #N/A
| 59 | 0.94743508 | 813.53058 | 0.58691406 | 0.02871015 | 33.8971075 | #N/A |  |  |  |  | 59 | 0.94056767 | 803.70569 | 0.5859375 | 0.02850205 | 33.48774 | #N/A |  |  |  |  | 59 | 0.93508309 | 799.53546 | 0.5859375 | 0.02833585 | 33.3139775 | #N/A |  |  |  |  | 59 | 0.90049773 | 775.54895 | 0.58300781 | 0.02728781 | 32.31454 | #N/A |  |  |  |  | 59 | 0.88824439 | 775.82935 | 0.58691406 | 0.0269165 | 32.32622 | #N/A
| 60 | 0.96444291 | 824.43634 | 0.59667969 | 0.02922554 | 34.35151 | #N/A |  |  |  |  | 60 | 0.95772296 | 814.41119 | 0.59570313 | 0.02902191 | 33.9338 | #N/A |  |  |  |  | 60 | 0.95221436 | 813.8783 | 0.59570313 | 0.02885498 | 33.9116 | #N/A |  |  |  |  | 60 | 0.91548097 | 785.97668 | 0.59277344 | 0.02774185 | 32.74903 | #N/A |  |  |  |  | 60 | 0.90281838 | 787.62158 | 0.59667969 | 0.02735813 | 32.81757 | #N/A
| 61 | 0.98145771 | 836.0199 | 0.60644531 | 0.02974114 | 34.8341625 | #N/A |  |  |  |  | 61 | 0.97312945 | 824.74805 | 0.60546875 | 0.02948877 | 34.3645 | #N/A |  |  |  |  | 61 | 0.9689737 | 824.48871 | 0.60546875 | 0.02936284 | 34.35369625 | #N/A |  |  |  |  | 61 | 0.93262351 | 798.02789 | 0.60253906 | 0.02826132 | 33.25116 | #N/A |  |  |  |  | 61 | 0.91987723 | 798.90106 | 0.60644531 | 0.02787507 | 33.28754 | #N/A
| 62 | 0.99878067 | 845.04254 | 0.61621094 | 0.03026608 | 35.21011 | #N/A |  |  |  |  | 62 | 0.98931259 | 835.09576 | 0.61523438 | 0.02997917 | 34.79566 | #N/A |  |  |  |  | 62 | 0.98575366 | 833.89282 | 0.61523438 | 0.02987132 | 34.74553 | #N/A |  |  |  |  | 62 | 0.94894457 | 808.52716 | 0.61230469 | 0.0287559 | 33.68863 | #N/A |  |  |  |  | 62 | 0.93686032 | 810.48914 | 0.61621094 | 0.02838971 | 33.77038 | #N/A
| 63 | 1.0137311 | 853.99512 | 0.62597656 | 0.03071912 | 35.58313 | #N/A |  |  |  |  | 63 | 1.0069051 | 845.64435 | 0.625 | 0.03051228 | 35.23518125 | #N/A |  |  |  |  | 63 | 1.0015363 | 843.7735 | 0.625 | 0.03034958 | 35.15723 | #N/A |  |  |  |  | 63 | 0.96601796 | 819.77271 | 0.62207031 | 0.02927327 | 34.15719625 | #N/A |  |  |  |  | 63 | 0.95241082 | 822.61627 | 0.62597656 | 0.02886093 | 34.27568 | #N/A
| 64 | 1.0290021 | 861.92908 | 0.63574219 | 0.03118188 | 35.91371 | #N/A |  |  |  |  | 64 | 1.0221543 | 852.79034 | 0.63476563 | 0.03097437 | 35.53293 | #N/A |  |  |  |  | 64 | 1.0199481 | 854.02783 | 0.63476563 | 0.03090752 | 35.58449 | #N/A |  |  |  |  | 64 | 0.98175472 | 829.84326 | 0.63183594 | 0.02975014 | 34.5768025 | #N/A |  |  |  |  | 64 | 0.97051245 | 832.79053 | 0.63574219 | 0.02940947 | 34.69961 | #N/A
| 65 | 1.0466368 | 870.86365 | 0.64550781 | 0.03171627 | 36.28599 | #N/A |  |  |  |  | 65 | 1.0398999 | 862.9043 | 0.64453125 | 0.03151212 | 35.95435 | #N/A |  |  |  |  | 65 | 1.0364965 | 863.67993 | 0.64453125 | 0.03140898 | 35.98666375 | #N/A |  |  |  |  | 65 | 1.0000808 | 841.90314 | 0.64160156 | 0.03030548 | 35.0792975 | #N/A |  |  |  |  | 65 | 0.98690236 | 842.88086 | 0.64550781 | 0.02990613 | 35.12004 | #N/A
| 66 | 1.0638119 | 878.5694 | 0.65527344 | 0.03223672 | 36.60706 | #N/A |  |  |  |  | 66 | 1.0566064 | 871.92255 | 0.65429688 | 0.03201838 | 36.33010625 | #N/A |  |  |  |  | 66 | 1.0532993 | 872.9267 | 0.65429688 | 0.03191816 | 36.37195 | #N/A |  |  |  |  | 66 | 1.0172535 | 851.87909 | 0.65136719 | 0.03082586 | 35.49496 | #N/A |  |  |  |  | 66 | 1.0025132 | 853.66486 | 0.65527344 | 0.03037919 | 35.56937 | #N/A
| 67 | 1.0788839 | 886.27319 | 0.66503906 | 0.03269345 | 36.92805 | #N/A |  |  |  |  | 67 | 1.0739073 | 879.98187 | 0.6640625 | 0.03254265 | 36.66591125 | #N/A |  |  |  |  | 67 | 1.0694631 | 879.63007 | 0.6640625 | 0.03240797 | 36.65125 | #N/A |  |  |  |  | 67 | 1.0345786 | 860.58936 | 0.66113281 | 0.03135087 | 35.85789 | #N/A |  |  |  |  | 67 | 1.0187815 | 863.15009 | 0.66503906 | 0.03087217 | 35.96459 | #N/A
| 68 | 1.095564 | 892.56128 | 0.67480469 | 0.03319891 | 37.19005 | #N/A |  |  |  |  | 68 | 1.0916309 | 886.8493 | 0.67382813 | 0.03307972 | 36.95205 | #N/A |  |  |  |  | 68 | 1.0865802 | 886.76257 | 0.67382813 | 0.03292667 | 36.94844 | #N/A |  |  |  |  | 68 | 1.0511844 | 868.33685 | 0.67089844 | 0.03185407 | 36.1807 | #N/A |  |  |  |  | 68 | 1.0369956 | 873.92188 | 0.67480469 | 0.03142411 | 36.41341 | #N/A
| 69 | 1.1121808 | 897.15088 | 0.68457031 | 0.03370245 | 37.38129 | #N/A |  |  |  |  | 69 | 1.1071538 | 890.68976 | 0.68359375 | 0.03355012 | 37.11207 | #N/A |  |  |  |  | 69 | 1.1021979 | 892.84088 | 0.68359375 | 0.03339994 | 37.2017 | #N/A |  |  |  |  | 69 | 1.067302 | 876.42798 | 0.68066406 | 0.03234248 | 36.5178325 | #N/A |  |  |  |  | 69 | 1.052086 | 881.75732 | 0.68457031 | 0.03188139 | 36.73989 | #N/A
| 70 | 1.1290373 | 901.65277 | 0.69433594 | 0.03421325 | 37.56887 | #N/A |  |  |  |  | 70 | 1.1233177 | 894.39581 | 0.69335938 | 0.03403993 | 37.26649 | #N/A |  |  |  |  | 70 | 1.1188537 | 897.25299 | 0.69335938 | 0.03390466 | 37.38554125 | #N/A |  |  |  |  | 70 | 1.0847107 | 884.19922 | 0.69042969 | 0.03287002 | 36.84163 | #N/A |  |  |  |  | 70 | 1.068736 | 890.47961 | 0.69433594 | 0.03238594 | 37.10332 | #N/A
| 71 | 1.1460049 | 905.02399 | 0.70410156 | 0.03472742 | 37.70933 | #N/A |  |  |  |  | 71 | 1.1402048 | 899.88678 | 0.703125 | 0.03455166 | 37.4952825 | #N/A |  |  |  |  | 71 | 1.1351064 | 902.19232 | 0.703125 | 0.03439716 | 37.59135 | #N/A |  |  |  |  | 71 | 1.1019897 | 892.60468 | 0.70019531 | 0.03339363 | 37.19186 | #N/A |  |  |  |  | 71 | 1.0860738 | 897.13873 | 0.70410156 | 0.03291133 | 37.38078 | #N/A
| 72 | 1.1626794 | 907.14917 | 0.71386719 | 0.03523271 | 37.79788 | #N/A |  |  |  |  | 72 | 1.1584734 | 902.34515 | 0.71289063 | 0.03510525 | 37.59771 | #N/A |  |  |  |  | 72 | 1.1519094 | 904.53455 | 0.71289063 | 0.03490635 | 37.68894 | #N/A |  |  |  |  | 72 | 1.1189276 | 896.86414 | 0.70996094 | 0.0339069 | 37.36934 | #N/A |  |  |  |  | 72 | 1.1017992 | 903.16565 | 0.71386719 | 0.03338785 | 37.6319 | #N/A
| 73 | 1.1786379 | 907.14673 | 0.72363281 | 0.0357163 | 37.79778 | #N/A |  |  |  |  | 73 | 1.1729429 | 903.1059 | 0.72265625 | 0.03554372 | 37.6294125 | 37.6294125 |  |  |  |  | 73 | 1.1690812 | 907.27332 | 0.72265625 | 0.0354267 | 37.803055 | #N/A |  |  |  |  | 73 | 1.1339656 | 899.65363 | 0.71972656 | 0.03436259 | 37.48557 | #N/A |  |  |  |  | 73 | 1.117124 | 909.2016 | 0.72363281 | 0.03385224 | 37.8834 | #N/A
| 74 | 1.1956692 | 908.20837 | 0.73339844 | 0.0362324 | 37.84202 | 37.84202 |  |  |  |  | 74 | 1.1886151 | 900.1698 | 0.73242188 | 0.03601864 | 37.507075 | #N/A |  |  |  |  | 74 | 1.1845812 | 908.34723 | 0.73242188 | 0.0358964 | 37.84780125 | 37.84780125 |  |  |  |  | 74 | 1.1511621 | 902.92761 | 0.72949219 | 0.0348837 | 37.62198375 | #N/A |  |  |  |  | 74 | 1.1344919 | 914.30206 | 0.73339844 | 0.03437854 | 38.09592 | #N/A
| 75 | 1.2139778 | 907.26141 | 0.74316406 | 0.03678721 | 37.80255875 | #N/A |  |  |  |  | 75 | 1.2065355 | 898.30865 | 0.7421875 | 0.03656168 | 37.42953 | #N/A |  |  |  |  | 75 | 1.2010533 | 905.14117 | 0.7421875 | 0.03639555 | 37.71422 | #N/A |  |  |  |  | 75 | 1.1661849 | 903.41046 | 0.73925781 | 0.03533894 | 37.6421025 | #N/A |  |  |  |  | 75 | 1.1504096 | 918.04749 | 0.74316406 | 0.0348609 | 38.25197875 | #N/A
| 76 | 1.2304603 | 902.53516 | 0.75292969 | 0.03728668 | 37.60563 | #N/A |  |  |  |  | 76 | 1.2229942 | 896.86981 | 0.75195313 | 0.03706043 | 37.36958 | #N/A |  |  |  |  | 76 | 1.2172161 | 901.98212 | 0.75195313 | 0.03688534 | 37.58259 | #N/A |  |  |  |  | 76 | 1.1826638 | 905.48114 | 0.74902344 | 0.0358383 | 37.72838 | 37.72838 |  |  |  |  | 76 | 1.1688718 | 919.30371 | 0.75292969 | 0.03542036 | 38.30432125 | #N/A
| 77 | 1.2468393 | 896.45209 | 0.76269531 | 0.03778301 | 37.35217 | #N/A |  |  |  |  | 77 | 1.2394817 | 891.10962 | 0.76171875 | 0.03756005 | 37.1295675 | #N/A |  |  |  |  | 77 | 1.2356483 | 897.46552 | 0.76171875 | 0.03744389 | 37.3944 | #N/A |  |  |  |  | 77 | 1.2010171 | 905.14905 | 0.75878906 | 0.03639446 | 37.71454375 | #N/A |  |  |  |  | 77 | 1.1848541 | 920.97675 | 0.76269531 | 0.03590467 | 38.37403125 | 38.37403125
| 78 | 1.2621403 | 889.12939 | 0.77246094 | 0.03824668 | 37.04706 | #N/A |  |  |  |  | 78 | 1.2563812 | 887.50891 | 0.77148438 | 0.03807216 | 36.97954 | #N/A |  |  |  |  | 78 | 1.251968 | 892.31042 | 0.77148438 | 0.03793842 | 37.1796 | #N/A |  |  |  |  | 78 | 1.2179435 | 904.06995 | 0.76855469 | 0.03690738 | 37.66958125 | #N/A |  |  |  |  | 78 | 1.2022656 | 917.88672 | 0.77246094 | 0.03643229 | 38.24528 | #N/A
| 79 | 1.2793603 | 882.54944 | 0.78222656 | 0.03876849 | 36.77289 | #N/A |  |  |  |  | 79 | 1.2732598 | 881.43481 | 0.78125 | 0.03858363 | 36.72645 | #N/A |  |  |  |  | 79 | 1.2685467 | 884.49341 | 0.78125 | 0.03844081 | 36.85389 | #N/A |  |  |  |  | 79 | 1.2336208 | 899.18011 | 0.77832031 | 0.03738245 | 37.46584 | #N/A |  |  |  |  | 79 | 1.2195051 | 915.6601 | 0.78222656 | 0.0369547 | 38.1525 | #N/A
| 80 | 1.2955927 | 876.16852 | 0.79199219 | 0.03926038 | 36.50702 | #N/A |  |  |  |  | 80 | 1.2926886 | 873.82007 | 0.79101563 | 0.03917238 | 36.40917 | #N/A |  |  |  |  | 80 | 1.2848979 | 876.33337 | 0.79101563 | 0.0389363 | 36.51389 | #N/A |  |  |  |  | 80 | 1.2500638 | 892.76593 | 0.78808594 | 0.03788072 | 37.19858 | #N/A |  |  |  |  | 80 | 1.2356888 | 909.96686 | 0.79199219 | 0.03744512 | 37.91529 | #N/A
| 81 | 1.3149794 | 870.94037 | 0.80175781 | 0.03984786 | 36.28918 | #N/A |  |  |  |  | 81 | 1.3075885 | 867.33118 | 0.80078125 | 0.03962389 | 36.1388 | #N/A |  |  |  |  | 81 | 1.3024259 | 870.49506 | 0.80078125 | 0.03946745 | 36.2706275 | #N/A |  |  |  |  | 81 | 1.2659529 | 888.05011 | 0.79785156 | 0.03836221 | 37.00209 | #N/A |  |  |  |  | 81 | 1.2523315 | 905.27728 | 0.80175781 | 0.03794944 | 37.71989 | #N/A
| 82 | 1.3305959 | 864.10394 | 0.81152344 | 0.04032109 | 36.00433 | #N/A |  |  |  |  | 82 | 1.3245751 | 861.15118 | 0.81054688 | 0.04013864 | 35.8813 | #N/A |  |  |  |  | 82 | 1.3190397 | 862.89423 | 0.81054688 | 0.0399709 | 35.95392625 | #N/A |  |  |  |  | 82 | 1.2829397 | 880.50928 | 0.80761719 | 0.03887696 | 36.68789 | #N/A |  |  |  |  | 82 | 1.2689008 | 897.54565 | 0.81152344 | 0.03845154 | 37.39774 | #N/A
| 83 | 1.3481605 | 856.57654 | 0.82128906 | 0.04085335 | 35.69069 | #N/A |  |  |  |  | 83 | 1.3404828 | 854.01904 | 0.8203125 | 0.04062069 | 35.58413 | #N/A |  |  |  |  | 83 | 1.3335848 | 854.10089 | 0.8203125 | 0.04041166 | 35.58754 | #N/A |  |  |  |  | 83 | 1.3002241 | 875.35052 | 0.81738281 | 0.03940073 | 36.47294 | #N/A |  |  |  |  | 83 | 1.2848746 | 890.5733 | 0.82128906 | 0.03893559 | 37.10722 | #N/A
| 84 | 1.364786 | 850.44037 | 0.83105469 | 0.04135715 | 35.43502 | #N/A |  |  |  |  | 84 | 1.357074 | 848.21381 | 0.83007813 | 0.04112345 | 35.34224 | #N/A |  |  |  |  | 84 | 1.3507029 | 847.92114 | 0.83007813 | 0.04093039 | 35.3300475 | #N/A |  |  |  |  | 84 | 1.3173513 | 869.82477 | 0.82714844 | 0.03991974 | 36.24269875 | #N/A |  |  |  |  | 84 | 1.3010261 | 881.31787 | 0.83105469 | 0.03942503 | 36.72158 | #N/A
| 85 | 1.3795549 | 844.20764 | 0.84082031 | 0.04180469 | 35.17532 | #N/A |  |  |  |  | 85 | 1.373266 | 841.91425 | 0.83984375 | 0.04161412 | 35.07976 | #N/A |  |  |  |  | 85 | 1.3694288 | 843.06458 | 0.83984375 | 0.04149784 | 35.12769 | #N/A |  |  |  |  | 85 | 1.3350221 | 862.53748 | 0.83691406 | 0.04045522 | 35.93906 | #N/A |  |  |  |  | 85 | 1.3185686 | 872.72357 | 0.84082031 | 0.03995662 | 36.36348 | #N/A
| 86 | 1.3966502 | 838.1181 | 0.85058594 | 0.04232273 | 34.9215875 | #N/A |  |  |  |  | 86 | 1.3896394 | 837.49426 | 0.84960938 | 0.04211028 | 34.89559 | #N/A |  |  |  |  | 86 | 1.3849047 | 837.04529 | 0.84960938 | 0.04196681 | 34.87689 | #N/A |  |  |  |  | 86 | 1.3514093 | 855.98694 | 0.84667969 | 0.0409518 | 35.6661225 | #N/A |  |  |  |  | 86 | 1.3328635 | 867.8963 | 0.85058594 | 0.0403898 | 36.16235 | #N/A
| 87 | 1.4121244 | 836.49854 | 0.86035156 | 0.04279165 | 34.85411 | #N/A |  |  |  |  | 87 | 1.4066075 | 832.74225 | 0.859375 | 0.04262447 | 34.69759375 | #N/A |  |  |  |  | 87 | 1.4000359 | 832.07416 | 0.859375 | 0.04242533 | 34.66976 | #N/A |  |  |  |  | 87 | 1.3669984 | 848.50134 | 0.85644531 | 0.04142419 | 35.3542225 | #N/A |  |  |  |  | 87 | 1.3506454 | 860.47028 | 0.86035156 | 0.04092865 | 35.85293 | #N/A
| 88 | 1.4307312 | 830.13733 | 0.87011719 | 0.04335549 | 34.58906 | #N/A |  |  |  |  | 88 | 1.4246763 | 829.22766 | 0.86914063 | 0.04317201 | 34.5511525 | #N/A |  |  |  |  | 88 | 1.4186639 | 827.39423 | 0.86914063 | 0.04298982 | 34.47476 | #N/A |  |  |  |  | 88 | 1.3818066 | 843.1521 | 0.86621094 | 0.04187293 | 35.1313375 | #N/A |  |  |  |  | 88 | 1.3681723 | 856.82782 | 0.87011719 | 0.04145977 | 35.70116 | #N/A
| 89 | 1.4455167 | 825.5401 | 0.87988281 | 0.04380354 | 34.3975 | #N/A |  |  |  |  | 89 | 1.4415635 | 825.32019 | 0.87890625 | 0.04368374 | 34.38834125 | #N/A |  |  |  |  | 89 | 1.4353449 | 822.22937 | 0.87890625 | 0.0434953 | 34.25956 | #N/A |  |  |  |  | 89 | 1.3995526 | 838.52911 | 0.87597656 | 0.04241068 | 34.93871 | #N/A |  |  |  |  | 89 | 1.3860416 | 853.32617 | 0.87988281 | 0.04200126 | 35.55526 | #N/A
| 90 | 1.4634985 | 821.69867 | 0.88964844 | 0.04434844 | 34.23744 | #N/A |  |  |  |  | 90 | 1.4562876 | 820.26813 | 0.88867188 | 0.04412993 | 34.17783875 | #N/A |  |  |  |  | 90 | 1.4509498 | 818.43524 | 0.88867188 | 0.04396818 | 34.10147 | #N/A |  |  |  |  | 90 | 1.4181509 | 836.46021 | 0.88574219 | 0.04297427 | 34.85250875 | #N/A |  |  |  |  | 90 | 1.4025534 | 846.05908 | 0.88964844 | 0.04250162 | 35.25246 | #N/A
| 91 | 1.4795626 | 819.47339 | 0.89941406 | 0.04483523 | 34.14472 | #N/A |  |  |  |  | 91 | 1.4735954 | 818.02716 | 0.8984375 | 0.04465441 | 34.084465 | #N/A |  |  |  |  | 91 | 1.4693203 | 814.72272 | 0.8984375 | 0.04452486 | 33.94678 | #N/A |  |  |  |  | 91 | 1.4345086 | 831.65149 | 0.89550781 | 0.04346996 | 34.65215 | #N/A |  |  |  |  | 91 | 1.41875 | 841.61432 | 0.89941406 | 0.04299242 | 35.06726 | #N/A
| 92 | 1.49726 | 815.6991 | 0.90917969 | 0.04537152 | 33.9874625 | #N/A |  |  |  |  | 92 | 1.4905785 | 815.08289 | 0.90820313 | 0.04516905 | 33.96179 | #N/A |  |  |  |  | 92 | 1.4856067 | 810.95251 | 0.90820313 | 0.04501838 | 33.78969 | #N/A |  |  |  |  | 92 | 1.4503431 | 826.71039 | 0.90527344 | 0.04394979 | 34.44626625 | #N/A |  |  |  |  | 92 | 1.4331247 | 836.34973 | 0.90917969 | 0.04342802 | 34.84791 | #N/A
| 93 | 1.5146668 | 812.16559 | 0.91894531 | 0.04589899 | 33.84023 | #N/A |  |  |  |  | 93 | 1.5082139 | 814.4364 | 0.91796875 | 0.04570345 | 33.93485 | #N/A |  |  |  |  | 93 | 1.5013227 | 809.86035 | 0.91796875 | 0.04549463 | 33.74418125 | #N/A |  |  |  |  | 93 | 1.4661523 | 821.58698 | 0.91503906 | 0.04442886 | 34.23279 | #N/A |  |  |  |  | 93 | 1.4512403 | 833.37946 | 0.91894531 | 0.04397698 | 34.72414 | #N/A
| 94 | 1.530874 | 809.18738 | 0.92871094 | 0.04639012 | 33.71614 | #N/A |  |  |  |  | 94 | 1.5248187 | 810.06854 | 0.92773438 | 0.04620663 | 33.75286 | #N/A |  |  |  |  | 94 | 1.5186236 | 807.6452 | 0.92773438 | 0.0460189 | 33.65188 | #N/A |  |  |  |  | 94 | 1.4839369 | 818.2619 | 0.92480469 | 0.04496778 | 34.09425 | #N/A |  |  |  |  | 94 | 1.4679346 | 831.26678 | 0.92871094 | 0.04448287 | 34.63612 | #N/A
| 95 | 1.5480001 | 807.02667 | 0.93847656 | 0.04690909 | 33.62611125 | #N/A |  |  |  |  | 95 | 1.5408555 | 807.83502 | 0.9375 | 0.04669259 | 33.6597925 | #N/A |  |  |  |  | 95 | 1.5341312 | 804.29047 | 0.9375 | 0.04648882 | 33.5121 | #N/A |  |  |  |  | 95 | 1.5011892 | 816.09558 | 0.93457031 | 0.04549058 | 34.0039825 | #N/A |  |  |  |  | 95 | 1.4847606 | 826.27295 | 0.93847656 | 0.04499275 | 34.42804 | #N/A
| 96 | 1.5623784 | 801.71417 | 0.94824219 | 0.0473448 | 33.40476 | #N/A |  |  |  |  | 96 | 1.5566373 | 804.02521 | 0.94726563 | 0.04717083 | 33.50105 | #N/A |  |  |  |  | 96 | 1.5507369 | 800.57233 | 0.94726563 | 0.04699203 | 33.35718 | #N/A |  |  |  |  | 96 | 1.5189192 | 814.09967 | 0.94433594 | 0.04602785 | 33.92082 | #N/A |  |  |  |  | 96 | 1.5024422 | 822.72479 | 0.94824219 | 0.04552855 | 34.2802 | #N/A
| 97 | 1.579232 | 801.02753 | 0.95800781 | 0.04785552 | 33.37615 | #N/A |  |  |  |  | 97 | 1.5741426 | 802.3775 | 0.95703125 | 0.04770129 | 33.4324 | #N/A |  |  |  |  | 97 | 1.5675319 | 799.2854 | 0.95703125 | 0.04750097 | 33.30356 | #N/A |  |  |  |  | 97 | 1.5337132 | 809.01245 | 0.95410156 | 0.04647616 | 33.70885 | #N/A |  |  |  |  | 97 | 1.5166717 | 818.5412 | 0.95800781 | 0.04595975 | 34.10588 | #N/A
| 98 | 1.5965583 | 797.5835 | 0.96777344 | 0.04838055 | 33.23265 | #N/A |  |  |  |  | 98 | 1.590161 | 799.99707 | 0.96679688 | 0.0481867 | 33.33321125 | #N/A |  |  |  |  | 98 | 1.5843693 | 797.75146 | 0.96679688 | 0.04801119 | 33.23964 | #N/A |  |  |  |  | 98 | 1.5494053 | 807.80542 | 0.96386719 | 0.04695168 | 33.65856 | #N/A |  |  |  |  | 98 | 1.533455 | 816.56055 | 0.96777344 | 0.04646833 | 34.02335625 | #N/A
| 99 | 1.6119095 | 798.80487 | 0.97753906 | 0.04884574 | 33.28353625 | #N/A |  |  |  |  | 99 | 1.6057793 | 798.8678 | 0.9765625 | 0.04865998 | 33.28616 | #N/A |  |  |  |  | 99 | 1.6016903 | 796.99194 | 0.9765625 | 0.04853607 | 33.2079975 | #N/A |  |  |  |  | 99 | 1.5656079 | 803.1394 | 0.97363281 | 0.04744266 | 33.46414 | #N/A |  |  |  |  | 99 | 1.550301 | 814.50183 | 0.97753906 | 0.04697882 | 33.93757625 | #N/A
| 100 | 1.6300994 | 795.84094 | 0.98730469 | 0.04939695 | 33.16004 | #N/A |  |  |  |  | 100 | 1.622717 | 795.79834 | 0.98632813 | 0.04917324 | 33.15826 | #N/A |  |  |  |  | 100 | 1.6181072 | 794.84912 | 0.98632813 | 0.04903355 | 33.11871 | #N/A |  |  |  |  | 100 | 1.5817648 | 801.76508 | 0.98339844 | 0.04793227 | 33.40688 | #N/A |  |  |  |  | 100 | 1.5675344 | 812.0036 | 0.98730469 | 0.04750104 | 33.83348 | #N/A
| 101 | 1.6457301 | 795.84692 | 0.99707031 | 0.04987061 | 33.16029 | #N/A |  |  |  |  | 101 | 1.6390308 | 794.21271 | 0.99609375 | 0.0496676 | 33.09219625 | #N/A |  |  |  |  | 101 | 1.6342937 | 790.75562 | 0.99609375 | 0.04952405 | 32.94815 | #N/A |  |  |  |  | 101 | 1.5999137 | 799.78217 | 0.99316406 | 0.04848223 | 33.32426 | #N/A |  |  |  |  | 101 | 1.5848033 | 808.91412 | 0.99707031 | 0.04802434 | 33.704755 | #N/A
| 102 | 1.6628864 | 793.86963 | 1.0068359 | 0.0503905 | 33.07790125 | #N/A |  |  |  |  | 102 | 1.6577568 | 792.92072 | 1.0058594 | 0.05023505 | 33.03836 | #N/A |  |  |  |  | 102 | 1.6513817 | 789.49182 | 1.0058594 | 0.05004187 | 32.8954925 | #N/A |  |  |  |  | 102 | 1.6158799 | 799.33398 | 1.0029297 | 0.04896606 | 33.3055825 | #N/A |  |  |  |  | 102 | 1.6010771 | 806.03217 | 1.0068359 | 0.04851749 | 33.58467375 | #N/A
| 103 | 1.6778699 | 791.11847 | 1.0166016 | 0.05084454 | 32.96327 | #N/A |  |  |  |  | 103 | 1.67305 | 792.04919 | 1.015625 | 0.05069848 | 33.00205 | #N/A |  |  |  |  | 103 | 1.6666412 | 787.78516 | 1.015625 | 0.05050428 | 32.82438 | #N/A |  |  |  |  | 103 | 1.6326298 | 797.87976 | 1.0126953 | 0.04947363 | 33.24499 | #N/A |  |  |  |  | 103 | 1.6175772 | 802.87439 | 1.0166016 | 0.04901749 | 33.4531 | #N/A
| 104 | 1.6947454 | 787.46509 | 1.0263672 | 0.05135592 | 32.81105 | #N/A |  |  |  |  | 104 | 1.6910418 | 790.64954 | 1.0253906 | 0.05124369 | 32.94373 | #N/A |  |  |  |  | 104 | 1.6847183 | 786.73254 | 1.0253906 | 0.05105207 | 32.7805225 | #N/A |  |  |  |  | 104 | 1.6488057 | 795.3114 | 1.0224609 | 0.04996381 | 33.137975 | #N/A |  |  |  |  | 104 | 1.6343589 | 802.27899 | 1.0263672 | 0.04952603 | 33.42829125 | #N/A
| 105 | 1.7116069 | 789.36615 | 1.0361328 | 0.05186688 | 32.89025625 | #N/A |  |  |  |  | 105 | 1.7083745 | 790.34229 | 1.0351563 | 0.05176892 | 32.93092875 | #N/A |  |  |  |  | 105 | 1.6987897 | 783.6012 | 1.0351563 | 0.05147848 | 32.65005 | #N/A |  |  |  |  | 105 | 1.6641989 | 792.1167 | 1.0322266 | 0.05043027 | 33.0048625 | #N/A |  |  |  |  | 105 | 1.6513519 | 799.33032 | 1.0361328 | 0.05004097 | 33.30543 | #N/A
| 106 | 1.7292618 | 787.95386 | 1.0458984 | 0.05240187 | 32.83141 | #N/A |  |  |  |  | 106 | 1.7248075 | 787.7019 | 1.0449219 | 0.05226689 | 32.8209125 | #N/A |  |  |  |  | 106 | 1.7158847 | 783.56036 | 1.0449219 | 0.05199651 | 32.64835 | #N/A |  |  |  |  | 106 | 1.6826175 | 790.65918 | 1.0419922 | 0.05098841 | 32.9441325 | #N/A |  |  |  |  | 106 | 1.6692595 | 798.84424 | 1.0458984 | 0.05058362 | 33.28518 | #N/A
| 107 | 1.7452008 | 786.62769 | 1.0556641 | 0.05288487 | 32.77615375 | #N/A |  |  |  |  | 107 | 1.7410934 | 786.21277 | 1.0546875 | 0.05276041 | 32.75887 | #N/A |  |  |  |  | 107 | 1.7339272 | 782.59802 | 1.0546875 | 0.05254325 | 32.60825 | #N/A |  |  |  |  | 107 | 1.6998587 | 790.95782 | 1.0517578 | 0.05151087 | 32.95658 | #N/A |  |  |  |  | 107 | 1.6855279 | 798.06262 | 1.0556641 | 0.0510766 | 33.25261 | #N/A
| 108 | 1.7618397 | 784.24512 | 1.0654297 | 0.05338908 | 32.67688 | #N/A |  |  |  |  | 108 | 1.7559218 | 783.26416 | 1.0644531 | 0.05320975 | 32.63601 | #N/A |  |  |  |  | 108 | 1.7500012 | 780.5719 | 1.0644531 | 0.05303034 | 32.52383 | #N/A |  |  |  |  | 108 | 1.7151235 | 787.66498 | 1.0615234 | 0.05197344 | 32.81937 | #N/A |  |  |  |  | 108 | 1.7009996 | 795.42426 | 1.0654297 | 0.05154544 | 33.1426775 | #N/A
| 109 | 1.7782067 | 782.02185 | 1.0751953 | 0.05388505 | 32.58424375 | #N/A |  |  |  |  | 109 | 1.7731829 | 781.26074 | 1.0742188 | 0.05373282 | 32.55253 | #N/A |  |  |  |  | 109 | 1.7668412 | 778.07513 | 1.0742188 | 0.05354064 | 32.4198 | #N/A |  |  |  |  | 109 | 1.7330098 | 787.23889 | 1.0712891 | 0.05251545 | 32.80162 | #N/A |  |  |  |  | 109 | 1.7186465 | 793.70642 | 1.0751953 | 0.0520802 | 33.0711 | #N/A
| 110 | 1.7951325 | 781.49774 | 1.0849609 | 0.05439795 | 32.56241 | #N/A |  |  |  |  | 110 | 1.7910033 | 781.94598 | 1.0839844 | 0.05427283 | 32.5810825 | #N/A |  |  |  |  | 110 | 1.7844825 | 777.63586 | 1.0839844 | 0.05407523 | 32.40149 | #N/A |  |  |  |  | 110 | 1.7490014 | 785.69482 | 1.0810547 | 0.05300004 | 32.73728 | #N/A |  |  |  |  | 110 | 1.7343589 | 792.37689 | 1.0849609 | 0.05255633 | 33.01570375 | #N/A
| 111 | 1.8106598 | 778.59589 | 1.0947266 | 0.05486848 | 32.4415 | #N/A |  |  |  |  | 111 | 1.8082888 | 781.77209 | 1.09375 | 0.05479663 | 32.57384 | #N/A |  |  |  |  | 111 | 1.8004315 | 777.10046 | 1.09375 | 0.05455853 | 32.37919 | #N/A |  |  |  |  | 111 | 1.7650797 | 783.87427 | 1.0908203 | 0.05348726 | 32.66143 | #N/A |  |  |  |  | 111 | 1.7519668 | 790.75751 | 1.0947266 | 0.0530899 | 32.94823 | #N/A
| 112 | 1.8276684 | 780.01379 | 1.1044922 | 0.05538389 | 32.50057 | #N/A |  |  |  |  | 112 | 1.824526 | 780.69849 | 1.1035156 | 0.05528867 | 32.52910375 | #N/A |  |  |  |  | 112 | 1.8165976 | 775.52197 | 1.1035156 | 0.05504841 | 32.31342 | #N/A |  |  |  |  | 112 | 1.7832353 | 784.06799 | 1.1005859 | 0.05403743 | 32.6695 | #N/A |  |  |  |  | 112 | 1.7684081 | 790.50775 | 1.1044922 | 0.05358812 | 32.93782 | #N/A
| 113 | 1.8458338 | 779.30255 | 1.1142578 | 0.05593436 | 32.47094 | #N/A |  |  |  |  | 113 | 1.8402712 | 778.59375 | 1.1132813 | 0.05576579 | 32.44140625 | #N/A |  |  |  |  | 113 | 1.8336143 | 774.84912 | 1.1132813 | 0.05556407 | 32.28538 | #N/A |  |  |  |  | 113 | 1.7982267 | 781.50366 | 1.1103516 | 0.05449172 | 32.5626525 | #N/A |  |  |  |  | 113 | 1.7845302 | 788.45386 | 1.1142578 | 0.05407667 | 32.85224 | #N/A
| 114 | 1.8623785 | 777.60242 | 1.1240234 | 0.05643571 | 32.4001 | #N/A |  |  |  |  | 114 | 1.8579804 | 775.96832 | 1.1230469 | 0.05630244 | 32.33201 | #N/A |  |  |  |  | 114 | 1.8496642 | 772.3938 | 1.1230469 | 0.05605043 | 32.183075 | #N/A |  |  |  |  | 114 | 1.8160537 | 779.328 | 1.1201172 | 0.05503193 | 32.472 | #N/A |  |  |  |  | 114 | 1.8005261 | 787.19434 | 1.1240234 | 0.0545614 | 32.79976 | #N/A
| 115 | 1.8776078 | 775.24316 | 1.1337891 | 0.05689721 | 32.3018 | #N/A |  |  |  |  | 115 | 1.8725661 | 773.97162 | 1.1328125 | 0.05674443 | 32.2488175 | #N/A |  |  |  |  | 115 | 1.8671559 | 772.24457 | 1.1328125 | 0.05658048 | 32.17686 | #N/A |  |  |  |  | 115 | 1.8319288 | 779.55029 | 1.1298828 | 0.05551299 | 32.48126 | #N/A |  |  |  |  | 115 | 1.8163955 | 784.51837 | 1.1337891 | 0.05504229 | 32.68827 | #N/A
| 116 | 1.8969866 | 774.46436 | 1.1435547 | 0.05748444 | 32.26935 | #N/A |  |  |  |  | 116 | 1.8897653 | 774.56042 | 1.1425781 | 0.05726562 | 32.27335 | #N/A |  |  |  |  | 116 | 1.8842163 | 769.28986 | 1.1425781 | 0.05709746 | 32.05374 | #N/A |  |  |  |  | 116 | 1.8502399 | 779.4201 | 1.1396484 | 0.05606788 | 32.4758375 | #N/A |  |  |  |  | 116 | 1.8339242 | 784.26129 | 1.1435547 | 0.05557346 | 32.67755375 | #N/A
| 117 | 1.9120388 | 773.86206 | 1.1533203 | 0.05794057 | 32.2442525 | #N/A |  |  |  |  | 117 | 1.9071642 | 774.04932 | 1.1523438 | 0.05779285 | 32.252055 | #N/A |  |  |  |  | 117 | 1.9002354 | 769.16205 | 1.1523438 | 0.05758289 | 32.04841875 | #N/A |  |  |  |  | 117 | 1.8661871 | 778.89417 | 1.1494141 | 0.05655112 | 32.45392375 | #N/A |  |  |  |  | 117 | 1.8504016 | 781.19354 | 1.1533203 | 0.05607278 | 32.54973 | #N/A
| 118 | 1.9282773 | 771.36523 | 1.1630859 | 0.05843265 | 32.14022 | #N/A |  |  |  |  | 118 | 1.9230131 | 772.43872 | 1.1621094 | 0.05827312 | 32.18495 | #N/A |  |  |  |  | 118 | 1.9171985 | 770.01227 | 1.1621094 | 0.05809692 | 32.08384 | #N/A |  |  |  |  | 118 | 1.8811874 | 775.51172 | 1.1591797 | 0.05700568 | 32.31299 | #N/A |  |  |  |  | 118 | 1.8667676 | 781.9668 | 1.1630859 | 0.05656872 | 32.58195 | #N/A
| 119 | 1.9446783 | 771.87225 | 1.1728516 | 0.05892965 | 32.16134375 | #N/A |  |  |  |  | 119 | 1.9394153 | 772.47327 | 1.171875 | 0.05877016 | 32.18638625 | #N/A |  |  |  |  | 119 | 1.9346694 | 768.43878 | 1.171875 | 0.05862635 | 32.0182825 | #N/A |  |  |  |  | 119 | 1.8978882 | 773.25256 | 1.1689453 | 0.05751176 | 32.21886 | #N/A |  |  |  |  | 119 | 1.8829575 | 779.06891 | 1.1728516 | 0.05705932 | 32.4612 | #N/A
| 120 | 1.962206 | 771.81525 | 1.1826172 | 0.05946079 | 32.15896875 | #N/A |  |  |  |  | 120 | 1.9554608 | 769.83521 | 1.1816406 | 0.05925639 | 32.07647 | #N/A |  |  |  |  | 120 | 1.9502895 | 765.30054 | 1.1816406 | 0.05909968 | 31.8875225 | #N/A |  |  |  |  | 120 | 1.9147444 | 773.81342 | 1.1787109 | 0.05802256 | 32.24223 | #N/A |  |  |  |  | 120 | 1.8986267 | 777.77948 | 1.1826172 | 0.05753414 | 32.40748 | #N/A
| 121 | 1.979097 | 772.06122 | 1.1923828 | 0.05997264 | 32.1692175 | #N/A |  |  |  |  | 121 | 1.9727235 | 769.94659 | 1.1914063 | 0.0597795 | 32.08111 | #N/A |  |  |  |  | 121 | 1.9671003 | 764.58154 | 1.1914063 | 0.0596091 | 31.85756 | #N/A |  |  |  |  | 121 | 1.9303377 | 773.81311 | 1.1884766 | 0.05849508 | 32.24221 | #N/A |  |  |  |  | 121 | 1.9161334 | 776.18561 | 1.1923828 | 0.05806465 | 32.34107 | #N/A
| 122 | 1.9960954 | 770.59918 | 1.2021484 | 0.06048774 | 32.1083 | #N/A |  |  |  |  | 122 | 1.9889438 | 770.54041 | 1.2011719 | 0.06027102 | 32.10585 | #N/A |  |  |  |  | 122 | 1.9847749 | 764.47278 | 1.2011719 | 0.06014469 | 31.8530325 | #N/A |  |  |  |  | 122 | 1.9485986 | 774.25287 | 1.1982422 | 0.05904844 | 32.26053625 | #N/A |  |  |  |  | 122 | 1.932009 | 774.10004 | 1.2021484 | 0.05854573 | 32.25417 | #N/A
| 123 | 2.0113842 | 768.71747 | 1.2119141 | 0.06095104 | 32.02989 | #N/A |  |  |  |  | 123 | 2.006799 | 769.63892 | 1.2109375 | 0.06081209 | 32.06829 | #N/A |  |  |  |  | 123 | 2.0017028 | 764.76917 | 1.2109375 | 0.06065766 | 31.86538 | #N/A |  |  |  |  | 123 | 1.9658409 | 771.78528 | 1.2080078 | 0.05957094 | 32.15772 | #N/A |  |  |  |  | 123 | 1.9488913 | 772.85736 | 1.2119141 | 0.05905731 | 32.20239 | #N/A
| 124 | 2.0285878 | 767.1579 | 1.2216797 | 0.06147236 | 31.9649125 | #N/A |  |  |  |  | 124 | 2.0231864 | 771.11768 | 1.2207031 | 0.06130868 | 32.1299 | #N/A |  |  |  |  | 124 | 2.018791 | 764.70685 | 1.2207031 | 0.06117548 | 31.86279 | #N/A |  |  |  |  | 124 | 1.9810964 | 769.17657 | 1.2177734 | 0.06003322 | 32.04902375 | #N/A |  |  |  |  | 124 | 1.966843 | 770.96027 | 1.2216797 | 0.0596013 | 32.12334 | #N/A
| 125 | 2.0438159 | 768.50598 | 1.2314453 | 0.06193382 | 32.0210825 | #N/A |  |  |  |  | 125 | 2.0391872 | 767.80353 | 1.2304688 | 0.06179355 | 31.99181375 | #N/A |  |  |  |  | 125 | 2.0338838 | 763.23364 | 1.2304688 | 0.06163284 | 31.8014 | #N/A |  |  |  |  | 125 | 1.9971999 | 768.6908 | 1.2275391 | 0.06052121 | 32.02878 | #N/A |  |  |  |  | 125 | 1.9834253 | 768.00122 | 1.2314453 | 0.0601038 | 32.00005 | #N/A
| 126 | 2.0614159 | 767.75745 | 1.2412109 | 0.06246715 | 31.98989375 | #N/A |  |  |  |  | 126 | 2.0548363 | 767.24036 | 1.2402344 | 0.06226777 | 31.96835 | #N/A |  |  |  |  | 126 | 2.049633 | 763.51465 | 1.2402344 | 0.06211009 | 31.81311 | #N/A |  |  |  |  | 126 | 2.014791 | 768.06213 | 1.2373047 | 0.06105427 | 32.00258875 | #N/A |  |  |  |  | 126 | 1.9998966 | 761.75146 | 1.2412109 | 0.06060293 | 31.73964 | #N/A
| 127 | 2.0784285 | 766.82635 | 1.2509766 | 0.06298268 | 31.9511 | #N/A |  |  |  |  | 127 | 2.072304 | 765.98834 | 1.25 | 0.06279709 | 31.91618 | #N/A |  |  |  |  | 127 | 2.0678194 | 762.72308 | 1.25 | 0.06266119 | 31.78013 | #N/A |  |  |  |  | 127 | 2.0315578 | 766.86646 | 1.2470703 | 0.06156236 | 31.95277 | #N/A |  |  |  |  | 127 | 2.0170872 | 745.36609 | 1.2509766 | 0.06112385 | 31.05692 | #N/A
| 128 | 2.0955608 | 764.09515 | 1.2607422 | 0.06350184 | 31.8373 | #N/A |  |  |  |  | 128 | 2.0900462 | 766.05292 | 1.2597656 | 0.06333473 | 31.91887 | #N/A |  |  |  |  | 128 | 2.0837989 | 762.00482 | 1.2597656 | 0.06314542 | 31.7502 | #N/A |  |  |  |  | 128 | 2.0471442 | 767.72302 | 1.2568359 | 0.06203467 | 31.98846 | #N/A
| 129 | 2.110564 | 762.86334 | 1.2705078 | 0.06395648 | 31.7859725 | #N/A |  |  |  |  | 129 | 2.1052561 | 764.25684 | 1.2695313 | 0.06379564 | 31.844035 | #N/A |  |  |  |  | 129 | 2.1006935 | 760.18286 | 1.2695313 | 0.06365738 | 31.67429 | #N/A |  |  |  |  | 129 | 2.0643353 | 766.02753 | 1.2666016 | 0.06255562 | 31.91781375 | #N/A
| 130 | 2.127605 | 762.63739 | 1.2802734 | 0.06447288 | 31.77656 | #N/A |  |  |  |  | 130 | 2.1206801 | 762.50861 | 1.2792969 | 0.06426303 | 31.77119 | #N/A |  |  |  |  | 130 | 2.1165991 | 760.19043 | 1.2792969 | 0.06413937 | 31.67460125 | #N/A |  |  |  |  | 130 | 2.0800443 | 764.31726 | 1.2763672 | 0.06303165 | 31.8465525 | #N/A
| 131 | 2.1429975 | 762.74139 | 1.2900391 | 0.06493932 | 31.78089125 | #N/A |  |  |  |  | 131 | 2.1373951 | 762.17828 | 1.2890625 | 0.06476955 | 31.75743 | #N/A |  |  |  |  | 131 | 2.1338067 | 760.66998 | 1.2890625 | 0.06466081 | 31.6945825 | #N/A |  |  |  |  | 131 | 2.096684 | 763.84229 | 1.2861328 | 0.06353588 | 31.82676 | #N/A
| 132 | 2.1607244 | 760.3739 | 1.2998047 | 0.0654765 | 31.68225 | #N/A |  |  |  |  | 132 | 2.1545124 | 763.35193 | 1.2988281 | 0.06528825 | 31.80633 | #N/A |  |  |  |  | 132 | 2.150686 | 758.25189 | 1.2988281 | 0.0651723 | 31.59382875 | #N/A |  |  |  |  | 132 | 2.1134944 | 763.11169 | 1.2958984 | 0.06404528 | 31.79632 | #N/A
| 133 | 2.1769106 | 760.82593 | 1.3095703 | 0.06596699 | 31.70108 | #N/A |  |  |  |  | 133 | 2.1724122 | 761.79944 | 1.3085938 | 0.06583067 | 31.74164 | #N/A |  |  |  |  | 133 | 2.1636972 | 757.23102 | 1.3085938 | 0.06556658 | 31.5512925 | #N/A |  |  |  |  | 133 | 2.1308248 | 763.31787 | 1.3056641 | 0.06457045 | 31.80491125 | #N/A
| 134 | 2.1938114 | 758.47681 | 1.3193359 | 0.06647913 | 31.6032 | #N/A |  |  |  |  | 134 | 2.1881776 | 761.44281 | 1.3183594 | 0.06630841 | 31.72678375 | #N/A |  |  |  |  | 134 | 2.182282 | 755.41595 | 1.3183594 | 0.06612976 | 31.47566 | #N/A |  |  |  |  | 134 | 2.1481652 | 764.52466 | 1.3154297 | 0.06509592 | 31.85519 | #N/A
| 135 | 2.2090347 | 758.46259 | 1.3291016 | 0.06694045 | 31.60261 | #N/A |  |  |  |  | 135 | 2.2058721 | 762.43695 | 1.328125 | 0.06684461 | 31.76820625 | #N/A |  |  |  |  | 135 | 2.199472 | 755.2345 | 1.328125 | 0.06665067 | 31.4681 | #N/A |  |  |  |  | 135 | 2.1654315 | 764.45502 | 1.3251953 | 0.06561914 | 31.8522925 | #N/A
| 136 | 2.2264063 | 758.17499 | 1.3388672 | 0.06746686 | 31.59062 | #N/A |  |  |  |  | 136 | 2.2210126 | 760.81433 | 1.3378906 | 0.06730341 | 31.7006 | #N/A |  |  |  |  | 136 | 2.2160711 | 755.06024 | 1.3378906 | 0.06715367 | 31.46084 | #N/A |  |  |  |  | 136 | 2.1813486 | 762.35425 | 1.3349609 | 0.06610147 | 31.76476 | #N/A
| 137 | 2.2436945 | 757.43127 | 1.3486328 | 0.06799074 | 31.55963625 | #N/A |  |  |  |  | 137 | 2.2375298 | 760.84601 | 1.3476563 | 0.06780393 | 31.70192 | #N/A |  |  |  |  | 137 | 2.2337105 | 755.82739 | 1.3476563 | 0.0676882 | 31.49281 | #N/A |  |  |  |  | 137 | 2.1979897 | 762.15771 | 1.3447266 | 0.06660575 | 31.75657125 | #N/A
| 138 | 2.259305 | 758.4314 | 1.3583984 | 0.06846379 | 31.60131 | #N/A |  |  |  |  | 138 | 2.2534633 | 759.66522 | 1.3574219 | 0.06828677 | 31.6527175 | #N/A |  |  |  |  | 138 | 2.2485838 | 755.10614 | 1.3574219 | 0.0681389 | 31.46276 | #N/A |  |  |  |  | 138 | 2.2146811 | 760.71332 | 1.3544922 | 0.06711155 | 31.69639 | #N/A
| 139 | 2.2758074 | 757.96857 | 1.3681641 | 0.06896386 | 31.58202375 | #N/A |  |  |  |  | 139 | 2.2721465 | 758.44293 | 1.3671875 | 0.06885292 | 31.60178875 | #N/A |  |  |  |  | 139 | 2.2666528 | 752.49536 | 1.3671875 | 0.06868645 | 31.35397 | #N/A |  |  |  |  | 139 | 2.2306101 | 760.75592 | 1.3642578 | 0.06759425 | 31.69816 | #N/A
| 140 | 2.2921803 | 759.27612 | 1.3779297 | 0.06946001 | 31.636505 | #N/A |  |  |  |  | 140 | 2.2876427 | 757.44781 | 1.3769531 | 0.06932251 | 31.56033 | #N/A |  |  |  |  | 140 | 2.2811713 | 751.41669 | 1.3769531 | 0.0691264 | 31.30902875 | #N/A |  |  |  |  | 140 | 2.2478118 | 759.45483 | 1.3740234 | 0.06811551 | 31.64395125 | #N/A
| 141 | 2.3113132 | 756.43719 | 1.3876953 | 0.07003979 | 31.51821625 | #N/A |  |  |  |  | 141 | 2.304178 | 756.91113 | 1.3867188 | 0.06982358 | 31.53796375 | #N/A |  |  |  |  | 141 | 2.2989597 | 752.54559 | 1.3867188 | 0.06966545 | 31.35606625 | #N/A |  |  |  |  | 141 | 2.2628078 | 758.27039 | 1.3837891 | 0.06856993 | 31.5946 | #N/A
| 142 | 2.3274071 | 756.30933 | 1.3974609 | 0.07052749 | 31.51288875 | #N/A |  |  |  |  | 142 | 2.322593 | 756.85461 | 1.3964844 | 0.07038161 | 31.53560875 | #N/A |  |  |  |  | 142 | 2.3152437 | 750.35126 | 1.3964844 | 0.0701589 | 31.26464 | #N/A |  |  |  |  | 142 | 2.2794342 | 758.42303 | 1.3935547 | 0.06907376 | 31.60096 | #N/A
| 143 | 2.3430634 | 754.72046 | 1.4072266 | 0.07100192 | 31.44669 | #N/A |  |  |  |  | 143 | 2.338403 | 758.07965 | 1.40625 | 0.0708607 | 31.58665 | #N/A |  |  |  |  | 143 | 2.3309193 | 751.14453 | 1.40625 | 0.07063392 | 31.29768875 | #N/A |  |  |  |  | 143 | 2.2975786 | 757.94714 | 1.4033203 | 0.06962359 | 31.58113 | #N/A
| 144 | 2.3599801 | 755.96899 | 1.4169922 | 0.07151455 | 31.49871 | #N/A |  |  |  |  | 144 | 2.3545537 | 755.96997 | 1.4160156 | 0.07135011 | 31.49874875 | #N/A |  |  |  |  | 144 | 2.3498569 | 751.052 | 1.4160156 | 0.07120778 | 31.29383 | #N/A |  |  |  |  | 144 | 2.3137498 | 755.52545 | 1.4130859 | 0.07011363 | 31.48023 | #N/A
| 145 | 2.3765302 | 754.57977 | 1.4267578 | 0.07201607 | 31.44082375 | #N/A |  |  |  |  | 145 | 2.3714263 | 754.52539 | 1.4257813 | 0.0718614 | 31.43856 | #N/A |  |  |  |  | 145 | 2.364043 | 750.48676 | 1.4257813 | 0.07163767 | 31.27028 | #N/A |  |  |  |  | 145 | 2.3288982 | 753.96844 | 1.4228516 | 0.07057267 | 31.41535 | #N/A
| 146 | 2.3927329 | 753.43359 | 1.4365234 | 0.07250706 | 31.39306625 | #N/A |  |  |  |  | 146 | 2.388581 | 754.79871 | 1.4355469 | 0.07238124 | 31.44994625 | #N/A |  |  |  |  | 146 | 2.3817816 | 749.89777 | 1.4355469 | 0.0721752 | 31.24574 | #N/A |  |  |  |  | 146 | 2.3463764 | 754.03668 | 1.4326172 | 0.07110232 | 31.418195 | #N/A
| 147 | 2.4101901 | 752.4364 | 1.4462891 | 0.07303606 | 31.35152 | #N/A |  |  |  |  | 147 | 2.4037166 | 753.59784 | 1.4453125 | 0.0728399 | 31.39991 | #N/A |  |  |  |  | 147 | 2.3989046 | 750.17902 | 1.4453125 | 0.07269408 | 31.25746 | #N/A |  |  |  |  | 147 | 2.3630619 | 754.43805 | 1.4423828 | 0.07160794 | 31.43491875 | #N/A
| 148 | 2.4260767 | 750.07501 | 1.4560547 | 0.07351748 | 31.25313 | #N/A |  |  |  |  | 148 | 2.419565 | 753.39417 | 1.4550781 | 0.07332015 | 31.39142375 | #N/A |  |  |  |  | 148 | 2.4155002 | 749.10583 | 1.4550781 | 0.07319698 | 31.21274 | #N/A |  |  |  |  | 148 | 2.3794048 | 753.71991 | 1.4521484 | 0.07210318 | 31.40499625 | #N/A
| 149 | 2.4432092 | 749.38727 | 1.4658203 | 0.07403664 | 31.22447 | #N/A |  |  |  |  | 149 | 2.4364045 | 754.66101 | 1.4648438 | 0.07383044 | 31.44420875 | #N/A |  |  |  |  | 149 | 2.4318116 | 748.81317 | 1.4648438 | 0.07369126 | 31.20054875 | #N/A |  |  |  |  | 149 | 2.3959799 | 754.83875 | 1.4619141 | 0.07260545 | 31.45161 | #N/A
| 150 | 2.4594266 | 746.21405 | 1.4755859 | 0.07452808 | 31.09225 | #N/A |  |  |  |  | 150 | 2.453794 | 753.88562 | 1.4746094 | 0.07435739 | 31.4119 | #N/A |  |  |  |  | 150 | 2.4494669 | 748.73035 | 1.4746094 | 0.07422627 | 31.1971 | #N/A |  |  |  |  | 150 | 2.4128964 | 752.91766 | 1.4716797 | 0.07311807 | 31.37157 | #N/A
| 151 | 2.4755354 | 739.11218 | 1.4853516 | 0.07501622 | 30.79634 | #N/A |  |  |  |  | 151 | 2.4709926 | 753.58203 | 1.484375 | 0.07487856 | 31.39925125 | #N/A |  |  |  |  | 151 | 2.4653184 | 748.31921 | 1.484375 | 0.07470662 | 31.17997 | #N/A |  |  |  |  | 151 | 2.4289317 | 751.47406 | 1.4814453 | 0.07360399 | 31.31142 | #N/A
| 152 | 2.4932981 | 727.33496 | 1.4951172 | 0.07555449 | 30.30562 | #N/A |  |  |  |  | 152 | 2.487525 | 752.95056 | 1.4941406 | 0.07537955 | 31.37294 | #N/A |  |  |  |  | 152 | 2.4805989 | 746.63617 | 1.4941406 | 0.07516966 | 31.10984 | #N/A |  |  |  |  | 152 | 2.4469221 | 754.3739 | 1.4912109 | 0.07414915 | 31.43225 | #N/A
| 153 | 2.5115008 | 672.78418 | 1.5048828 | 0.07610608 | 28.03267 | #N/A |  |  |  |  | 153 | 2.5046632 | 750.40826 | 1.5039063 | 0.07589888 | 31.26701 | #N/A |  |  |  |  | 153 | 2.497823 | 744.43323 | 1.5039063 | 0.07569161 | 31.01805125 | #N/A |  |  |  |  | 153 | 2.4618053 | 751.73267 | 1.5009766 | 0.07460016 | 31.32219 | #N/A
[12 empty] | 154 | 2.5182791 | 751.90143 | 1.5136719 | 0.07631149 | 31.32922625 | #N/A |  |  |  |  | 154 | 2.5150442 | 745.43378 | 1.5136719 | 0.07621346 | 31.05974 | #N/A |  |  |  |  | 154 | 2.4793897 | 751.56512 | 1.5107422 | 0.07513302 | 31.31521 | #N/A
[12 empty] | 155 | 2.5365713 | 751.18695 | 1.5234375 | 0.0768658 | 31.29945625 | #N/A |  |  |  |  | 155 | 2.530611 | 743.79797 | 1.5234375 | 0.07668518 | 30.99158 | #N/A |  |  |  |  | 155 | 2.4962254 | 752.65894 | 1.5205078 | 0.07564319 | 31.36079 | #N/A
[12 empty] | 156 | 2.5532637 | 750.86725 | 1.5332031 | 0.07737163 | 31.28614 | #N/A |  |  |  |  | 156 | 2.5479364 | 744.04694 | 1.5332031 | 0.07721019 | 31.00196 | #N/A |  |  |  |  | 156 | 2.5109904 | 749.69037 | 1.5302734 | 0.07609062 | 31.23709875 | #N/A
[12 empty] | 157 | 2.5695844 | 750.30621 | 1.5429688 | 0.07786619 | 31.26275875 | #N/A |  |  |  |  | 157 | 2.565521 | 743.6709 | 1.5429688 | 0.07774306 | 30.9862875 | #N/A |  |  |  |  | 157 | 2.5281804 | 749.46973 | 1.5400391 | 0.07661153 | 31.22791 | #N/A
[12 empty] | 158 | 2.5865302 | 749.03394 | 1.5527344 | 0.0783797 | 31.2097475 | #N/A |  |  |  |  | 158 | 2.581332 | 741.8783 | 1.5527344 | 0.07822218 | 30.9116 | #N/A |  |  |  |  | 158 | 2.5450535 | 748.88495 | 1.5498047 | 0.07712283 | 31.20354 | #N/A
[12 empty] | 159 | 2.6038404 | 748.24512 | 1.5625 | 0.07890425 | 31.17688 | #N/A |  |  |  |  | 159 | 2.5975688 | 739.37604 | 1.5625 | 0.07871421 | 30.807335 | #N/A |  |  |  |  | 159 | 2.5618577 | 750.11633 | 1.5595703 | 0.07763205 | 31.25485 | #N/A
[12 empty] | 160 | 2.6197059 | 748.82587 | 1.5722656 | 0.07938503 | 31.20108 | #N/A |  |  |  |  | 160 | 2.613888 | 737.77057 | 1.5722656 | 0.07920873 | 30.74044 | #N/A |  |  |  |  | 160 | 2.5792787 | 749.12958 | 1.5693359 | 0.07815996 | 31.2137325 | #N/A
[12 empty] | 161 | 2.6364048 | 747.92456 | 1.5820313 | 0.07989105 | 31.16352 | #N/A |  |  |  |  | 161 | 2.6299915 | 735.34204 | 1.5820313 | 0.07969671 | 30.63925 | #N/A |  |  |  |  | 161 | 2.5959585 | 749.19312 | 1.5791016 | 0.07866541 | 31.21638 | #N/A
[12 empty] | 162 | 2.6533957 | 748.37201 | 1.5917969 | 0.08040593 | 31.18217 | #N/A |  |  |  |  | 162 | 2.6456423 | 734.54907 | 1.5917969 | 0.08017098 | 30.60621125 | #N/A |  |  |  |  | 162 | 2.6126306 | 748.0625 | 1.5888672 | 0.07917062 | 31.16927 | #N/A
[12 empty] | 163 | 2.6698318 | 747.42029 | 1.6015625 | 0.08090399 | 31.14251 | #N/A |  |  |  |  | 163 | 2.6636698 | 728.08441 | 1.6015625 | 0.08071727 | 30.33685 | #N/A |  |  |  |  | 163 | 2.6290052 | 746.89148 | 1.5986328 | 0.07966682 | 31.12048 | #N/A
[12 empty] | 164 | 2.6854351 | 747.18665 | 1.6113281 | 0.08137682 | 31.13278 | #N/A |  |  |  |  | 164 | 2.6808856 | 713.25726 | 1.6113281 | 0.08123896 | 29.7190525 | #N/A |  |  |  |  | 164 | 2.6448386 | 746.13177 | 1.6083984 | 0.08014662 | 31.08882375 | #N/A
[12 empty] | 165 | 2.7037952 | 747.5752 | 1.6210938 | 0.08193319 | 31.14897 | #N/A | [15 empty] | 165 | 2.6612363 | 745.888 | 1.6181641 | 0.08064352 | 31.07867 | #N/A
[12 empty] | 166 | 2.7203069 | 746.60004 | 1.6308594 | 0.08243354 | 31.108335 | #N/A | [15 empty] | 166 | 2.6759837 | 744.30029 | 1.6279297 | 0.08109042 | 31.01251 | #N/A
[12 empty] | 167 | 2.7355845 | 745.29059 | 1.640625 | 0.0828965 | 31.05377 | #N/A | [15 empty] | 167 | 2.694777 | 744.8913 | 1.6376953 | 0.08165991 | 31.0371375 | #N/A
[12 empty] | 168 | 2.7533267 | 746.13434 | 1.6503906 | 0.08343414 | 31.08893 | #N/A | [15 empty] | 168 | 2.7115567 | 744.30029 | 1.6474609 | 0.08216838 | 31.01251 | #N/A
[12 empty] | 169 | 2.770339 | 745.87317 | 1.6601563 | 0.08394967 | 31.07804875 | #N/A | [15 empty] | 169 | 2.7279017 | 744.72235 | 1.6572266 | 0.08266369 | 31.0301 | #N/A
[12 empty] | 170 | 2.7858453 | 745.3949 | 1.6699219 | 0.08441955 | 31.05812 | #N/A | [15 empty] | 170 | 2.7440569 | 743.7738 | 1.6669922 | 0.08315324 | 30.990575 | #N/A
[12 empty] | 171 | 2.8014054 | 744.14819 | 1.6796875 | 0.08489107 | 31.00617 | #N/A | [15 empty] | 171 | 2.761137 | 744.03052 | 1.6767578 | 0.08367082 | 31.00127 | #N/A
[12 empty] | 172 | 2.8184934 | 742.9726 | 1.6894531 | 0.08540889 | 30.95719 | #N/A | [15 empty] | 172 | 2.7772861 | 743.40222 | 1.6865234 | 0.08416018 | 30.9750925 | #N/A
[12 empty] | 173 | 2.8336384 | 742.20795 | 1.6992188 | 0.08586783 | 30.92533125 | #N/A | [15 empty] | 173 | 2.7940183 | 742.57416 | 1.6962891 | 0.08466722 | 30.94059 | #N/A
[12 empty] | 174 | 2.8517039 | 743.1297 | 1.7089844 | 0.08641527 | 30.9637375 | #N/A | [15 empty] | 174 | 2.8101408 | 743.38696 | 1.7060547 | 0.08515578 | 30.97446 | #N/A
[12 empty] | 175 | 2.8689857 | 743.63086 | 1.71875 | 0.08693896 | 30.98462 | #N/A | [15 empty] | 175 | 2.8271003 | 742.94031 | 1.7158203 | 0.08566971 | 30.95584625 | #N/A
[12 empty] | 176 | 2.8839371 | 742.69043 | 1.7285156 | 0.08739203 | 30.94543 | #N/A | [15 empty] | 176 | 2.8439689 | 741.10791 | 1.7255859 | 0.08618088 | 30.87949625 | #N/A
[12 empty] | 177 | 2.900039 | 741.19257 | 1.7382813 | 0.08787997 | 30.88302375 | #N/A | [15 empty] | 177 | 2.8588915 | 739.3689 | 1.7353516 | 0.08663308 | 30.8070375 | #N/A
[12 empty] | 178 | 2.9162519 | 740.14777 | 1.7480469 | 0.08837127 | 30.83949 | #N/A | [15 empty] | 178 | 2.8767538 | 739.42401 | 1.7451172 | 0.08717436 | 30.80933375 | #N/A
[12 empty] | 179 | 2.9345448 | 741.18188 | 1.7578125 | 0.0889256 | 30.88258 | #N/A | [15 empty] | 179 | 2.8941548 | 740.26917 | 1.7548828 | 0.08770166 | 30.84454875 | #N/A
[12 empty] | 180 | 2.9519904 | 740.90576 | 1.7675781 | 0.08945425 | 30.87107 | #N/A | [15 empty] | 180 | 2.9102185 | 741.31586 | 1.7646484 | 0.08818844 | 30.88816 | #N/A
[12 empty] | 181 | 2.968365 | 741.64203 | 1.7773438 | 0.08995045 | 30.90175125 | #N/A | [15 empty] | 181 | 2.9263775 | 738.53149 | 1.7744141 | 0.08867811 | 30.77215 | #N/A
[12 empty] | 182 | 2.9848149 | 740.06158 | 1.7871094 | 0.09044894 | 30.8359 | #N/A | [15 empty] | 182 | 2.9426701 | 739.07745 | 1.7841797 | 0.08917182 | 30.79489375 | #N/A
[12 empty] | 183 | 3.0003705 | 739.20233 | 1.796875 | 0.09092032 | 30.8001 | #N/A | [15 empty] | 183 | 2.9603024 | 737.74805 | 1.7939453 | 0.08970613 | 30.7395 | #N/A
[12 empty] | 184 | 3.0166769 | 738.77173 | 1.8066406 | 0.09141445 | 30.78216 | #N/A | [15 empty] | 184 | 2.9754508 | 736.13391 | 1.8037109 | 0.09016518 | 30.67224625 | #N/A
[12 empty] | 185 | 3.0333655 | 736.87207 | 1.8164063 | 0.09192017 | 30.703 | #N/A | [15 empty] | 185 | 2.9927368 | 739.12952 | 1.8134766 | 0.09068899 | 30.79706 | #N/A
[12 empty] | 186 | 3.0503123 | 737.58862 | 1.8261719 | 0.09243371 | 30.73286 | #N/A | [15 empty] | 186 | 3.0096772 | 737.08508 | 1.8232422 | 0.09120234 | 30.71188 | #N/A
[12 empty] | 187 | 3.0673225 | 739.52112 | 1.8359375 | 0.09294917 | 30.81338 | #N/A | [15 empty] | 187 | 3.0250981 | 736.56384 | 1.8330078 | 0.09166964 | 30.69016 | #N/A
[12 empty] | 188 | 3.0830843 | 740.16632 | 1.8457031 | 0.0934268 | 30.84026 | #N/A | [15 empty] | 188 | 3.0431511 | 735.30133 | 1.8427734 | 0.0922167 | 30.63756 | #N/A
[12 empty] | 189 | 3.0999017 | 739.73761 | 1.8554688 | 0.09393642 | 30.8224 | #N/A | [15 empty] | 189 | 3.0591359 | 733.92365 | 1.8525391 | 0.09270109 | 30.58015 | #N/A
[12 empty] | 190 | 3.1176169 | 737.33551 | 1.8652344 | 0.09447324 | 30.72231 | #N/A | [15 empty] | 190 | 3.074645 | 733.20654 | 1.8623047 | 0.09317106 | 30.5502725 | #N/A
[12 empty] | 191 | 3.1337528 | 739.60315 | 1.875 | 0.09496221 | 30.8168 | #N/A | [15 empty] | 191 | 3.091099 | 733.32422 | 1.8720703 | 0.09366967 | 30.55518 | #N/A
[12 empty] | 192 | 3.1510005 | 737.76245 | 1.8847656 | 0.09548486 | 30.7401 | #N/A | [15 empty] | 192 | 3.1080687 | 733.27002 | 1.8818359 | 0.0941839 | 30.5529175 | #N/A
[12 empty] | 193 | 3.167809 | 737.55499 | 1.8945313 | 0.09599421 | 30.73146 | #N/A | [15 empty] | 193 | 3.1241689 | 733.21326 | 1.8916016 | 0.09467178 | 30.5505525 | #N/A
[12 empty] | 194 | 3.1840937 | 738.97449 | 1.9042969 | 0.09648769 | 30.79060375 | #N/A | [15 empty] | 194 | 3.1417778 | 732.23431 | 1.9013672 | 0.09520539 | 30.50976 | #N/A
[12 empty] | 195 | 3.1994176 | 736.36908 | 1.9140625 | 0.09695205 | 30.682045 | #N/A | [15 empty] | 195 | 3.1596217 | 732.83472 | 1.9111328 | 0.09574611 | 30.53478 | #N/A
[12 empty] | 196 | 3.2177849 | 737.75604 | 1.9238281 | 0.09750863 | 30.739835 | #N/A | [15 empty] | 196 | 3.1757967 | 730.11578 | 1.9208984 | 0.09623626 | 30.42149 | #N/A
[12 empty] | 197 | 3.2347033 | 735.71716 | 1.9335938 | 0.09802131 | 30.65488 | #N/A | [15 empty] | 197 | 3.1919396 | 726.67371 | 1.9306641 | 0.09672544 | 30.27807125 | #N/A
[12 empty] | 198 | 3.2506232 | 736.43927 | 1.9433594 | 0.09850373 | 30.68497 | #N/A | [15 empty] | 198 | 3.2093148 | 723.04199 | 1.9404297 | 0.09725196 | 30.12675 | #N/A
[12 empty] | 199 | 3.2669945 | 734.61774 | 1.953125 | 0.09899983 | 30.6090725 | #N/A | [15 empty] | 199 | 3.2257094 | 710.13812 | 1.9501953 | 0.09774877 | 29.58909 | #N/A
[12 empty] | 200 | 3.282181 | 735.73761 | 1.9628906 | 0.09946003 | 30.65573375 | #N/A
[12 empty] | 201 | 3.2991247 | 735.08264 | 1.9726563 | 0.09997348 | 30.62844 | #N/A
[12 empty] | 202 | 3.3161836 | 734.33606 | 1.9824219 | 0.1004904 | 30.59734 | #N/A
[12 empty] | 203 | 3.3327384 | 734.35681 | 1.9921875 | 0.1009921 | 30.5982 | #N/A
[12 empty] | 204 | 3.3505721 | 734.35712 | 2.0019531 | 0.1015325 | 30.59821 | #N/A
[12 empty] | 205 | 3.366168 | 733.34033 | 2.0117188 | 0.1020051 | 30.55585 | #N/A
[12 empty] | 206 | 3.3817739 | 732.77881 | 2.0214844 | 0.102478 | 30.53245 | #N/A
[12 empty] | 207 | 3.3982425 | 732.65979 | 2.03125 | 0.102977 | 30.52749125 | #N/A
[12 empty] | 208 | 3.4158928 | 732.88171 | 2.0410156 | 0.1035119 | 30.53674 | #N/A
[12 empty] | 209 | 3.43313 | 733.35187 | 2.0507813 | 0.1040342 | 30.55633 | #N/A
[12 empty] | 210 | 3.4501822 | 732.15094 | 2.0605469 | 0.104551 | 30.50629 | #N/A
[12 empty] | 211 | 3.4659343 | 731.6886 | 2.0703125 | 0.1050283 | 30.487025 | #N/A
[12 empty] | 212 | 3.48278 | 730.91675 | 2.0800781 | 0.1055388 | 30.45486 | #N/A
[12 empty] | 213 | 3.4993942 | 731.91803 | 2.0898438 | 0.1060422 | 30.49658 | #N/A
[12 empty] | 214 | 3.5139086 | 730.99573 | 2.0996094 | 0.1064821 | 30.45816 | #N/A
[12 empty] | 215 | 3.532779 | 730.81299 | 2.109375 | 0.1070539 | 30.45054125 | #N/A
[12 empty] | 216 | 3.547879 | 730.60413 | 2.1191406 | 0.1075115 | 30.44183875 | #N/A
[12 empty] | 217 | 3.5638788 | 727.69153 | 2.1289063 | 0.1079963 | 30.32048 | #N/A
[12 empty] | 218 | 3.5821958 | 727.32391 | 2.1386719 | 0.1085514 | 30.30516 | #N/A
[12 empty] | 219 | 3.5971355 | 727.703 | 2.1484375 | 0.1090041 | 30.32096 | #N/A
[12 empty] | 220 | 3.6146829 | 726.87982 | 2.1582031 | 0.1095358 | 30.28666 | #N/A
[12 empty] | 221 | 3.6306539 | 727.79633 | 2.1679688 | 0.1100198 | 30.32485 | #N/A
[12 empty] | 222 | 3.6475093 | 725.84174 | 2.1777344 | 0.1105306 | 30.24341 | #N/A
[12 empty] | 223 | 3.6647913 | 723.88794 | 2.1875 | 0.1110543 | 30.1619975 | #N/A
[12 empty] | 224 | 3.6814709 | 725.08801 | 2.1972656 | 0.1115597 | 30.212 | #N/A
[12 empty] | 225 | 3.6980526 | 724.94147 | 2.2070313 | 0.1120622 | 30.20589 | #N/A
[12 empty] | 226 | 3.7147009 | 720.90466 | 2.2167969 | 0.1125667 | 30.03769 | #N/A
[12 empty] | 227 | 3.7303591 | 714.94745 | 2.2265625 | 0.1130412 | 29.78948 | #N/A
[12 empty] | 228 | 3.7462816 | 701.10846 | 2.2363281 | 0.1135237 | 29.2128525 | #N/A

## 6_AB_100_VER
|  | Lt Long. Total Real (mm) | 115 |  | Ltf Long. Total final Real (mm)
|  | Lc Long, Calibrada (mm) | 33 |  | Lcf Long, Calibrada (mm)
|  | W Base (mm) | 6 |  | Wf Base (mm) |  | w
|  | e altura (mm) | 4 |  | ef altura (mm) |  |  | e
|  | A. Area (mm)^2 | 24 |  | Af. Area (mm)
ABS 100% Vertical ABS 100% Vertical ABS 100% Vertical ABS 100% Vertical ABS 100% Vertical ABS 100% Vertical ABS 100% Vertical ABS 100% Vertical ABS 100% Vertical ABS 100% Vertical ABS 100% Vertical ABS 100% Vertical ABS 100% Vertical ABS 100% Vertical
| 1 | [10 empty] | 2 | [10 empty] | 3 | [10 empty] | 4 | [10 empty] | 5
|  | MTS793¦BTW¦ENU¦1¦0¦.¦/¦:¦1¦0¦0¦A | [10 empty] | MTS793¦BTW¦ENU¦1¦0¦.¦/¦:¦1¦0¦0¦A | [10 empty] | MTS793¦BTW¦ENU¦1¦0¦.¦/¦:¦1¦0¦0¦A | [10 empty] | MTS793¦BTW¦ENU¦1¦0¦.¦/¦:¦1¦0¦0¦A | [10 empty] | MTS793¦BTW¦ENU¦1¦0¦.¦/¦:¦1¦0¦0¦A
|  | Data | Header: | Time: | 0.94921875 | s | 4/25/2023 | 2:21 | PM |  |  |  | Data | Header: | Time: | 0.70117188 | s | 4/25/2023 | 2:22 | PM |  |  |  | Data | Header: | Time: | 0.82910156 | s | 4/25/2023 | 2:23 | PM |  |  |  | Data | Header: | Time: | 1.4541016 | s | 2023-08-05 | 9:49 | AM |  |  |  | Data | Header: | Time: | 1.0224609 | s | 2023-08-05 | 9:50 | AM
|  | Data | Acquisition: | Timed | [8 empty] | Data | Acquisition: | Timed | [8 empty] | Data | Acquisition: | Timed | [8 empty] | Data | Acquisition: | Timed | [8 empty] | Data | Acquisition: | Timed
|  | Station | Name: | 10504712.cfg | [8 empty] | Station | Name: | 10504712.cfg | [8 empty] | Station | Name: | 10504712.cfg | [8 empty] | Station | Name: | 10504712.cfg | [8 empty] | Station | Name: | 10504712.cfg
|  | Test | File | Name: | Tracción.tst | [7 empty] | Test | File | Name: | Tracción.tst | [7 empty] | Test | File | Name: | Tracción.tst | [7 empty] | Test | File | Name: | Tracción.tst | [7 empty] | Test | File | Name: | Tracción.tst
|  | Axial | Displacement | Axial | Force | Running | Time | [5 empty] | Axial | Displacement | Axial | Force | Running | Time | [5 empty] | Axial | Displacement | Axial | Force | Running | Time | [5 empty] | Axial | Displacement | Axial | Force | Running | Time | [5 empty] | Axial | Displacement | Axial | Force | Running | Time
CELL MAX | # | Alargamiento (mm) | Fuerza (N) | Segundos | ε Deformación (mm/mm) | σ Esfuerzo (N/mm^2) (MPa) | Máx (MPa) | Resistecia a la Tracción (MPa) | Limite Elastico (MPa) | Módulo Young (MPa) | Ruptura (MPa) | # | Alargamiento (mm) | Fuerza (N) | Segundos | ε Deformación (mm/mm) | σ Esfuerzo (N/mm^2) (MPa) | Máx (MPa) | Resistecia a la Tracción (MPa) | Limite Elastico (MPa) | Módulo Young (MPa) | Ruptura (MPa) | # | Alargamiento (mm) | Fuerza (N) | Segundos | ε Deformación (mm/mm) | σ Esfuerzo (N/mm^2) (MPa) | Máx (MPa) | Resistecia a la Tracción (MPa) | Limite Elastico (MPa) | Módulo Young (MPa) | Ruptura (MPa) | # | Alargamiento (mm) | Fuerza (N) | Segundos | ε Deformación (mm/mm) | σ Esfuerzo (N/mm^2) (MPa) | Máx (MPa) | Resistecia a la Tracción (MPa) | Limite Elastico (MPa) | Módulo Young (MPa) | Ruptura (MPa) | # | Alargamiento (mm) | Fuerza (N) | Segundos | ε Deformación (mm/mm) | σ Esfuerzo (N/mm^2) (MPa) | Máx (MPa) | Resistecia a la Tracción (MPa) | Limite Elastico (MPa) | Módulo Young (MPa) | Ruptura (MPa)
164 | 1 | -0.00064733904 | -0.060349703 | 0.020507813 | -1.961633e-05 | -0.002514571 | #N/A | 17.818385 | 17.818385 | 875.26 | 17.818385 | 1 | -2.2392487e-05 | 0.61325729 | 0.020507813 | -6.785602e-07 | 0.02555239 | #N/A | 15.16187 | 15.16187 | 875.32 | 15.16187 | 1 | 0.00034531113 | 0.12949109 | 0.017578125 | 1.046397e-05 | 0.005395462 | #N/A | 14.61075 | 14.61075 | 904.42 | 14.61075 | 1 | 0.0012470235 | 1.4697015 | 0.022460938 | 3.778859e-05 | 0.0612375625 | #N/A | 15.922015 | 15.922015 | 847.84 | 15.922015 | 1 | 5.0896779e-05 | 0.9623915 | 0.020507813 | 1.542327e-06 | 0.04009965 | #N/A | 15.60123 | 15.6 | 852.15 | 15.57
| 2 | 0.00043058535 | -0.66109002 | 0.030273438 | 1.304804e-05 | -0.0275454175 | #N/A |  |  |  |  | 2 | 0.0054510366 | 4.3873491 | 0.030273438 | 0.0001651829 | 0.1828062125 | #N/A |  |  |  |  | 2 | 0.0036300393 | 2.5024266 | 0.02734375 | 0.0001100012 | 0.104267775 | #N/A |  |  |  |  | 2 | 0.00081456965 | 1.5106797 | 0.032226563 | 2.468393e-05 | 0.0629449875 | #N/A |  |  |  |  | 2 | 0.00023817993 | 1.7524511 | 0.030273438 | 7.217574e-06 | 0.0730188 | #N/A
| 3 | 0.0001972774 | -1.6375631 | 0.040039063 | 5.978103e-06 | -0.0682318 | #N/A |  |  |  |  | 3 | 0.019988773 | 14.953688 | 0.040039063 | 0.0006057204 | 0.6230703 | #N/A |  |  |  |  | 3 | 0.017610729 | 11.418611 | 0.037109375 | 0.0005336585 | 0.4757755 | #N/A |  |  |  |  | 3 | 0.00062720501 | 2.1629782 | 0.041992188 | 1.900621e-05 | 0.09012409 | #N/A |  |  |  |  | 3 | 0.0003134599 | 1.6672164 | 0.040039063 | 9.498785e-06 | 0.06946735 | #N/A
| 4 | -0.00061143655 | -1.4485419 | 0.049804688 | -1.852838e-05 | -0.0603559125 | #N/A |  |  |  |  | 4 | 0.036450654 | 27.474985 | 0.049804688 | 0.001104565 | 1.144791 | #N/A |  |  |  |  | 4 | 0.032914452 | 23.575424 | 0.046875 | 0.0009974076 | 0.9823093 | #N/A |  |  |  |  | 4 | 0.0020122912 | 2.7363749 | 0.051757813 | 6.097852e-05 | 0.1140156 | #N/A |  |  |  |  | 4 | 0.0039450009 | 3.9883704 | 0.049804688 | 0.0001195455 | 0.1661821 | #N/A
| 5 | 9.938376e-05 | -0.41939318 | 0.059570313 | 3.011629e-06 | -0.01747472 | #N/A |  |  |  |  | 5 | 0.053681348 | 40.656776 | 0.059570313 | 0.001626708 | 1.694032 | #N/A |  |  |  |  | 5 | 0.050144106 | 36.786644 | 0.056640625 | 0.001519518 | 1.532777 | #N/A |  |  |  |  | 5 | 0.011035696 | 9.0402365 | 0.061523438 | 0.000334415 | 0.3766765 | #N/A |  |  |  |  | 5 | 0.016058117 | 12.438074 | 0.059570313 | 0.0004866096 | 0.5182531 | #N/A
| 6 | 0.01004819 | 7.2214007 | 0.069335938 | 0.0003044906 | 0.3008917 | #N/A |  |  |  |  | 6 | 0.069921397 | 52.273273 | 0.069335938 | 0.00211883 | 2.178053 | #N/A |  |  |  |  | 6 | 0.067158878 | 49.546734 | 0.06640625 | 0.002035118 | 2.06444725 | #N/A |  |  |  |  | 6 | 0.026877353 | 20.461306 | 0.071289063 | 0.0008144652 | 0.8525544 | #N/A |  |  |  |  | 6 | 0.032521117 | 24.726242 | 0.069335938 | 0.0009854884 | 1.03026 | #N/A
| 7 | 0.024665834 | 19.114241 | 0.079101563 | 0.0007474495 | 0.7964267 | #N/A |  |  |  |  | 7 | 0.086872064 | 63.808708 | 0.079101563 | 0.002632487 | 2.658696 | #N/A |  |  |  |  | 7 | 0.082987733 | 61.722694 | 0.076171875 | 0.00251478 | 2.571779 | #N/A |  |  |  |  | 7 | 0.044665694 | 33.419209 | 0.081054688 | 0.001353506 | 1.392467 | #N/A |  |  |  |  | 7 | 0.050204065 | 37.722813 | 0.079101563 | 0.001521335 | 1.571783875 | #N/A
| 8 | 0.041869864 | 31.423569 | 0.088867188 | 0.001268784 | 1.309315375 | #N/A |  |  |  |  | 8 | 0.10275868 | 75.560135 | 0.088867188 | 0.003113899 | 3.148339 | #N/A |  |  |  |  | 8 | 0.099761911 | 73.409233 | 0.0859375 | 0.003023088 | 3.058718 | #N/A |  |  |  |  | 8 | 0.062138855 | 46.589001 | 0.090820313 | 0.001882996 | 1.941208375 | #N/A |  |  |  |  | 8 | 0.067269415 | 50.240978 | 0.088867188 | 0.002038467 | 2.093374 | #N/A
| 9 | 0.05829411 | 43.6572 | 0.098632813 | 0.001766488 | 1.81905 | #N/A |  |  |  |  | 9 | 0.11916331 | 87.258293 | 0.098632813 | 0.003611009 | 3.635762 | #N/A |  |  |  |  | 9 | 0.11627977 | 84.851311 | 0.095703125 | 0.003523629 | 3.535471 | #N/A |  |  |  |  | 9 | 0.079681292 | 59.061943 | 0.10058594 | 0.002414585 | 2.460914 | #N/A |  |  |  |  | 9 | 0.083776981 | 62.316433 | 0.098632813 | 0.002538696 | 2.596518 | #N/A
| 10 | 0.075295076 | 56.330711 | 0.10839844 | 0.002281669 | 2.347113 | #N/A |  |  |  |  | 10 | 0.13636386 | 98.710876 | 0.10839844 | 0.004132238 | 4.112953 | #N/A |  |  |  |  | 10 | 0.13292792 | 97.040085 | 0.10546875 | 0.004028119 | 4.043336875 | #N/A |  |  |  |  | 10 | 0.096559085 | 71.182327 | 0.11035156 | 0.002926033 | 2.96593 | #N/A |  |  |  |  | 10 | 0.10073938 | 74.199585 | 0.10839844 | 0.003052708 | 3.091649375 | #N/A
| 11 | 0.092874676 | 69.084541 | 0.11816406 | 0.002814384 | 2.878523 | #N/A |  |  |  |  | 11 | 0.15358944 | 111.65768 | 0.11816406 | 0.004654225 | 4.652403 | #N/A |  |  |  |  | 11 | 0.14999609 | 108.11724 | 0.11523438 | 0.004545336 | 4.504885 | #N/A |  |  |  |  | 11 | 0.11348744 | 82.840103 | 0.12011719 | 0.003439013 | 3.451671 | #N/A |  |  |  |  | 11 | 0.11751832 | 85.920837 | 0.11816406 | 0.003561161 | 3.580034875 | #N/A
| 12 | 0.11029607 | 82.620308 | 0.12792969 | 0.003342305 | 3.442513 | #N/A |  |  |  |  | 12 | 0.16906501 | 123.04611 | 0.12792969 | 0.005123182 | 5.12692125 | #N/A |  |  |  |  | 12 | 0.16597207 | 120.38596 | 0.125 | 0.005029457 | 5.016082 | #N/A |  |  |  |  | 12 | 0.1288732 | 94.243286 | 0.12988281 | 0.003905248 | 3.926804 | #N/A |  |  |  |  | 12 | 0.13342401 | 97.243042 | 0.12792969 | 0.004043152 | 4.051793 | #N/A
| 13 | 0.12589595 | 94.998405 | 0.13769531 | 0.003815029 | 3.958266875 | #N/A |  |  |  |  | 13 | 0.18608756 | 134.58043 | 0.13769531 | 0.005639017 | 5.607518 | #N/A |  |  |  |  | 13 | 0.18189462 | 132.18053 | 0.13476563 | 0.005511958 | 5.507522 | #N/A |  |  |  |  | 13 | 0.14536887 | 105.37431 | 0.13964844 | 0.004405117 | 4.39059625 | #N/A |  |  |  |  | 13 | 0.15061104 | 108.97629 | 0.13769531 | 0.004563971 | 4.54067875 | #N/A
| 14 | 0.14124627 | 106.44011 | 0.14746094 | 0.00428019 | 4.435005 | #N/A |  |  |  |  | 14 | 0.20141633 | 145.83595 | 0.14746094 | 0.006103525 | 6.076498 | #N/A |  |  |  |  | 14 | 0.19919215 | 143.74689 | 0.14453125 | 0.006036126 | 5.98945375 | #N/A |  |  |  |  | 14 | 0.16164012 | 117.10078 | 0.14941406 | 0.004898185 | 4.879199 | #N/A |  |  |  |  | 14 | 0.16754264 | 121.17416 | 0.14746094 | 0.00507705 | 5.048923 | #N/A
| 15 | 0.15868019 | 117.70241 | 0.15722656 | 0.004808491 | 4.904267 | #N/A |  |  |  |  | 15 | 0.21918994 | 156.10777 | 0.15722656 | 0.006642119 | 6.50449 | #N/A |  |  |  |  | 15 | 0.21554504 | 155.18092 | 0.15429688 | 0.006531668 | 6.465872 | #N/A |  |  |  |  | 15 | 0.17955947 | 128.70245 | 0.15917969 | 0.005441196 | 5.362602 | #N/A |  |  |  |  | 15 | 0.18382575 | 133.036 | 0.15722656 | 0.005570477 | 5.543167 | #N/A
| 16 | 0.17588769 | 130.15829 | 0.16699219 | 0.00532993 | 5.423262 | #N/A |  |  |  |  | 16 | 0.2351404 | 167.03896 | 0.16699219 | 0.007125467 | 6.959957 | #N/A |  |  |  |  | 16 | 0.23293775 | 166.33391 | 0.1640625 | 0.00705872 | 6.93058 | #N/A |  |  |  |  | 16 | 0.19537754 | 140.19489 | 0.16894531 | 0.005920532 | 5.84145375 | #N/A |  |  |  |  | 16 | 0.20096661 | 144.62851 | 0.16699219 | 0.006089897 | 6.026188 | #N/A
| 17 | 0.19218512 | 141.70326 | 0.17675781 | 0.005823792 | 5.9043025 | #N/A |  |  |  |  | 17 | 0.25133684 | 178.62589 | 0.17675781 | 0.007616268 | 7.442745 | #N/A |  |  |  |  | 17 | 0.24888358 | 177.29185 | 0.17382813 | 0.007541927 | 7.38716 | #N/A |  |  |  |  | 17 | 0.21170239 | 151.55495 | 0.17871094 | 0.006415224 | 6.31479 | #N/A |  |  |  |  | 17 | 0.21767113 | 156.06738 | 0.17675781 | 0.006596095 | 6.5028075 | #N/A
| 18 | 0.20845641 | 153.30762 | 0.18652344 | 0.006316861 | 6.3878175 | #N/A |  |  |  |  | 18 | 0.2684232 | 189.85413 | 0.18652344 | 0.008134036 | 7.91058875 | #N/A |  |  |  |  | 18 | 0.26490554 | 188.6373 | 0.18359375 | 0.008027441 | 7.8598875 | #N/A |  |  |  |  | 18 | 0.22827882 | 162.24512 | 0.18847656 | 0.00691754 | 6.760213 | #N/A |  |  |  |  | 18 | 0.23492189 | 166.88675 | 0.18652344 | 0.007118845 | 6.953615 | #N/A
| 19 | 0.22502555 | 165.72691 | 0.19628906 | 0.006818956 | 6.905288 | #N/A |  |  |  |  | 19 | 0.28452858 | 201.10034 | 0.19628906 | 0.008622078 | 8.379181 | #N/A |  |  |  |  | 19 | 0.28215051 | 200.21082 | 0.19335938 | 0.008550015 | 8.3421175 | #N/A |  |  |  |  | 19 | 0.24478672 | 173.136 | 0.19824219 | 0.007417779 | 7.214 | #N/A |  |  |  |  | 19 | 0.25180647 | 178.34731 | 0.19628906 | 0.007630499 | 7.431138 | #N/A
| 20 | 0.24092677 | 177.19119 | 0.20605469 | 0.007300811 | 7.38296625 | #N/A |  |  |  |  | 20 | 0.30144879 | 211.30182 | 0.20605469 | 0.009134812 | 8.8042425 | #N/A |  |  |  |  | 20 | 0.29837787 | 211.87395 | 0.203125 | 0.009041754 | 8.82808125 | #N/A |  |  |  |  | 20 | 0.26098958 | 183.87228 | 0.20800781 | 0.007908775 | 7.661345 | #N/A |  |  |  |  | 20 | 0.26769006 | 189.22157 | 0.20605469 | 0.00811182 | 7.884232 | #N/A
| 21 | 0.25794309 | 188.43271 | 0.21582031 | 0.007816457 | 7.851363 | #N/A |  |  |  |  | 21 | 0.31740972 | 221.91652 | 0.21582031 | 0.009618476 | 9.246522 | #N/A |  |  |  |  | 21 | 0.31536132 | 221.96666 | 0.21289063 | 0.009556404 | 9.248611 | #N/A |  |  |  |  | 21 | 0.27818346 | 195.06276 | 0.21777344 | 0.008429802 | 8.127615 | #N/A |  |  |  |  | 21 | 0.28426874 | 200.51866 | 0.21582031 | 0.008614204 | 8.354944 | #N/A
| 22 | 0.27456954 | 199.43491 | 0.22558594 | 0.008320289 | 8.309788 | #N/A |  |  |  |  | 22 | 0.33433354 | 231.74748 | 0.22558594 | 0.01013132 | 9.656145 | #N/A |  |  |  |  | 22 | 0.33119899 | 232.53433 | 0.22265625 | 0.01003633 | 9.68893 | #N/A |  |  |  |  | 22 | 0.29413316 | 205.87712 | 0.22753906 | 0.008913126 | 8.578213 | #N/A |  |  |  |  | 22 | 0.30070201 | 211.07249 | 0.22558594 | 0.009112182 | 8.794687 | #N/A
| 23 | 0.29105297 | 210.17738 | 0.23535156 | 0.008819787 | 8.757391 | #N/A |  |  |  |  | 23 | 0.35050246 | 242.74655 | 0.23535156 | 0.01062129 | 10.11444 | #N/A |  |  |  |  | 23 | 0.34815893 | 241.96133 | 0.23242188 | 0.01055027 | 10.08172 | #N/A |  |  |  |  | 23 | 0.31040421 | 216.53682 | 0.23730469 | 0.009406188 | 9.0223675 | #N/A |  |  |  |  | 23 | 0.31786644 | 221.45964 | 0.23535156 | 0.009632316 | 9.227485 | #N/A
| 24 | 0.30737609 | 222.20702 | 0.24511719 | 0.009314427 | 9.258626 | #N/A |  |  |  |  | 24 | 0.3675026 | 253.56963 | 0.24511719 | 0.01113644 | 10.56540125 | #N/A |  |  |  |  | 24 | 0.36440426 | 252.96555 | 0.2421875 | 0.01104255 | 10.54023125 | #N/A |  |  |  |  | 24 | 0.32719061 | 227.14987 | 0.24707031 | 0.009914867 | 9.464578 | #N/A |  |  |  |  | 24 | 0.33415404 | 231.73116 | 0.24511719 | 0.01012588 | 9.655465 | #N/A
| 25 | 0.3234244 | 233.493 | 0.25488281 | 0.009800739 | 9.728875 | #N/A |  |  |  |  | 25 | 0.38378885 | 263.79465 | 0.25488281 | 0.01162997 | 10.99144375 | #N/A |  |  |  |  | 25 | 0.38078916 | 263.85699 | 0.25195313 | 0.01153907 | 10.99404125 | #N/A |  |  |  |  | 25 | 0.34390715 | 236.84724 | 0.25683594 | 0.01042143 | 9.868635 | #N/A |  |  |  |  | 25 | 0.35032248 | 241.71785 | 0.25488281 | 0.01061583 | 10.07158 | #N/A
| 26 | 0.34009162 | 244.82437 | 0.26464844 | 0.01030581 | 10.20102 | #N/A |  |  |  |  | 26 | 0.40006942 | 273.18811 | 0.26464844 | 0.01212332 | 11.38284 | #N/A |  |  |  |  | 26 | 0.39786035 | 273.90735 | 0.26171875 | 0.01205637 | 11.41280625 | #N/A |  |  |  |  | 26 | 0.36026722 | 246.94518 | 0.26660156 | 0.01091719 | 10.2893825 | #N/A |  |  |  |  | 26 | 0.36706734 | 251.99428 | 0.26464844 | 0.01112325 | 10.49976 | #N/A
| 27 | 0.35611606 | 255.24402 | 0.27441406 | 0.0107914 | 10.6351675 | #N/A |  |  |  |  | 27 | 0.41665617 | 282.59857 | 0.27441406 | 0.01262594 | 11.77494 | #N/A |  |  |  |  | 27 | 0.41322625 | 283.64761 | 0.27148438 | 0.01252201 | 11.81865 | #N/A |  |  |  |  | 27 | 0.37701622 | 256.92105 | 0.27636719 | 0.01142473 | 10.70504375 | #N/A |  |  |  |  | 27 | 0.38431764 | 261.96957 | 0.27441406 | 0.01164599 | 10.91539875 | #N/A
| 28 | 0.37285653 | 264.87683 | 0.28417969 | 0.01129868 | 11.03653 | #N/A |  |  |  |  | 28 | 0.43411019 | 291.49466 | 0.28417969 | 0.01315485 | 12.14561 | #N/A |  |  |  |  | 28 | 0.43083388 | 293.09528 | 0.28125 | 0.01305557 | 12.2123 | #N/A |  |  |  |  | 28 | 0.39338157 | 267.24899 | 0.28613281 | 0.01192065 | 11.13537 | #N/A |  |  |  |  | 28 | 0.39932096 | 271.97107 | 0.28417969 | 0.01210064 | 11.33213 | #N/A
| 29 | 0.38927704 | 275.51443 | 0.29394531 | 0.01179627 | 11.47977 | #N/A |  |  |  |  | 29 | 0.44971904 | 300.81079 | 0.29394531 | 0.01362785 | 12.53378 | #N/A |  |  |  |  | 29 | 0.44735157 | 302.52402 | 0.29101563 | 0.01355611 | 12.6051675 | #N/A |  |  |  |  | 29 | 0.41077098 | 276.79419 | 0.29589844 | 0.01244761 | 11.53309125 | #N/A |  |  |  |  | 29 | 0.41716063 | 281.35724 | 0.29394531 | 0.01264123 | 11.72322 | #N/A
| 30 | 0.4063257 | 285.8981 | 0.30371094 | 0.0123129 | 11.91242 | #N/A |  |  |  |  | 30 | 0.46651444 | 309.63873 | 0.30371094 | 0.0141368 | 12.90161375 | #N/A |  |  |  |  | 30 | 0.4637509 | 311.91528 | 0.30078125 | 0.01405306 | 12.99647 | #N/A |  |  |  |  | 30 | 0.42730844 | 286.37872 | 0.30566406 | 0.01294874 | 11.93245 | #N/A |  |  |  |  | 30 | 0.43292516 | 290.23215 | 0.30371094 | 0.01311894 | 12.09300625 | #N/A
| 31 | 0.42273304 | 296.44168 | 0.31347656 | 0.01281009 | 12.35174 | #N/A |  |  |  |  | 31 | 0.48218858 | 318.65649 | 0.31347656 | 0.01461178 | 13.27735375 | #N/A |  |  |  |  | 31 | 0.47995976 | 320.94376 | 0.31054688 | 0.01454424 | 13.37266 | #N/A |  |  |  |  | 31 | 0.44389996 | 295.44919 | 0.31542969 | 0.01345151 | 12.31038 | #N/A |  |  |  |  | 31 | 0.45001248 | 299.31976 | 0.31347656 | 0.01363674 | 12.47166 | #N/A
| 32 | 0.4389686 | 306.85037 | 0.32324219 | 0.01330208 | 12.78543 | #N/A |  |  |  |  | 32 | 0.49992797 | 327.35886 | 0.32324219 | 0.01514933 | 13.6399525 | #N/A |  |  |  |  | 32 | 0.49691018 | 330.18674 | 0.3203125 | 0.01505788 | 13.75778 | #N/A |  |  |  |  | 32 | 0.46027091 | 304.11954 | 0.32519531 | 0.0139476 | 12.6716475 | #N/A |  |  |  |  | 32 | 0.46593091 | 308.33646 | 0.32324219 | 0.01411912 | 12.8473525 | #N/A
| 33 | 0.45700195 | 316.50677 | 0.33300781 | 0.01384854 | 13.18778 | #N/A |  |  |  |  | 33 | 0.51618767 | 335.26123 | 0.33300781 | 0.01564205 | 13.96922 | #N/A |  |  |  |  | 33 | 0.51358682 | 338.57114 | 0.33007813 | 0.01556324 | 14.10713 | #N/A |  |  |  |  | 33 | 0.47702402 | 313.05121 | 0.33496094 | 0.01445527 | 13.0438 | #N/A |  |  |  |  | 33 | 0.48314247 | 316.88309 | 0.33300781 | 0.01464068 | 13.20346 | #N/A
| 34 | 0.47265798 | 325.73587 | 0.34277344 | 0.01432297 | 13.57233 | #N/A |  |  |  |  | 34 | 0.53259486 | 342.54163 | 0.34277344 | 0.01613924 | 14.27257 | #N/A |  |  |  |  | 34 | 0.53024179 | 345.9173 | 0.33984375 | 0.01606793 | 14.41322 | #N/A |  |  |  |  | 34 | 0.49381799 | 321.51462 | 0.34472656 | 0.01496418 | 13.3964425 | #N/A |  |  |  |  | 34 | 0.49902132 | 325.65482 | 0.34277344 | 0.01512186 | 13.56895 | #N/A
| 35 | 0.4890832 | 334.72046 | 0.35253906 | 0.0148207 | 13.94669 | #N/A |  |  |  |  | 35 | 0.54908049 | 349.87146 | 0.35253906 | 0.0166388 | 14.5779775 | #N/A |  |  |  |  | 35 | 0.54713565 | 350.65793 | 0.34960938 | 0.01657987 | 14.61075 | 14.61075 |  |  |  |  | 35 | 0.51077563 | 330.12097 | 0.35449219 | 0.01547805 | 13.75504 | #N/A |  |  |  |  | 35 | 0.51532882 | 333.46384 | 0.35253906 | 0.01561602 | 13.89433 | #N/A
| 36 | 0.50609475 | 343.59061 | 0.36230469 | 0.0153362 | 14.31628 | #N/A |  |  |  |  | 36 | 0.56500536 | 357.54233 | 0.36230469 | 0.01712137 | 14.8976 | #N/A |  |  |  |  | 36 | 0.56847066 | 32.517612 | 0.359375 | 0.01722638 | 1.3549005 | #N/A |  |  |  |  | 36 | 0.52652943 | 338.06726 | 0.36425781 | 0.01595544 | 14.08614 | #N/A |  |  |  |  | 36 | 0.53234243 | 341.33829 | 0.36230469 | 0.01613159 | 14.22242875 | #N/A
| 37 | 0.52249753 | 352.79089 | 0.37207031 | 0.01583326 | 14.69962 | #N/A |  |  |  |  | 37 | 0.58296144 | 363.88498 | 0.37207031 | 0.0176655 | 15.16187 | 15.16187 | [15 empty] | 37 | 0.54362082 | 345.84082 | 0.37402344 | 0.01647336 | 14.41003 | #N/A |  |  |  |  | 37 | 0.54830748 | 348.47662 | 0.37207031 | 0.01661538 | 14.51986 | #N/A
| 38 | 0.53844845 | 361.88181 | 0.38183594 | 0.01631662 | 15.07840875 | #N/A |  |  |  |  | 38 | 0.5989849 | 361.20956 | 0.38183594 | 0.01815106 | 15.0504 | #N/A | [15 empty] | 38 | 0.56016636 | 352.93683 | 0.38378906 | 0.01697474 | 14.70570125 | #N/A |  |  |  |  | 38 | 0.56577271 | 355.82996 | 0.38183594 | 0.01714463 | 14.82625 | #N/A
| 39 | 0.55496979 | 370.39102 | 0.39160156 | 0.01681727 | 15.43296 | #N/A |  |  |  |  | 39 | 0.62059784 | -30.864923 | 0.39160156 | 0.018806 | -1.286038 | #N/A | [15 empty] | 39 | 0.57642883 | 359.57123 | 0.39355469 | 0.01746754 | 14.98213 | #N/A |  |  |  |  | 39 | 0.58245224 | 362.23441 | 0.39160156 | 0.01765007 | 15.0931 | #N/A
| 40 | 0.57229483 | 378.14905 | 0.40136719 | 0.01734227 | 15.75621 | #N/A | [26 empty] | 40 | 0.59288299 | 366.45816 | 0.40332031 | 0.01796615 | 15.26909 | #N/A |  |  |  |  | 40 | 0.59882778 | 368.24704 | 0.40136719 | 0.0181463 | 15.34363 | #N/A
| 41 | 0.58758461 | 385.03094 | 0.41113281 | 0.01780559 | 16.04296 | #N/A | [26 empty] | 41 | 0.60951477 | 372.11224 | 0.41308594 | 0.01847014 | 15.50468 | #N/A |  |  |  |  | 41 | 0.61484432 | 373.50632 | 0.41113281 | 0.01863165 | 15.56276 | #N/A
| 42 | 0.60508859 | 392.41696 | 0.42089844 | 0.01833602 | 16.35071 | #N/A | [26 empty] | 42 | 0.62619585 | 377.88516 | 0.42285156 | 0.01897563 | 15.745215 | #N/A |  |  |  |  | 42 | 0.63220257 | 374.4296 | 0.42089844 | 0.01915765 | 15.60123 | 15.60123
| 43 | 0.62236917 | 400.07483 | 0.43066406 | 0.01885967 | 16.66978 | #N/A | [26 empty] | 43 | 0.64252949 | 382.12836 | 0.43261719 | 0.01947059 | 15.922015 | 15.922015 |  |  |  |  | 43 | 0.64928043 | 373.75656 | 0.43066406 | 0.01967516 | 15.57319 | #N/A
| 44 | 0.63880914 | 407.2963 | 0.44042969 | 0.01935785 | 16.97068 | #N/A | [26 empty] | 44 | 0.66653818 | -34.691544 | 0.44238281 | 0.02019813 | -1.445481 | #N/A |  |  |  |  | 44 | 0.6754179 | -68.673042 | 0.44042969 | 0.02046721 | -2.86137675 | #N/A
| 45 | 0.65589362 | 414.01062 | 0.45019531 | 0.01987556 | 17.2504425 | #N/A
| 46 | 0.67231303 | 418.77158 | 0.45996094 | 0.02037312 | 17.44882 | #N/A
| 47 | 0.68767619 | 423.78568 | 0.46972656 | 0.02083867 | 17.65774 | #N/A
| 48 | 0.70422256 | 427.64124 | 0.47949219 | 0.02134008 | 17.818385 | 17.818385
| 49 | 0.7399745 | 70.251373 | 0.48925781 | 0.02242347 | 2.927141 | #N/A

## 7_PE_40_45
|  | Lt Long. Total Real (mm) | 115 |  | Ltf Long. Total final Real (mm)
|  | Lc Long, Calibrada (mm) | 33 |  | Lcf Long, Calibrada (mm)
|  | W Base (mm) | 6 |  | Wf Base (mm) |  | w
|  | e altura (mm) | 4 |  | ef altura (mm) |  |  | e
|  | A. Area (mm)^2 | 24 |  | Af. Area (mm)
PETG 40% 45° PETG 40% 45° PETG 40% 45° PETG 40% 45° PETG 40% 45° PETG 40% 45° PETG 40% 45° PETG 40% 45° PETG 40% 45° PETG 40% 45° PETG 40% 45° PETG 40% 45° PETG 40% 45° PETG 40% 45° PETG 40% 45° PETG 40% 45° PETG 40% 45°
| 1 | [10 empty] | 2 | [10 empty] | 3 | [10 empty] | 4 | [10 empty] | 5
|  | MTS793¦BTW¦ENU¦1¦0¦.¦/¦:¦1¦0¦0¦A | [10 empty] | MTS793¦BTW¦ENU¦1¦0¦.¦/¦:¦1¦0¦0¦A | [10 empty] | MTS793¦BTW¦ENU¦1¦0¦.¦/¦:¦1¦0¦0¦A | [10 empty] | MTS793¦BTW¦ENU¦1¦0¦.¦/¦:¦1¦0¦0¦A | [10 empty] | MTS793¦BTW¦ENU¦1¦0¦.¦/¦:¦1¦0¦0¦A
|  | Data | Header: | Time: | 1.9814453 | s | 3/30/2023 | 1:08 | PM |  |  |  | Data | Header: | Time: | 1.9658203 | s | 3/30/2023 | 1:10 | PM |  |  |  | Data | Header: | Time: | 2.4931641 | s | 3/30/2023 | 1:13 | PM |  |  |  | Data | Header: | Time: | 2.09375 | s | 3/30/2023 | 1:15 | PM |  |  |  | Data | Header: | Time: | 2.0048828 | s | 3/30/2023 | 1:16 | PM
|  | Data | Acquisition: | Timed | [8 empty] | Data | Acquisition: | Timed | [8 empty] | Data | Acquisition: | Timed | [8 empty] | Data | Acquisition: | Timed | [8 empty] | Data | Acquisition: | Timed
|  | Station | Name: | 10504712.cfg | [8 empty] | Station | Name: | 10504712.cfg | [8 empty] | Station | Name: | 10504712.cfg | [8 empty] | Station | Name: | 10504712.cfg | [8 empty] | Station | Name: | 10504712.cfg
|  | Test | File | Name: | Traccion.tst | [7 empty] | Test | File | Name: | Tracci.tst | [7 empty] | Test | File | Name: | Tracci.tst | [7 empty] | Test | File | Name: | Tracci.tst | [7 empty] | Test | File | Name: | Tracci.tst
|  | Axial | Displacement | Axial | Force | Running | Time | [5 empty] | Axial | Displacement | Axial | Force | Running | Time | [5 empty] | Axial | Displacement | Axial | Force | Running | Time | [5 empty] | Axial | Displacement | Axial | Force | Running | Time | [5 empty] | Axial | Displacement | Axial | Force | Running | Time
CELL MAX | # | Alargamiento (mm) | Fuerza (N) | Segundos | ε Deformación (mm/mm) | σ Esfuerzo (N/mm^2) (MPa) | Máx (MPa) | Resistecia a la Tracción (MPa) | Limite Elastico (MPa) | Módulo Young (MPa) | Ruptura (MPa) | # | Alargamiento (mm) | Fuerza (N) | Segundos | ε Deformación (mm/mm) | σ Esfuerzo (N/mm^2) (MPa) | Máx (MPa) | Resistecia a la Tracción (MPa) | Limite Elastico (MPa) | Módulo Young (MPa) | Ruptura (MPa) | # | Alargamiento (mm) | Fuerza (N) | Segundos | ε Deformación (mm/mm) | σ Esfuerzo (N/mm^2) (MPa) | Máx (MPa) | Resistecia a la Tracción (MPa) | Limite Elastico (MPa) | Módulo Young (MPa) | Ruptura (MPa) | # | Alargamiento (mm) | Fuerza (N) | Segundos | ε Deformación (mm/mm) | σ Esfuerzo (N/mm^2) (MPa) | Máx (MPa) | Resistecia a la Tracción (MPa) | Limite Elastico (MPa) | Módulo Young (MPa) | Ruptura (MPa) | # | Alargamiento (mm) | Fuerza (N) | Segundos | ε Deformación (mm/mm) | σ Esfuerzo (N/mm^2) (MPa) | Máx (MPa) | Resistecia a la Tracción (MPa) | Limite Elastico (MPa) | Módulo Young (MPa) | Ruptura (MPa)
171 | 1 | 0.00072153052 | 1.3475865 | 0.020507813 | 2.186456e-05 | 0.0561494375 | #N/A | 37.14498375 | 35.39129875 | 712.04 | 34.38 | 1 | -0.00043252949 | -1.2723356 | 0.020507813 | -1.310695e-05 | -0.05301398 | #N/A | 37.01155 | 34.83 | 714.33 | 34.27 | 1 | 1.329463e-05 | 0.13649464 | 0.020507813 | 4.028676e-07 | 0.005687277 | #N/A | 38.2338 | 34.35 | 739.74 | 35.0526 | 1 | 0.00081640901 | -0.08828938 | 0.020507813 | 2.473967e-05 | -0.003678724 | #N/A | 37.56777 | 30.14 | 766.88 | 29.23 | 1 | -0.001159776 | 0.1437217 | 0.017578125 | -3.514473e-05 | 0.005988404 | #N/A | 37.54285 | 29.89 | 767.8 | 26.29
| 2 | 0.0038364204 | 3.4814329 | 0.030273438 | 0.0001162552 | 0.1450597 | #N/A |  |  |  |  | 2 | 0.00031054951 | -1.0564178 | 0.030273438 | 9.410591e-06 | -0.04401741 | #N/A |  |  |  |  | 2 | 0.0034239143 | 1.9279867 | 0.030273438 | 0.000103755 | 0.08033278 | #N/A |  |  |  |  | 2 | 0.0037886319 | 2.4361908 | 0.030273438 | 0.000114807 | 0.10150795 | #N/A |  |  |  |  | 2 | -0.00119654 | -0.07070601 | 0.02734375 | -3.625879e-05 | -0.00294608375 | #N/A
| 3 | 0.016401406 | 11.1828 | 0.040039063 | 0.0004970123 | 0.46595 | #N/A |  |  |  |  | 3 | 0.0061523984 | 3.7769227 | 0.040039063 | 0.0001864363 | 0.1573718 | #N/A |  |  |  |  | 3 | 0.016352663 | 9.9328156 | 0.040039063 | 0.0004955352 | 0.4138673 | #N/A |  |  |  |  | 3 | 0.016528787 | 10.220632 | 0.040039063 | 0.0005008723 | 0.4258597 | #N/A |  |  |  |  | 3 | 0.0049625989 | 3.8871913 | 0.037109375 | 0.0001503818 | 0.1619663 | #N/A
| 4 | 0.033481091 | 20.960123 | 0.049804688 | 0.001014579 | 0.8733385 | #N/A |  |  |  |  | 4 | 0.021349499 | 14.073551 | 0.049804688 | 0.0006469545 | 0.586398 | #N/A |  |  |  |  | 4 | 0.032430515 | 21.0163 | 0.049804688 | 0.0009827429 | 0.8756792 | #N/A |  |  |  |  | 4 | 0.033538438 | 21.639317 | 0.049804688 | 0.001016316 | 0.9016382 | #N/A |  |  |  |  | 4 | 0.019861478 | 12.952015 | 0.046875 | 0.000601863 | 0.5396673 | #N/A
| 5 | 0.050359663 | 32.196194 | 0.059570313 | 0.00152605 | 1.341508 | #N/A |  |  |  |  | 5 | 0.040352181 | 26.101545 | 0.059570313 | 0.001222793 | 1.087564375 | #N/A |  |  |  |  | 5 | 0.049126849 | 31.849817 | 0.059570313 | 0.001488692 | 1.327076 | #N/A |  |  |  |  | 5 | 0.051366072 | 32.524914 | 0.059570313 | 0.001556548 | 1.35520475 | #N/A |  |  |  |  | 5 | 0.038004808 | 25.292263 | 0.056640625 | 0.001151661 | 1.053844 | #N/A
| 6 | 0.066909753 | 43.17902 | 0.069335938 | 0.002027568 | 1.799126 | #N/A |  |  |  |  | 6 | 0.058270387 | 36.407635 | 0.069335938 | 0.001765769 | 1.516985 | #N/A |  |  |  |  | 6 | 0.066024393 | 42.607861 | 0.069335938 | 0.002000739 | 1.775328 | #N/A |  |  |  |  | 6 | 0.069156148 | 42.720882 | 0.069335938 | 0.002095641 | 1.78003675 | #N/A |  |  |  |  | 6 | 0.055507291 | 36.190598 | 0.06640625 | 0.001682039 | 1.507942 | #N/A
| 7 | 0.084298782 | 53.708107 | 0.079101563 | 0.002554509 | 2.237838 | #N/A |  |  |  |  | 7 | 0.074827045 | 46.355202 | 0.079101563 | 0.002267486 | 1.93146675 | #N/A |  |  |  |  | 7 | 0.083332509 | 53.062439 | 0.079101563 | 0.002525228 | 2.210935 | #N/A |  |  |  |  | 7 | 0.085179016 | 53.709148 | 0.079101563 | 0.002581182 | 2.237881 | #N/A |  |  |  |  | 7 | 0.072770588 | 47.269016 | 0.076171875 | 0.002205169 | 1.969542 | #N/A
| 8 | 0.10035489 | 64.498558 | 0.088867188 | 0.003041057 | 2.68744 | #N/A |  |  |  |  | 8 | 0.092190459 | 56.847782 | 0.088867188 | 0.00279365 | 2.368658 | #N/A |  |  |  |  | 8 | 0.099802993 | 63.103737 | 0.088867188 | 0.003024333 | 2.629322375 | #N/A |  |  |  |  | 8 | 0.10117963 | 64.175354 | 0.088867188 | 0.003066049 | 2.673973 | #N/A |  |  |  |  | 8 | 0.089583874 | 57.091789 | 0.0859375 | 0.002714663 | 2.378825 | #N/A
| 9 | 0.11726308 | 74.901802 | 0.098632813 | 0.003553427 | 3.120908 | #N/A |  |  |  |  | 9 | 0.10884495 | 67.505539 | 0.098632813 | 0.003298332 | 2.812731 | #N/A |  |  |  |  | 9 | 0.11645639 | 74.121803 | 0.098632813 | 0.003528982 | 3.088408 | #N/A |  |  |  |  | 9 | 0.11853569 | 74.838326 | 0.098632813 | 0.003591991 | 3.118264 | #N/A |  |  |  |  | 9 | 0.10627876 | 67.244766 | 0.095703125 | 0.003220568 | 2.80186525 | #N/A
| 10 | 0.13356926 | 84.6082 | 0.10839844 | 0.004047553 | 3.525342 | #N/A |  |  |  |  | 10 | 0.1244379 | 77.780708 | 0.10839844 | 0.003770845 | 3.240863 | #N/A |  |  |  |  | 10 | 0.13314249 | 84.245804 | 0.10839844 | 0.004034621 | 3.510242 | #N/A |  |  |  |  | 10 | 0.13521066 | 85.033104 | 0.10839844 | 0.004097293 | 3.543046 | #N/A |  |  |  |  | 10 | 0.12271427 | 77.449234 | 0.10546875 | 0.003718614 | 3.227051 | #N/A
| 11 | 0.15051751 | 94.481033 | 0.11816406 | 0.004561137 | 3.93671 | #N/A |  |  |  |  | 11 | 0.14056838 | 88.091049 | 0.11816406 | 0.004259648 | 3.670460375 | #N/A |  |  |  |  | 11 | 0.14976959 | 95.18512 | 0.11816406 | 0.004538472 | 3.966047 | #N/A |  |  |  |  | 11 | 0.15089366 | 95.106216 | 0.11816406 | 0.004572535 | 3.962759 | #N/A |  |  |  |  | 11 | 0.13915077 | 88.031219 | 0.11523438 | 0.00421669 | 3.667967 | #N/A
| 12 | 0.16656618 | 104.58402 | 0.12792969 | 0.00504746 | 4.3576675 | #N/A |  |  |  |  | 12 | 0.15820365 | 98.586678 | 0.12792969 | 0.00479405 | 4.10777825 | #N/A |  |  |  |  | 12 | 0.16692789 | 105.88646 | 0.12792969 | 0.005058421 | 4.411936 | #N/A |  |  |  |  | 12 | 0.16743354 | 105.05587 | 0.12792969 | 0.005073744 | 4.377328 | #N/A |  |  |  |  | 12 | 0.15528256 | 98.657089 | 0.125 | 0.004705532 | 4.110712 | #N/A
| 13 | 0.18313499 | 115.96568 | 0.13769531 | 0.005549545 | 4.831903 | #N/A |  |  |  |  | 13 | 0.17362158 | 108.31908 | 0.13769531 | 0.00526126 | 4.513295 | #N/A |  |  |  |  | 13 | 0.18248741 | 115.93275 | 0.13769531 | 0.005529922 | 4.83053125 | #N/A |  |  |  |  | 13 | 0.18406758 | 115.54234 | 0.13769531 | 0.005577805 | 4.814264 | #N/A |  |  |  |  | 13 | 0.17228429 | 109.19943 | 0.13476563 | 0.005220736 | 4.54997625 | #N/A
| 14 | 0.20002478 | 126.5873 | 0.14746094 | 0.006061357 | 5.274471 | #N/A |  |  |  |  | 14 | 0.19048862 | 118.09021 | 0.14746094 | 0.005772382 | 4.920425 | #N/A |  |  |  |  | 14 | 0.19891725 | 126.22714 | 0.14746094 | 0.006027795 | 5.259464 | #N/A |  |  |  |  | 14 | 0.2002942 | 125.60755 | 0.14746094 | 0.006069521 | 5.233648 | #N/A |  |  |  |  | 14 | 0.18918745 | 119.42506 | 0.14453125 | 0.005732953 | 4.976044 | #N/A
| 15 | 0.21629134 | 136.21837 | 0.15722656 | 0.006554283 | 5.675765 | #N/A |  |  |  |  | 15 | 0.20744407 | 128.59926 | 0.15722656 | 0.006286184 | 5.3583025 | #N/A |  |  |  |  | 15 | 0.21620782 | 136.57123 | 0.15722656 | 0.006551752 | 5.690468 | #N/A |  |  |  |  | 15 | 0.21740189 | 136.69461 | 0.15722656 | 0.006587936 | 5.69560875 | #N/A |  |  |  |  | 15 | 0.20552029 | 129.04182 | 0.15429688 | 0.006227888 | 5.3767425 | #N/A
| 16 | 0.23314716 | 145.96239 | 0.16699219 | 0.007065065 | 6.08176625 | #N/A |  |  |  |  | 16 | 0.22385086 | 139.56546 | 0.16699219 | 0.006783359 | 5.8152275 | #N/A |  |  |  |  | 16 | 0.23247352 | 146.7719 | 0.16699219 | 0.007044652 | 6.115496 | #N/A |  |  |  |  | 16 | 0.23458214 | 146.93491 | 0.16699219 | 0.00710855 | 6.122288 | #N/A |  |  |  |  | 16 | 0.22158635 | 139.07402 | 0.1640625 | 0.006714738 | 5.794751 | #N/A
| 17 | 0.24929261 | 155.91771 | 0.17675781 | 0.007554322 | 6.49657125 | #N/A |  |  |  |  | 17 | 0.23955463 | 149.46654 | 0.17675781 | 0.007259231 | 6.2277725 | #N/A |  |  |  |  | 17 | 0.24969181 | 157.1545 | 0.17675781 | 0.007566418 | 6.548104 | #N/A |  |  |  |  | 17 | 0.25058937 | 156.4373 | 0.17675781 | 0.007593617 | 6.518221 | #N/A |  |  |  |  | 17 | 0.23777096 | 149.3974 | 0.17382813 | 0.007205181 | 6.224892 | #N/A
| 18 | 0.2669583 | 166.56645 | 0.18652344 | 0.008089645 | 6.94026875 | #N/A |  |  |  |  | 18 | 0.25636524 | 159.40033 | 0.18652344 | 0.007768644 | 6.64168 | #N/A |  |  |  |  | 18 | 0.26539737 | 167.63397 | 0.18652344 | 0.008042345 | 6.98474875 | #N/A |  |  |  |  | 18 | 0.26729283 | 166.81001 | 0.18652344 | 0.008099783 | 6.950417 | #N/A |  |  |  |  | 18 | 0.25534385 | 160.31258 | 0.18359375 | 0.007737692 | 6.679691 | #N/A
| 19 | 0.28330371 | 176.65915 | 0.19628906 | 0.008584961 | 7.360798 | #N/A |  |  |  |  | 19 | 0.27272174 | 169.5665 | 0.19628906 | 0.008264295 | 7.065271 | #N/A |  |  |  |  | 19 | 0.28280121 | 177.92694 | 0.19628906 | 0.008569734 | 7.4136225 | #N/A |  |  |  |  | 19 | 0.2832239 | 176.18849 | 0.19628906 | 0.008582542 | 7.341187 | #N/A |  |  |  |  | 19 | 0.27123675 | 171.07941 | 0.19335938 | 0.008219295 | 7.12830875 | #N/A
| 20 | 0.29943088 | 187.07692 | 0.20605469 | 0.009073663 | 7.794872 | #N/A |  |  |  |  | 20 | 0.28950939 | 179.38353 | 0.20605469 | 0.008773012 | 7.47431375 | #N/A |  |  |  |  | 20 | 0.29898217 | 187.84009 | 0.20605469 | 0.009060066 | 7.82667 | #N/A |  |  |  |  | 20 | 0.29981416 | 186.53653 | 0.20605469 | 0.009085278 | 7.772355 | #N/A |  |  |  |  | 20 | 0.28825116 | 180.2171 | 0.203125 | 0.008734884 | 7.509046 | #N/A
| 21 | 0.31574681 | 197.02219 | 0.21582031 | 0.009568085 | 8.209258 | #N/A |  |  |  |  | 21 | 0.30572361 | 189.16495 | 0.21582031 | 0.009264352 | 7.881873 | #N/A |  |  |  |  | 21 | 0.31553522 | 197.06429 | 0.21582031 | 0.009561673 | 8.211012 | #N/A |  |  |  |  | 21 | 0.3165338 | 197.11241 | 0.21582031 | 0.009591933 | 8.213017 | #N/A |  |  |  |  | 21 | 0.30422407 | 189.92841 | 0.21289063 | 0.009218911 | 7.91368375 | #N/A
| 22 | 0.33279184 | 207.04507 | 0.22558594 | 0.0100846 | 8.626878 | #N/A |  |  |  |  | 22 | 0.32245705 | 199.92374 | 0.22558594 | 0.009771426 | 8.330156 | #N/A |  |  |  |  | 22 | 0.33252802 | 207.65088 | 0.22558594 | 0.01007661 | 8.65212 | #N/A |  |  |  |  | 22 | 0.33301675 | 207.56923 | 0.22558594 | 0.01009142 | 8.648718 | #N/A |  |  |  |  | 22 | 0.32057151 | 199.54294 | 0.22265625 | 0.009714288 | 8.314289 | #N/A
| 23 | 0.34896725 | 216.94891 | 0.23535156 | 0.01057477 | 9.039538 | #N/A |  |  |  |  | 23 | 0.33950254 | 209.74376 | 0.23535156 | 0.01028796 | 8.739323 | #N/A |  |  |  |  | 23 | 0.34887177 | 218.18631 | 0.23535156 | 0.01057187 | 9.09109625 | #N/A |  |  |  |  | 23 | 0.34938705 | 217.16281 | 0.23535156 | 0.01058749 | 9.04845 | #N/A |  |  |  |  | 23 | 0.33685535 | 209.9903 | 0.23242188 | 0.01020774 | 8.749596 | #N/A
| 24 | 0.36590886 | 227.01271 | 0.24511719 | 0.01108815 | 9.458863 | #N/A |  |  |  |  | 24 | 0.35582578 | 220.39592 | 0.24511719 | 0.0107826 | 9.183163 | #N/A |  |  |  |  | 24 | 0.36487871 | 228.45723 | 0.24511719 | 0.01105693 | 9.51905125 | #N/A |  |  |  |  | 24 | 0.36534393 | 226.8961 | 0.24511719 | 0.01107103 | 9.454004 | #N/A |  |  |  |  | 24 | 0.35383937 | 220.84073 | 0.2421875 | 0.01072241 | 9.201697 | #N/A
| 25 | 0.38293386 | 236.86938 | 0.25488281 | 0.01160406 | 9.8695575 | #N/A |  |  |  |  | 25 | 0.37218678 | 229.49457 | 0.25488281 | 0.01127839 | 9.56227375 | #N/A |  |  |  |  | 25 | 0.38159364 | 238.70125 | 0.25488281 | 0.01156344 | 9.945885 | #N/A |  |  |  |  | 25 | 0.3825022 | 236.32967 | 0.25488281 | 0.01159098 | 9.84707 | #N/A |  |  |  |  | 25 | 0.37094763 | 230.96689 | 0.25195313 | 0.01124084 | 9.62362 | #N/A
| 26 | 0.39922014 | 247.16302 | 0.26464844 | 0.01209758 | 10.29846 | #N/A |  |  |  |  | 26 | 0.38908359 | 238.69104 | 0.26464844 | 0.01179041 | 9.94546 | #N/A |  |  |  |  | 26 | 0.3984794 | 247.89647 | 0.26464844 | 0.01207513 | 10.32902 | #N/A |  |  |  |  | 26 | 0.3991982 | 245.90842 | 0.26464844 | 0.01209692 | 10.24618 | #N/A |  |  |  |  | 26 | 0.38736242 | 240.59973 | 0.26171875 | 0.01173826 | 10.02498875 | #N/A
| 27 | 0.41599298 | 257.35049 | 0.27441406 | 0.01260585 | 10.72294 | #N/A |  |  |  |  | 27 | 0.40488482 | 248.25543 | 0.27441406 | 0.01226924 | 10.34397625 | #N/A |  |  |  |  | 27 | 0.41414016 | 257.57617 | 0.27441406 | 0.0125497 | 10.73234 | #N/A |  |  |  |  | 27 | 0.41566831 | 256.53207 | 0.27441406 | 0.01259601 | 10.68883625 | #N/A |  |  |  |  | 27 | 0.40387923 | 249.67804 | 0.27148438 | 0.01223876 | 10.40325 | #N/A
| 28 | 0.43211424 | 266.8295 | 0.28417969 | 0.01309437 | 11.1179 | #N/A |  |  |  |  | 28 | 0.4214009 | 258.19464 | 0.28417969 | 0.01276972 | 10.75811 | #N/A |  |  |  |  | 28 | 0.43129003 | 267.5423 | 0.28417969 | 0.01306939 | 11.1476 | #N/A |  |  |  |  | 28 | 0.43211722 | 266.45624 | 0.28417969 | 0.01309446 | 11.10234 | #N/A |  |  |  |  | 28 | 0.41980788 | 259.25583 | 0.28125 | 0.01272145 | 10.80232625 | #N/A
| 29 | 0.44885916 | 276.09622 | 0.29394531 | 0.01360179 | 11.50401 | #N/A |  |  |  |  | 29 | 0.43737039 | 268.65378 | 0.29394531 | 0.01325365 | 11.1939075 | #N/A |  |  |  |  | 29 | 0.44835749 | 277.75787 | 0.29394531 | 0.01358659 | 11.57324 | #N/A |  |  |  |  | 29 | 0.44785061 | 276.65451 | 0.29394531 | 0.01357123 | 11.52727125 | #N/A |  |  |  |  | 29 | 0.43634638 | 269.00961 | 0.29101563 | 0.01322262 | 11.20873375 | #N/A
| 30 | 0.46507427 | 284.91632 | 0.30371094 | 0.01409316 | 11.87151 | #N/A |  |  |  |  | 30 | 0.45453423 | 278.78708 | 0.30371094 | 0.01377376 | 11.61613 | #N/A |  |  |  |  | 30 | 0.46437812 | 287.95346 | 0.30371094 | 0.01407206 | 11.99806 | #N/A |  |  |  |  | 30 | 0.46530423 | 286.28528 | 0.30371094 | 0.01410013 | 11.92855 | #N/A |  |  |  |  | 30 | 0.45254275 | 279.25073 | 0.30078125 | 0.01371342 | 11.63545 | #N/A
| 31 | 0.48154917 | 295.02228 | 0.31347656 | 0.0145924 | 12.292595 | #N/A |  |  |  |  | 31 | 0.47112781 | 288.04922 | 0.31347656 | 0.0142766 | 12.00205 | #N/A |  |  |  |  | 31 | 0.48054102 | 297.63962 | 0.31347656 | 0.01456185 | 12.40165 | #N/A |  |  |  |  | 31 | 0.48176745 | 295.28683 | 0.31347656 | 0.01459901 | 12.30362 | #N/A |  |  |  |  | 31 | 0.46892905 | 288.86859 | 0.31054688 | 0.01420997 | 12.03619125 | #N/A
| 32 | 0.49841744 | 305.8147 | 0.32324219 | 0.01510356 | 12.74228 | #N/A |  |  |  |  | 32 | 0.48751876 | 297.07944 | 0.32324219 | 0.0147733 | 12.37831 | #N/A |  |  |  |  | 32 | 0.49738413 | 307.05707 | 0.32324219 | 0.01507225 | 12.79404 | #N/A |  |  |  |  | 32 | 0.49802655 | 304.81989 | 0.32324219 | 0.01509171 | 12.70082875 | #N/A |  |  |  |  | 32 | 0.48536158 | 298.59439 | 0.3203125 | 0.01470793 | 12.44143 | #N/A
| 33 | 0.51508194 | 315.14838 | 0.33300781 | 0.01560854 | 13.1311825 | #N/A |  |  |  |  | 33 | 0.50456309 | 306.74295 | 0.33300781 | 0.01528979 | 12.78095625 | #N/A |  |  |  |  | 33 | 0.51416171 | 316.71198 | 0.33300781 | 0.01558066 | 13.1963325 | #N/A |  |  |  |  | 33 | 0.5144031 | 315.04123 | 0.33300781 | 0.01558797 | 13.12672 | #N/A |  |  |  |  | 33 | 0.50259954 | 308.34378 | 0.33007813 | 0.01523029 | 12.8476575 | #N/A
| 34 | 0.53156382 | 324.75546 | 0.34277344 | 0.01610799 | 13.5314775 | #N/A |  |  |  |  | 34 | 0.52116781 | 316.38666 | 0.34277344 | 0.01579296 | 13.1827775 | #N/A |  |  |  |  | 34 | 0.52971423 | 326.14941 | 0.34277344 | 0.01605195 | 13.58955875 | #N/A |  |  |  |  | 34 | 0.53174955 | 325.29169 | 0.34277344 | 0.01611362 | 13.55382 | #N/A |  |  |  |  | 34 | 0.51905912 | 318.05283 | 0.33984375 | 0.01572906 | 13.25220125 | #N/A
| 35 | 0.54816008 | 334.16928 | 0.35253906 | 0.01661091 | 13.92372 | #N/A |  |  |  |  | 35 | 0.5374006 | 326.16318 | 0.35253906 | 0.01628487 | 13.5901325 | #N/A |  |  |  |  | 35 | 0.54711276 | 335.53751 | 0.35253906 | 0.01657917 | 13.98073 | #N/A |  |  |  |  | 35 | 0.54816252 | 334.70273 | 0.35253906 | 0.01661099 | 13.94595 | #N/A |  |  |  |  | 35 | 0.53586173 | 327.09753 | 0.34960938 | 0.01623823 | 13.62906375 | #N/A
| 36 | 0.56539321 | 343.45502 | 0.36230469 | 0.01713313 | 14.31063 | #N/A |  |  |  |  | 36 | 0.55566621 | 336.66791 | 0.36230469 | 0.01683837 | 14.02783 | #N/A |  |  |  |  | 36 | 0.56362289 | 345.6886 | 0.36230469 | 0.01707948 | 14.40369 | #N/A |  |  |  |  | 36 | 0.56463885 | 344.16293 | 0.36230469 | 0.01711027 | 14.34012 | #N/A |  |  |  |  | 36 | 0.55258781 | 337.20367 | 0.359375 | 0.01674509 | 14.05015 | #N/A
| 37 | 0.58101034 | 352.36484 | 0.37207031 | 0.01760637 | 14.68187 | #N/A |  |  |  |  | 37 | 0.57177168 | 346.50653 | 0.37207031 | 0.01732641 | 14.43777 | #N/A |  |  |  |  | 37 | 0.58023226 | 355.66724 | 0.37207031 | 0.0175828 | 14.81947 | #N/A |  |  |  |  | 37 | 0.58030164 | 352.95819 | 0.37207031 | 0.0175849 | 14.70659125 | #N/A |  |  |  |  | 37 | 0.5691548 | 346.64728 | 0.36914063 | 0.01724712 | 14.44364 | #N/A
| 38 | 0.5981015 | 361.92352 | 0.38183594 | 0.01812429 | 15.08015 | #N/A |  |  |  |  | 38 | 0.58835363 | 355.2258 | 0.38183594 | 0.0178289 | 14.801075 | #N/A |  |  |  |  | 38 | 0.59629977 | 365.12695 | 0.38183594 | 0.01806969 | 15.21362 | #N/A |  |  |  |  | 38 | 0.59793359 | 362.32294 | 0.38183594 | 0.0181192 | 15.09679 | #N/A |  |  |  |  | 38 | 0.58539128 | 356.66281 | 0.37890625 | 0.01773913 | 14.86095 | #N/A
| 39 | 0.61423618 | 371.8602 | 0.39160156 | 0.01861322 | 15.494175 | #N/A |  |  |  |  | 39 | 0.60495025 | 364.70026 | 0.39160156 | 0.01833183 | 15.19584 | #N/A |  |  |  |  | 39 | 0.61333048 | 374.03308 | 0.39160156 | 0.01858577 | 15.58471 | #N/A |  |  |  |  | 39 | 0.61352026 | 371.82004 | 0.39160156 | 0.01859152 | 15.4925 | #N/A |  |  |  |  | 39 | 0.6018436 | 365.91238 | 0.38867188 | 0.01823768 | 15.24635 | #N/A
| 40 | 0.63070017 | 381.05698 | 0.40136719 | 0.01911213 | 15.87737 | #N/A |  |  |  |  | 40 | 0.62074453 | 373.97946 | 0.40136719 | 0.01881044 | 15.5824775 | #N/A |  |  |  |  | 40 | 0.62886292 | 383.67636 | 0.40136719 | 0.01905645 | 15.986515 | #N/A |  |  |  |  | 40 | 0.63100344 | 381.86096 | 0.40136719 | 0.01912132 | 15.91087 | #N/A |  |  |  |  | 40 | 0.61829597 | 375.15805 | 0.3984375 | 0.01873624 | 15.63159 | #N/A
| 41 | 0.64661855 | 390.52014 | 0.41113281 | 0.0195945 | 16.2716725 | #N/A |  |  |  |  | 41 | 0.63827491 | 383.60352 | 0.41113281 | 0.01934166 | 15.98348 | #N/A |  |  |  |  | 41 | 0.64650679 | 393.08951 | 0.41113281 | 0.01959111 | 16.37873 | #N/A |  |  |  |  | 41 | 0.64672601 | 391.53046 | 0.41113281 | 0.01959776 | 16.31377 | #N/A |  |  |  |  | 41 | 0.63474953 | 383.88705 | 0.40820313 | 0.01923483 | 15.99529375 | #N/A
| 42 | 0.66332084 | 399.42651 | 0.42089844 | 0.02010063 | 16.64277125 | #N/A |  |  |  |  | 42 | 0.65474069 | 393.2482 | 0.42089844 | 0.01984063 | 16.38534 | #N/A |  |  |  |  | 42 | 0.6625824 | 402.44638 | 0.42089844 | 0.02007825 | 16.7686 | #N/A |  |  |  |  | 42 | 0.66366363 | 400.53464 | 0.42089844 | 0.02011102 | 16.68894 | #N/A |  |  |  |  | 42 | 0.65149659 | 393.30228 | 0.41796875 | 0.01974232 | 16.387595 | #N/A
| 43 | 0.68000734 | 408.2457 | 0.43066406 | 0.02060628 | 17.0102375 | #N/A |  |  |  |  | 43 | 0.67132252 | 402.76981 | 0.43066406 | 0.02034311 | 16.78208 | #N/A |  |  |  |  | 43 | 0.67925352 | 412.62961 | 0.43066406 | 0.02058344 | 17.1929 | #N/A |  |  |  |  | 43 | 0.67974806 | 409.49271 | 0.43066406 | 0.02059843 | 17.06219625 | #N/A |  |  |  |  | 43 | 0.66856253 | 403.42386 | 0.42773438 | 0.02025947 | 16.8093275 | #N/A
| 44 | 0.69683415 | 417.72134 | 0.44042969 | 0.02111619 | 17.40506 | #N/A |  |  |  |  | 44 | 0.68707979 | 411.36359 | 0.44042969 | 0.0208206 | 17.14015 | #N/A |  |  |  |  | 44 | 0.69653279 | 421.88629 | 0.44042969 | 0.02110705 | 17.5786 | #N/A |  |  |  |  | 44 | 0.69729239 | 418.73068 | 0.44042969 | 0.02113007 | 17.44711 | #N/A |  |  |  |  | 44 | 0.68529874 | 412.84442 | 0.4375 | 0.02076663 | 17.20185 | #N/A
| 45 | 0.71308142 | 427.31619 | 0.45019531 | 0.02160853 | 17.80484125 | #N/A |  |  |  |  | 45 | 0.70433307 | 420.38531 | 0.45019531 | 0.02134343 | 17.51605 | #N/A |  |  |  |  | 45 | 0.71249932 | 431.20081 | 0.45019531 | 0.02159089 | 17.9667 | #N/A |  |  |  |  | 45 | 0.71306211 | 427.8403 | 0.45019531 | 0.02160794 | 17.82668 | #N/A |  |  |  |  | 45 | 0.7010895 | 421.73975 | 0.44726563 | 0.02124514 | 17.57249 | #N/A
| 46 | 0.72965646 | 436.36215 | 0.45996094 | 0.0221108 | 18.18175625 | #N/A |  |  |  |  | 46 | 0.72075552 | 429.53192 | 0.45996094 | 0.02184108 | 17.89716 | #N/A |  |  |  |  | 46 | 0.72913748 | 439.77661 | 0.45996094 | 0.02209508 | 18.32403 | #N/A |  |  |  |  | 46 | 0.72970772 | 436.99817 | 0.45996094 | 0.02211236 | 18.20826 | #N/A |  |  |  |  | 46 | 0.71764797 | 429.91275 | 0.45703125 | 0.02174691 | 17.91303125 | #N/A
| 47 | 0.74564111 | 445.38019 | 0.46972656 | 0.02259519 | 18.55751 | #N/A |  |  |  |  | 47 | 0.73715466 | 438.75769 | 0.46972656 | 0.02233802 | 18.28157 | #N/A |  |  |  |  | 47 | 0.74519104 | 448.89133 | 0.46972656 | 0.02258155 | 18.70381 | #N/A |  |  |  |  | 47 | 0.74550265 | 446.79437 | 0.46972656 | 0.02259099 | 18.61643 | #N/A |  |  |  |  | 47 | 0.73420829 | 438.92148 | 0.46679688 | 0.02224874 | 18.288395 | #N/A
| 48 | 0.7629531 | 454.24115 | 0.47949219 | 0.02311979 | 18.92671 | #N/A |  |  |  |  | 48 | 0.75373453 | 447.90671 | 0.47949219 | 0.02284044 | 18.66278 | #N/A |  |  |  |  | 48 | 0.76139325 | 457.74423 | 0.47949219 | 0.02307252 | 19.07267625 | #N/A |  |  |  |  | 48 | 0.76309115 | 455.41193 | 0.47949219 | 0.02312397 | 18.9755 | #N/A |  |  |  |  | 48 | 0.75025767 | 448.09778 | 0.4765625 | 0.02273508 | 18.67074 | #N/A
| 49 | 0.7789669 | 463.33417 | 0.48925781 | 0.02360506 | 19.30559 | #N/A |  |  |  |  | 49 | 0.7704128 | 457.14633 | 0.48925781 | 0.02334584 | 19.04776375 | #N/A |  |  |  |  | 49 | 0.77834082 | 467.46777 | 0.48925781 | 0.02358609 | 19.47782375 | #N/A |  |  |  |  | 49 | 0.77900815 | 464.6239 | 0.48925781 | 0.02360631 | 19.35933 | #N/A |  |  |  |  | 49 | 0.76696968 | 457.19266 | 0.48632813 | 0.02324151 | 19.04969 | #N/A
| 50 | 0.79593056 | 472.15967 | 0.49902344 | 0.02411911 | 19.67332 | #N/A |  |  |  |  | 50 | 0.78702569 | 465.57474 | 0.49902344 | 0.02384926 | 19.3989475 | #N/A |  |  |  |  | 50 | 0.79504603 | 476.77655 | 0.49902344 | 0.0240923 | 19.86569 | #N/A |  |  |  |  | 50 | 0.79591161 | 473.16397 | 0.49902344 | 0.02411853 | 19.71517 | #N/A |  |  |  |  | 50 | 0.78375041 | 466.88943 | 0.49609375 | 0.02375001 | 19.45372625 | #N/A
| 51 | 0.81245607 | 481.42697 | 0.50878906 | 0.02461988 | 20.05946 | #N/A |  |  |  |  | 51 | 0.80332994 | 474.20694 | 0.50878906 | 0.02434333 | 19.7586225 | #N/A |  |  |  |  | 51 | 0.81145096 | 485.26004 | 0.50878906 | 0.02458942 | 20.21917 | #N/A |  |  |  |  | 51 | 0.81268775 | 482.00696 | 0.50878906 | 0.0246269 | 20.08362 | #N/A |  |  |  |  | 51 | 0.80044121 | 476.01953 | 0.50585938 | 0.02425579 | 19.83415 | #N/A
| 52 | 0.82926691 | 490.87616 | 0.51855469 | 0.0251293 | 20.45317 | #N/A |  |  |  |  | 52 | 0.8193571 | 482.44473 | 0.51855469 | 0.024829 | 20.10186375 | #N/A |  |  |  |  | 52 | 0.82816863 | 494.06424 | 0.51855469 | 0.02509602 | 20.58601 | #N/A |  |  |  |  | 52 | 0.82912612 | 490.67038 | 0.51855469 | 0.02512503 | 20.4446 | #N/A |  |  |  |  | 52 | 0.81693429 | 485.00937 | 0.515625 | 0.02475558 | 20.20872375 | #N/A
| 53 | 0.84593636 | 499.33051 | 0.52832031 | 0.02563444 | 20.80544 | #N/A |  |  |  |  | 53 | 0.83643979 | 491.26984 | 0.52832031 | 0.02534666 | 20.46958 | #N/A |  |  |  |  | 53 | 0.8444041 | 502.82974 | 0.52832031 | 0.025588 | 20.95124 | #N/A |  |  |  |  | 53 | 0.84600931 | 500.24872 | 0.52832031 | 0.02563665 | 20.8437 | #N/A |  |  |  |  | 53 | 0.83393651 | 493.77365 | 0.52539063 | 0.0252708 | 20.5739 | #N/A
| 54 | 0.86206585 | 507.98749 | 0.53808594 | 0.02612321 | 21.16615 | #N/A |  |  |  |  | 54 | 0.85265785 | 500.36545 | 0.53808594 | 0.02583812 | 20.84856 | #N/A |  |  |  |  | 54 | 0.86165273 | 511.43295 | 0.53808594 | 0.02611069 | 21.30970625 | #N/A |  |  |  |  | 54 | 0.86154157 | 509.22919 | 0.53808594 | 0.02610732 | 21.21788 | #N/A |  |  |  |  | 54 | 0.85058087 | 501.69998 | 0.53515625 | 0.02577518 | 20.90417 | #N/A
| 55 | 0.87911332 | 516.10339 | 0.54785156 | 0.0266398 | 21.50431 | #N/A |  |  |  |  | 55 | 0.86922449 | 509.31448 | 0.54785156 | 0.02634014 | 21.22144 | #N/A |  |  |  |  | 55 | 0.87847823 | 520.83844 | 0.54785156 | 0.02662055 | 21.7016 | #N/A |  |  |  |  | 55 | 0.87850475 | 517.95886 | 0.54785156 | 0.02662136 | 21.58162 | #N/A |  |  |  |  | 55 | 0.86677265 | 510.61713 | 0.54492188 | 0.02626584 | 21.27571375 | #N/A
| 56 | 0.89541668 | 525.09949 | 0.55761719 | 0.02713384 | 21.87915 | #N/A |  |  |  |  | 56 | 0.88544029 | 517.59967 | 0.55761719 | 0.02683152 | 21.56665 | #N/A |  |  |  |  | 56 | 0.89457065 | 530.23694 | 0.55761719 | 0.0271082 | 22.09321 | #N/A |  |  |  |  | 56 | 0.89537275 | 526.3432 | 0.55761719 | 0.02713251 | 21.93097 | #N/A |  |  |  |  | 56 | 0.88319224 | 519.96002 | 0.5546875 | 0.0267634 | 21.665 | #N/A
| 57 | 0.91234607 | 533.67444 | 0.56738281 | 0.02764685 | 22.236435 | #N/A |  |  |  |  | 57 | 0.90191007 | 526.29626 | 0.56738281 | 0.02733061 | 21.92901 | #N/A |  |  |  |  | 57 | 0.91155636 | 539.09186 | 0.56738281 | 0.02762292 | 22.46216 | #N/A |  |  |  |  | 57 | 0.91160738 | 534.3858 | 0.56738281 | 0.02762447 | 22.266075 | #N/A |  |  |  |  | 57 | 0.8998695 | 528.91785 | 0.56445313 | 0.02726877 | 22.03824375 | #N/A
| 58 | 0.92869413 | 541.93457 | 0.57714844 | 0.02814225 | 22.58061 | #N/A |  |  |  |  | 58 | 0.91842943 | 534.5061 | 0.57714844 | 0.02783119 | 22.2710875 | #N/A |  |  |  |  | 58 | 0.92768288 | 546.96228 | 0.57714844 | 0.0281116 | 22.790095 | #N/A |  |  |  |  | 58 | 0.92777795 | 543.19098 | 0.57714844 | 0.02811448 | 22.6329575 | #N/A |  |  |  |  | 58 | 0.91675496 | 537.75531 | 0.57421875 | 0.02778045 | 22.40647125 | #N/A
| 59 | 0.94523269 | 550.97504 | 0.58691406 | 0.02864341 | 22.95729 | #N/A |  |  |  |  | 59 | 0.93555486 | 542.9118 | 0.58691406 | 0.02835015 | 22.621325 | #N/A |  |  |  |  | 59 | 0.94444108 | 554.88104 | 0.58691406 | 0.02861943 | 23.12004 | #N/A |  |  |  |  | 59 | 0.94495445 | 551.8924 | 0.58691406 | 0.02863498 | 22.99552 | #N/A |  |  |  |  | 59 | 0.93262851 | 545.78583 | 0.58398438 | 0.02826147 | 22.74107625 | #N/A
| 60 | 0.96197695 | 559.37408 | 0.59667969 | 0.02915082 | 23.30725 | #N/A |  |  |  |  | 60 | 0.95214486 | 551.3056 | 0.59667969 | 0.02885287 | 22.97107 | #N/A |  |  |  |  | 60 | 0.96096426 | 563.37531 | 0.59667969 | 0.02912013 | 23.47397125 | #N/A |  |  |  |  | 60 | 0.96146214 | 560.68079 | 0.59667969 | 0.02913522 | 23.3617 | #N/A |  |  |  |  | 60 | 0.94923902 | 553.58478 | 0.59375 | 0.02876482 | 23.0660325 | #N/A
| 61 | 0.97835863 | 567.35193 | 0.60644531 | 0.02964723 | 23.63966375 | #N/A |  |  |  |  | 61 | 0.96875852 | 560.2655 | 0.60644531 | 0.02935632 | 23.3444 | #N/A |  |  |  |  | 61 | 0.97659492 | 572.21503 | 0.60644531 | 0.02959379 | 23.84229 | #N/A |  |  |  |  | 61 | 0.97813576 | 568.63513 | 0.60644531 | 0.02964048 | 23.69313 | #N/A |  |  |  |  | 61 | 0.96603328 | 562.00262 | 0.60351563 | 0.02927374 | 23.41678 | #N/A
| 62 | 0.99395192 | 575.57477 | 0.61621094 | 0.03011976 | 23.98228 | #N/A |  |  |  |  | 62 | 0.98561025 | 569.33209 | 0.61621094 | 0.02986698 | 23.72217 | #N/A |  |  |  |  | 62 | 0.9941017 | 581.56665 | 0.61621094 | 0.03012429 | 24.23194375 | #N/A |  |  |  |  | 62 | 0.99417919 | 576.46002 | 0.61621094 | 0.03012664 | 24.0191675 | #N/A |  |  |  |  | 62 | 0.98257536 | 570.82727 | 0.61328125 | 0.02977501 | 23.78447 | #N/A
| 63 | 1.0118366 | 583.38452 | 0.62597656 | 0.03066172 | 24.30769 | #N/A |  |  |  |  | 63 | 1.0016009 | 577.33759 | 0.62597656 | 0.03035154 | 24.05573 | #N/A |  |  |  |  | 63 | 1.0101557 | 589.74561 | 0.62597656 | 0.03061078 | 24.57273375 | #N/A |  |  |  |  | 63 | 1.0102404 | 584.98242 | 0.62597656 | 0.03061335 | 24.3742675 | #N/A |  |  |  |  | 63 | 0.99930787 | 579.77966 | 0.62304688 | 0.03028206 | 24.15749 | #N/A
| 64 | 1.0273926 | 592.18781 | 0.63574219 | 0.03113311 | 24.67449 | #N/A |  |  |  |  | 64 | 1.0186499 | 584.98883 | 0.63574219 | 0.03086818 | 24.37453 | #N/A |  |  |  |  | 64 | 1.0273632 | 597.85815 | 0.63574219 | 0.03113222 | 24.91075625 | #N/A |  |  |  |  | 64 | 1.0272313 | 593.21069 | 0.63574219 | 0.03112822 | 24.71711 | #N/A |  |  |  |  | 64 | 1.0157474 | 587.617 | 0.6328125 | 0.03078022 | 24.48404 | #N/A
| 65 | 1.0442483 | 600.90948 | 0.64550781 | 0.03164389 | 25.037895 | #N/A |  |  |  |  | 65 | 1.0354244 | 592.45282 | 0.64550781 | 0.0313765 | 24.68553 | #N/A |  |  |  |  | 65 | 1.0430989 | 605.88177 | 0.64550781 | 0.03160906 | 25.24507375 | #N/A |  |  |  |  | 65 | 1.0441648 | 601.93524 | 0.64550781 | 0.03164136 | 25.080635 | #N/A |  |  |  |  | 65 | 1.0321081 | 595.29071 | 0.64257813 | 0.031276 | 24.80378 | #N/A
| 66 | 1.0607543 | 608.74927 | 0.65527344 | 0.03214407 | 25.36455 | #N/A |  |  |  |  | 66 | 1.0506437 | 600.8175 | 0.65527344 | 0.03183769 | 25.0340625 | #N/A |  |  |  |  | 66 | 1.0601808 | 613.52814 | 0.65527344 | 0.03212669 | 25.5636725 | #N/A |  |  |  |  | 66 | 1.0612015 | 610.49066 | 0.65527344 | 0.03215762 | 25.43711 | #N/A |  |  |  |  | 66 | 1.0493268 | 603.27197 | 0.65234375 | 0.03179778 | 25.13633 | #N/A
| 67 | 1.0780411 | 616.30164 | 0.66503906 | 0.03266791 | 25.679235 | #N/A |  |  |  |  | 67 | 1.0679961 | 609.41614 | 0.66503906 | 0.03236352 | 25.39234 | #N/A |  |  |  |  | 67 | 1.0769161 | 622.08386 | 0.66503906 | 0.03263382 | 25.92016 | #N/A |  |  |  |  | 67 | 1.0782546 | 618.65057 | 0.66503906 | 0.03267438 | 25.77711 | #N/A |  |  |  |  | 67 | 1.0660074 | 611.38745 | 0.66210938 | 0.03230325 | 25.47448 | #N/A
| 68 | 1.0944635 | 624.17841 | 0.67480469 | 0.03316556 | 26.00743375 | #N/A |  |  |  |  | 68 | 1.0847496 | 617.76727 | 0.67480469 | 0.0328712 | 25.7403 | #N/A |  |  |  |  | 68 | 1.093289 | 630.35675 | 0.67480469 | 0.03312997 | 26.26486 | #N/A |  |  |  |  | 68 | 1.0941705 | 625.62598 | 0.67480469 | 0.03315668 | 26.06775 | #N/A |  |  |  |  | 68 | 1.0819478 | 619.52527 | 0.671875 | 0.0327863 | 25.81355 | #N/A
| 69 | 1.1101744 | 631.84711 | 0.68457031 | 0.03364165 | 26.32696 | #N/A |  |  |  |  | 69 | 1.1012176 | 625.27466 | 0.68457031 | 0.03337023 | 26.05311 | #N/A |  |  |  |  | 69 | 1.1102492 | 638.47015 | 0.68457031 | 0.03364392 | 26.60292 | #N/A |  |  |  |  | 69 | 1.1105281 | 633.52301 | 0.68457031 | 0.03365237 | 26.39679 | #N/A |  |  |  |  | 69 | 1.0982813 | 627.93164 | 0.68164063 | 0.03328125 | 26.16382 | #N/A
| 70 | 1.127719 | 640.03778 | 0.69433594 | 0.0341733 | 26.66824 | #N/A |  |  |  |  | 70 | 1.1173224 | 632.26141 | 0.69433594 | 0.03385825 | 26.34423 | #N/A |  |  |  |  | 70 | 1.1266067 | 646.61255 | 0.69433594 | 0.0341396 | 26.94219 | #N/A |  |  |  |  | 70 | 1.127429 | 641.28296 | 0.69433594 | 0.03416452 | 26.72012 | #N/A |  |  |  |  | 70 | 1.1149414 | 635.94391 | 0.69140625 | 0.0337861 | 26.49766 | #N/A
| 71 | 1.1438854 | 648.10425 | 0.70410156 | 0.03466319 | 27.00434375 | #N/A |  |  |  |  | 71 | 1.134298 | 639.76355 | 0.70410156 | 0.03437267 | 26.65681 | #N/A |  |  |  |  | 71 | 1.1424994 | 653.80011 | 0.70410156 | 0.03462119 | 27.24167125 | #N/A |  |  |  |  | 71 | 1.1445956 | 649.36243 | 0.70410156 | 0.03468472 | 27.05677 | #N/A |  |  |  |  | 71 | 1.1325214 | 643.2677 | 0.70117188 | 0.03431883 | 26.80282 | #N/A
| 72 | 1.1603913 | 655.80151 | 0.71386719 | 0.03516337 | 27.32506 | #N/A |  |  |  |  | 72 | 1.1501505 | 647.7019 | 0.71386719 | 0.03485305 | 26.98758 | #N/A |  |  |  |  | 72 | 1.1588817 | 661.41119 | 0.71386719 | 0.03511763 | 27.5588 | #N/A |  |  |  |  | 72 | 1.1612124 | 658.0285 | 0.71386719 | 0.03518825 | 27.41785 | #N/A |  |  |  |  | 72 | 1.1482893 | 651.23505 | 0.7109375 | 0.03479665 | 27.13479375 | #N/A
| 73 | 1.1771058 | 663.08539 | 0.72363281 | 0.03566987 | 27.62856 | #N/A |  |  |  |  | 73 | 1.1674788 | 655.4408 | 0.72363281 | 0.03537815 | 27.31003 | #N/A |  |  |  |  | 73 | 1.1761048 | 668.7572 | 0.72363281 | 0.03563954 | 27.86488 | #N/A |  |  |  |  | 73 | 1.1786944 | 665.99908 | 0.72363281 | 0.03571801 | 27.74996 | #N/A |  |  |  |  | 73 | 1.1648264 | 658.8186 | 0.72070313 | 0.03529777 | 27.450775 | #N/A
| 74 | 1.1939507 | 670.10828 | 0.73339844 | 0.03618032 | 27.92118 | #N/A |  |  |  |  | 74 | 1.1834469 | 663.82135 | 0.73339844 | 0.03586203 | 27.65922 | #N/A |  |  |  |  | 74 | 1.1920785 | 676.77374 | 0.73339844 | 0.03612359 | 28.19891 | #N/A |  |  |  |  | 74 | 1.1940672 | 673.4541 | 0.73339844 | 0.03618385 | 28.0605875 | #N/A |  |  |  |  | 74 | 1.1816007 | 666.36987 | 0.73046875 | 0.03580608 | 27.76541125 | #N/A
| 75 | 1.2100281 | 677.80505 | 0.74316406 | 0.03666752 | 28.24188 | #N/A |  |  |  |  | 75 | 1.2001719 | 670.50134 | 0.74316406 | 0.03636885 | 27.93756 | #N/A |  |  |  |  | 75 | 1.208997 | 684.79266 | 0.74316406 | 0.03663627 | 28.5330275 | #N/A |  |  |  |  | 75 | 1.2107822 | 680.47247 | 0.74316406 | 0.03669037 | 28.35302 | #N/A |  |  |  |  | 75 | 1.1979975 | 674.32874 | 0.74023438 | 0.03630295 | 28.09703 | #N/A
| 76 | 1.2270458 | 685.10052 | 0.75292969 | 0.03718321 | 28.545855 | #N/A |  |  |  |  | 76 | 1.2169014 | 677.97418 | 0.75292969 | 0.0368758 | 28.24892 | #N/A |  |  |  |  | 76 | 1.2259357 | 693.03394 | 0.75292969 | 0.03714957 | 28.87641 | #N/A |  |  |  |  | 76 | 1.2277256 | 687.76306 | 0.75292969 | 0.03720381 | 28.65679 | #N/A |  |  |  |  | 76 | 1.2142965 | 681.888 | 0.75 | 0.03679686 | 28.412 | #N/A
| 77 | 1.2432537 | 693.10461 | 0.76269531 | 0.03767435 | 28.87935875 | #N/A |  |  |  |  | 77 | 1.2337337 | 684.85474 | 0.76269531 | 0.03738587 | 28.53561 | #N/A |  |  |  |  | 77 | 1.2421172 | 700.05115 | 0.76269531 | 0.03763992 | 29.1688 | #N/A |  |  |  |  | 77 | 1.2441266 | 694.73639 | 0.76269531 | 0.03770081 | 28.94735 | #N/A |  |  |  |  | 77 | 1.2308758 | 689.02057 | 0.75976563 | 0.03729927 | 28.70919 | #N/A
| 78 | 1.2594998 | 700.34064 | 0.77246094 | 0.03816666 | 29.18086 | #N/A |  |  |  |  | 78 | 1.2502344 | 692.00586 | 0.77246094 | 0.03788589 | 28.8335775 | #N/A |  |  |  |  | 78 | 1.2584199 | 707.08923 | 0.77246094 | 0.03813394 | 29.46205125 | #N/A |  |  |  |  | 78 | 1.2607151 | 702.13007 | 0.77246094 | 0.03820349 | 29.25542 | #N/A |  |  |  |  | 78 | 1.2473124 | 696.06787 | 0.76953125 | 0.03779735 | 29.00283 | #N/A
| 79 | 1.2759659 | 706.8053 | 0.78222656 | 0.03866563 | 29.45022 | #N/A |  |  |  |  | 79 | 1.266747 | 699.02118 | 0.78222656 | 0.03838627 | 29.1258825 | #N/A |  |  |  |  | 79 | 1.2753029 | 713.96716 | 0.78222656 | 0.03864554 | 29.74863 | #N/A |  |  |  |  | 79 | 1.2772139 | 709.88306 | 0.78222656 | 0.03870345 | 29.57846 | #N/A |  |  |  |  | 79 | 1.2643632 | 702.90979 | 0.77929688 | 0.03831404 | 29.28791 | #N/A
| 80 | 1.2935882 | 714.15527 | 0.79199219 | 0.03919964 | 29.75647 | #N/A |  |  |  |  | 80 | 1.2831302 | 706.87933 | 0.79199219 | 0.03888273 | 29.45331 | #N/A |  |  |  |  | 80 | 1.2921816 | 721.41638 | 0.79199219 | 0.03915702 | 30.05902 | #N/A |  |  |  |  | 80 | 1.2934932 | 716.18091 | 0.79199219 | 0.03919676 | 29.84087125 | #N/A |  |  |  |  | 80 | 1.2801826 | 710.20557 | 0.7890625 | 0.03879341 | 29.59189875 | #N/A
| 81 | 1.3090041 | 720.50189 | 0.80175781 | 0.03966679 | 30.02091 | #N/A |  |  |  |  | 81 | 1.2994425 | 714.22241 | 0.80175781 | 0.03937705 | 29.75927 | #N/A |  |  |  |  | 81 | 1.30828 | 729.09766 | 0.80175781 | 0.03964485 | 30.37907 | #N/A |  |  |  |  | 81 | 1.3103775 | 723.47583 | 0.80175781 | 0.03970841 | 30.14482625 | #N/A |  |  |  |  | 81 | 1.2972267 | 717.45148 | 0.79882813 | 0.0393099 | 29.89381 | #N/A
| 82 | 1.3265356 | 727.60559 | 0.81152344 | 0.04019805 | 30.3169 | #N/A |  |  |  |  | 82 | 1.317004 | 720.70648 | 0.81152344 | 0.03990921 | 30.02944 | #N/A |  |  |  |  | 82 | 1.325417 | 736.19714 | 0.81152344 | 0.04016415 | 30.67488 | #N/A |  |  |  |  | 82 | 1.326941 | 730.16052 | 0.81152344 | 0.04021033 | 30.423355 | #N/A |  |  |  |  | 82 | 1.3130506 | 724.94171 | 0.80859375 | 0.03978941 | 30.2059 | #N/A
| 83 | 1.3421233 | 735.00336 | 0.82128906 | 0.0406704 | 30.62514 | #N/A |  |  |  |  | 83 | 1.3330899 | 727.51959 | 0.82128906 | 0.04039666 | 30.31331625 | #N/A |  |  |  |  | 83 | 1.3413203 | 743.02466 | 0.82128906 | 0.04064607 | 30.95936 | #N/A |  |  |  |  | 83 | 1.3435191 | 736.50189 | 0.82128906 | 0.0407127 | 30.68757875 | #N/A |  |  |  |  | 83 | 1.32976 | 731.61359 | 0.81835938 | 0.04029576 | 30.4839 | #N/A
| 84 | 1.3594602 | 741.75769 | 0.83105469 | 0.04119576 | 30.90657 | #N/A |  |  |  |  | 84 | 1.3493884 | 734.10602 | 0.83105469 | 0.04089056 | 30.58775 | #N/A |  |  |  |  | 84 | 1.3583791 | 749.24982 | 0.83105469 | 0.041163 | 31.2187425 | #N/A |  |  |  |  | 84 | 1.359682 | 743.48291 | 0.83105469 | 0.04120248 | 30.97845 | #N/A |  |  |  |  | 84 | 1.3463867 | 738.1601 | 0.828125 | 0.0407996 | 30.75667 | #N/A
| 85 | 1.3760055 | 748.8111 | 0.84082031 | 0.04169714 | 31.2004625 | #N/A |  |  |  |  | 85 | 1.3662808 | 740.37231 | 0.84082031 | 0.04140245 | 30.84884625 | #N/A |  |  |  |  | 85 | 1.3746341 | 755.68695 | 0.84082031 | 0.04165558 | 31.48695625 | #N/A |  |  |  |  | 85 | 1.3767401 | 750.6156 | 0.84082031 | 0.0417194 | 31.27565 | #N/A |  |  |  |  | 85 | 1.3639889 | 745.0896 | 0.83789063 | 0.041333 | 31.0454 | #N/A
| 86 | 1.3924152 | 754.70721 | 0.85058594 | 0.0421944 | 31.44613375 | #N/A |  |  |  |  | 86 | 1.3824719 | 747.33087 | 0.85058594 | 0.04189309 | 31.13878625 | #N/A |  |  |  |  | 86 | 1.3915626 | 762.56329 | 0.85058594 | 0.04216856 | 31.77347 | #N/A |  |  |  |  | 86 | 1.3935134 | 757.28711 | 0.85058594 | 0.04222768 | 31.55363 | #N/A |  |  |  |  | 86 | 1.3798563 | 751.46252 | 0.84765625 | 0.04181383 | 31.31094 | #N/A
| 87 | 1.408796 | 760.9057 | 0.86035156 | 0.04269079 | 31.7044 | #N/A |  |  |  |  | 87 | 1.3986171 | 754.0354 | 0.86035156 | 0.04238234 | 31.41814 | #N/A |  |  |  |  | 87 | 1.406836 | 769.47546 | 0.86035156 | 0.04263139 | 32.0614775 | #N/A |  |  |  |  | 87 | 1.4100406 | 763.89502 | 0.86035156 | 0.0427285 | 31.82896 | #N/A |  |  |  |  | 87 | 1.3967463 | 758.28741 | 0.85742188 | 0.04232565 | 31.59530875 | #N/A
| 88 | 1.425166 | 767.25214 | 0.87011719 | 0.04318685 | 31.96884 | #N/A |  |  |  |  | 88 | 1.4158705 | 760.22931 | 0.87011719 | 0.04290517 | 31.67622125 | #N/A |  |  |  |  | 88 | 1.4240309 | 776.10016 | 0.87011719 | 0.04315245 | 32.33751 | #N/A |  |  |  |  | 88 | 1.4268997 | 769.64703 | 0.87011719 | 0.04323938 | 32.06862625 | #N/A |  |  |  |  | 88 | 1.4127362 | 765.09998 | 0.8671875 | 0.04281019 | 31.87917 | #N/A
| 89 | 1.4425508 | 773.60797 | 0.87988281 | 0.04371366 | 32.23367 | #N/A |  |  |  |  | 89 | 1.4316257 | 766.33026 | 0.87988281 | 0.0433826 | 31.9304275 | #N/A |  |  |  |  | 89 | 1.4414226 | 782.37103 | 0.87988281 | 0.04367947 | 32.59879 | #N/A |  |  |  |  | 89 | 1.4434706 | 775.89941 | 0.87988281 | 0.04374153 | 32.32914 | #N/A |  |  |  |  | 89 | 1.429739 | 771.54523 | 0.87695313 | 0.04332542 | 32.14772 | #N/A
| 90 | 1.458393 | 780.25293 | 0.88964844 | 0.04419373 | 32.51053875 | #N/A |  |  |  |  | 90 | 1.4488354 | 771.91858 | 0.88964844 | 0.0439041 | 32.16327 | #N/A |  |  |  |  | 90 | 1.4574864 | 789.17023 | 0.88964844 | 0.04416625 | 32.88209 | #N/A |  |  |  |  | 90 | 1.459875 | 782.01654 | 0.88964844 | 0.04423864 | 32.5840225 | #N/A |  |  |  |  | 90 | 1.4460813 | 777.77661 | 0.88671875 | 0.04382065 | 32.40735875 | #N/A
| 91 | 1.4741873 | 786.02728 | 0.89941406 | 0.04467234 | 32.75114 | #N/A |  |  |  |  | 91 | 1.4646553 | 777.74396 | 0.89941406 | 0.04438349 | 32.406 | #N/A |  |  |  |  | 91 | 1.4735826 | 794.87274 | 0.89941406 | 0.04465402 | 33.1196975 | #N/A |  |  |  |  | 91 | 1.4760684 | 788.05231 | 0.89941406 | 0.04472935 | 32.83551 | #N/A |  |  |  |  | 91 | 1.4624599 | 783.45721 | 0.89648438 | 0.04431697 | 32.64405 | #N/A
| 92 | 1.4915339 | 791.78424 | 0.90917969 | 0.045198 | 32.99101 | #N/A |  |  |  |  | 92 | 1.4813479 | 783.88336 | 0.90917969 | 0.04488933 | 32.66181 | #N/A |  |  |  |  | 92 | 1.4909831 | 800.92297 | 0.90917969 | 0.04518131 | 33.37179 | #N/A |  |  |  |  | 92 | 1.4918704 | 794.43622 | 0.90917969 | 0.04520819 | 33.10151 | #N/A |  |  |  |  | 92 | 1.4793553 | 789.18097 | 0.90625 | 0.04482895 | 32.88254 | #N/A
| 93 | 1.5077747 | 797.72058 | 0.91894531 | 0.04569014 | 33.2383575 | #N/A |  |  |  |  | 93 | 1.4982735 | 789.46692 | 0.91894531 | 0.04540223 | 32.894455 | #N/A |  |  |  |  | 93 | 1.5073148 | 807.23199 | 0.91894531 | 0.04567621 | 33.63466625 | #N/A |  |  |  |  | 93 | 1.5092462 | 800.02618 | 0.91894531 | 0.04573473 | 33.33442 | #N/A |  |  |  |  | 93 | 1.4950647 | 794.77838 | 0.91601563 | 0.04530499 | 33.11577 | #N/A
| 94 | 1.5245659 | 802.8598 | 0.92871094 | 0.04619897 | 33.45249 | #N/A |  |  |  |  | 94 | 1.514649 | 795.95123 | 0.92871094 | 0.04589845 | 33.16463 | #N/A |  |  |  |  | 94 | 1.5233955 | 813.38812 | 0.92871094 | 0.0461635 | 33.89117 | #N/A |  |  |  |  | 94 | 1.5248271 | 805.52557 | 0.92871094 | 0.04620688 | 33.56357 | #N/A |  |  |  |  | 94 | 1.5118941 | 800.89038 | 0.92578125 | 0.04581497 | 33.3704325 | #N/A
| 95 | 1.5416605 | 808.70184 | 0.93847656 | 0.04671698 | 33.69591 | #N/A |  |  |  |  | 95 | 1.5313976 | 801.15485 | 0.93847656 | 0.04640599 | 33.38145 | #N/A |  |  |  |  | 95 | 1.5405338 | 818.78467 | 0.93847656 | 0.04668284 | 34.11603 | #N/A |  |  |  |  | 95 | 1.541702 | 810.9483 | 0.93847656 | 0.04671824 | 33.7895125 | #N/A |  |  |  |  | 95 | 1.5283192 | 807.19122 | 0.93554688 | 0.0463127 | 33.6329675 | #N/A
| 96 | 1.5586569 | 814.59241 | 0.94824219 | 0.04723203 | 33.94135 | #N/A |  |  |  |  | 96 | 1.5478866 | 806.3526 | 0.94824219 | 0.04690565 | 33.598025 | #N/A |  |  |  |  | 96 | 1.5569481 | 824.59363 | 0.94824219 | 0.04718025 | 34.35807 | #N/A |  |  |  |  | 96 | 1.5588466 | 816.04773 | 0.94824219 | 0.04723778 | 34.00198875 | #N/A |  |  |  |  | 96 | 1.5452518 | 812.88452 | 0.9453125 | 0.04682581 | 33.87019 | #N/A
| 97 | 1.5753078 | 820.48816 | 0.95800781 | 0.0477366 | 34.18701 | #N/A |  |  |  |  | 97 | 1.5640532 | 811.45721 | 0.95800781 | 0.04739555 | 33.81072 | #N/A |  |  |  |  | 97 | 1.5735283 | 829.48212 | 0.95800781 | 0.04768268 | 34.561755 | #N/A |  |  |  |  | 97 | 1.5756782 | 822.18536 | 0.95800781 | 0.04774782 | 34.25772 | #N/A |  |  |  |  | 97 | 1.5613095 | 818.22827 | 0.95507813 | 0.04731241 | 34.09284 | #N/A
| 98 | 1.5911481 | 825.50958 | 0.96777344 | 0.04821661 | 34.3962325 | #N/A |  |  |  |  | 98 | 1.5805501 | 816.52203 | 0.96777344 | 0.04789546 | 34.02175125 | #N/A |  |  |  |  | 98 | 1.5901312 | 834.92084 | 0.96777344 | 0.04818579 | 34.78837 | #N/A |  |  |  |  | 98 | 1.5913814 | 827.34961 | 0.96777344 | 0.04822368 | 34.4729 | #N/A |  |  |  |  | 98 | 1.5781685 | 822.89661 | 0.96484375 | 0.04782329 | 34.28735875 | #N/A
| 99 | 1.6078522 | 829.95508 | 0.97753906 | 0.04872279 | 34.58146 | #N/A |  |  |  |  | 99 | 1.5979121 | 822.26813 | 0.97753906 | 0.04842158 | 34.26117 | #N/A |  |  |  |  | 99 | 1.6062371 | 840.01385 | 0.97753906 | 0.04867385 | 35.00058 | #N/A |  |  |  |  | 99 | 1.6084278 | 832.74109 | 0.97753906 | 0.04874024 | 34.69755 | #N/A |  |  |  |  | 99 | 1.5948019 | 828.45551 | 0.97460938 | 0.04832733 | 34.51898 | #N/A
| 100 | 1.6245257 | 834.5083 | 0.98730469 | 0.04922805 | 34.77118 | #N/A |  |  |  |  | 100 | 1.6137143 | 827.104 | 0.98730469 | 0.04890043 | 34.46267 | #N/A |  |  |  |  | 100 | 1.6242751 | 845.3634 | 0.98730469 | 0.04922046 | 35.223475 | #N/A |  |  |  |  | 100 | 1.6248071 | 837.39301 | 0.98730469 | 0.04923658 | 34.89138 | #N/A |  |  |  |  | 100 | 1.6121653 | 833.93555 | 0.984375 | 0.04885349 | 34.74731 | #N/A
| 101 | 1.6410768 | 839.22675 | 0.99707031 | 0.0497296 | 34.96778125 | #N/A |  |  |  |  | 101 | 1.629935 | 831.82782 | 0.99707031 | 0.04939197 | 34.6594925 | #N/A |  |  |  |  | 101 | 1.639725 | 850.8103 | 0.99707031 | 0.04968864 | 35.45043 | #N/A |  |  |  |  | 101 | 1.6418839 | 841.53125 | 0.99707031 | 0.04975406 | 35.0638 | #N/A |  |  |  |  | 101 | 1.6279401 | 839.34064 | 0.99414063 | 0.04933152 | 34.97253 | #N/A
| 102 | 1.6574244 | 844.16467 | 1.0068359 | 0.05022498 | 35.17353 | #N/A |  |  |  |  | 102 | 1.6471021 | 836.1264 | 1.0068359 | 0.04991218 | 34.8386 | #N/A |  |  |  |  | 102 | 1.656733 | 855.11292 | 1.0068359 | 0.05020403 | 35.629705 | #N/A |  |  |  |  | 102 | 1.657846 | 846.08014 | 1.0068359 | 0.05023776 | 35.25334 | #N/A |  |  |  |  | 102 | 1.645396 | 843.73181 | 1.0039063 | 0.04986048 | 35.15549 | #N/A
| 103 | 1.6740783 | 849.39117 | 1.0166016 | 0.05072965 | 35.39129875 | #N/A |  |  |  |  | 103 | 1.6633654 | 840.27271 | 1.0166016 | 0.05040501 | 35.01136 | #N/A |  |  |  |  | 103 | 1.6722714 | 859.32788 | 1.0166016 | 0.05067489 | 35.80533 | #N/A |  |  |  |  | 103 | 1.6740637 | 850.55811 | 1.0166016 | 0.0507292 | 35.43992125 | #N/A |  |  |  |  | 103 | 1.6620104 | 848.25757 | 1.0136719 | 0.05036395 | 35.34407 | #N/A
| 104 | 1.6905265 | 853.75146 | 1.0263672 | 0.05122808 | 35.5729775 | #N/A |  |  |  |  | 104 | 1.6801782 | 844.9303 | 1.0263672 | 0.05091449 | 35.20543 | #N/A |  |  |  |  | 104 | 1.6900009 | 864.06812 | 1.0263672 | 0.05121215 | 36.00284 | #N/A |  |  |  |  | 104 | 1.6906798 | 855.51038 | 1.0263672 | 0.05123272 | 35.64627 | #N/A |  |  |  |  | 104 | 1.6785574 | 852.63879 | 1.0234375 | 0.05086538 | 35.52661625 | #N/A
| 105 | 1.7074933 | 857.25616 | 1.0361328 | 0.05174222 | 35.71901 | #N/A |  |  |  |  | 105 | 1.696969 | 849.37439 | 1.0361328 | 0.0514233 | 35.3906 | #N/A |  |  |  |  | 105 | 1.7057712 | 868.15381 | 1.0361328 | 0.05169004 | 36.17308 | #N/A |  |  |  |  | 105 | 1.7071985 | 859.68164 | 1.0361328 | 0.05173329 | 35.82007 | #N/A |  |  |  |  | 105 | 1.695081 | 856.44794 | 1.0332031 | 0.05136609 | 35.68533 | #N/A
| 106 | 1.7240026 | 861.00055 | 1.0458984 | 0.0522425 | 35.87502 | #N/A |  |  |  |  | 106 | 1.7134007 | 853.7392 | 1.0458984 | 0.05192123 | 35.57247 | #N/A |  |  |  |  | 106 | 1.7227883 | 872.93738 | 1.0458984 | 0.05220571 | 36.37239 | #N/A |  |  |  |  | 106 | 1.723067 | 863.69879 | 1.0458984 | 0.05221415 | 35.98745 | #N/A |  |  |  |  | 106 | 1.7111528 | 860.96539 | 1.0429688 | 0.05185312 | 35.87356 | #N/A
| 107 | 1.7397339 | 864.90509 | 1.0556641 | 0.05271921 | 36.03771 | #N/A |  |  |  |  | 107 | 1.7296305 | 857.48907 | 1.0556641 | 0.05241305 | 35.72871125 | #N/A |  |  |  |  | 107 | 1.7390037 | 877.24829 | 1.0556641 | 0.05269708 | 36.55201 | #N/A |  |  |  |  | 107 | 1.7404726 | 867.38153 | 1.0556641 | 0.05274159 | 36.1409 | #N/A |  |  |  |  | 107 | 1.7284226 | 865.12555 | 1.0527344 | 0.05237644 | 36.0469 | #N/A
| 108 | 1.7567012 | 868.3739 | 1.0654297 | 0.05323337 | 36.18225 | #N/A |  |  |  |  | 108 | 1.7467674 | 860.89868 | 1.0654297 | 0.05293235 | 35.87078 | #N/A |  |  |  |  | 108 | 1.7552162 | 881.5658 | 1.0654297 | 0.05318837 | 36.73191 | #N/A |  |  |  |  | 108 | 1.757024 | 870.5921 | 1.0654297 | 0.05324315 | 36.27467 | #N/A |  |  |  |  | 108 | 1.7440389 | 869.18689 | 1.0625 | 0.05284966 | 36.21612 | #N/A
| 109 | 1.7735715 | 871.89172 | 1.0751953 | 0.05374459 | 36.32882 | #N/A |  |  |  |  | 109 | 1.7631471 | 864.28424 | 1.0751953 | 0.0534287 | 36.01184 | #N/A |  |  |  |  | 109 | 1.7715222 | 885.10858 | 1.0751953 | 0.05368249 | 36.87952 | #N/A |  |  |  |  | 109 | 1.7741104 | 874.06006 | 1.0751953 | 0.05376092 | 36.41917 | #N/A |  |  |  |  | 109 | 1.7611959 | 872.81384 | 1.0722656 | 0.05336957 | 36.36724 | #N/A
| 110 | 1.7898623 | 875.52142 | 1.0849609 | 0.05423825 | 36.48006 | #N/A |  |  |  |  | 110 | 1.7793702 | 867.25201 | 1.0849609 | 0.05392031 | 36.1355 | #N/A |  |  |  |  | 110 | 1.7885743 | 887.99994 | 1.0849609 | 0.05419922 | 36.9999975 | #N/A |  |  |  |  | 110 | 1.7905374 | 877.91815 | 1.0849609 | 0.05425871 | 36.57992 | #N/A |  |  |  |  | 110 | 1.7777289 | 876.09784 | 1.0820313 | 0.05387057 | 36.50408 | #N/A
| 111 | 1.8063185 | 878.43646 | 1.0947266 | 0.05473692 | 36.60152 | #N/A |  |  |  |  | 111 | 1.7961252 | 870.60785 | 1.0947266 | 0.05442804 | 36.27533 | #N/A |  |  |  |  | 111 | 1.8050815 | 891.49048 | 1.0947266 | 0.05469944 | 37.14544 | #N/A |  |  |  |  | 111 | 1.8074856 | 881.16986 | 1.0947266 | 0.05477229 | 36.71541 | #N/A |  |  |  |  | 111 | 1.7943227 | 879.29535 | 1.0917969 | 0.05437342 | 36.63730625 | #N/A
| 112 | 1.8232503 | 880.66479 | 1.1044922 | 0.05525001 | 36.69436625 | #N/A |  |  |  |  | 112 | 1.8124995 | 873.82709 | 1.1044922 | 0.05492423 | 36.40946 | #N/A |  |  |  |  | 112 | 1.821974 | 894.7179 | 1.1044922 | 0.05521133 | 37.2799125 | #N/A |  |  |  |  | 112 | 1.8239681 | 884.72241 | 1.1044922 | 0.05527176 | 36.86343375 | #N/A |  |  |  |  | 112 | 1.8101392 | 882.35822 | 1.1015625 | 0.0548527 | 36.76493 | #N/A
| 113 | 1.8397233 | 882.65118 | 1.1142578 | 0.05574919 | 36.7771325 | #N/A |  |  |  |  | 113 | 1.8293567 | 876.31787 | 1.1142578 | 0.05543505 | 36.51324 | #N/A |  |  |  |  | 113 | 1.8385214 | 898.41333 | 1.1142578 | 0.05571277 | 37.43388875 | #N/A |  |  |  |  | 113 | 1.8403907 | 886.9278 | 1.1142578 | 0.05576942 | 36.955325 | #N/A |  |  |  |  | 113 | 1.8281202 | 885.1825 | 1.1113281 | 0.05539758 | 36.8826 | #N/A
| 114 | 1.8562244 | 884.98865 | 1.1240234 | 0.05624922 | 36.87453 | #N/A |  |  |  |  | 114 | 1.8459742 | 878.82068 | 1.1240234 | 0.05593861 | 36.61753 | #N/A |  |  |  |  | 114 | 1.8554865 | 901.69287 | 1.1240234 | 0.05622686 | 37.57053625 | #N/A |  |  |  |  | 114 | 1.8565919 | 889.09814 | 1.1240234 | 0.05626036 | 37.04576 | #N/A |  |  |  |  | 114 | 1.8436649 | 888.73065 | 1.1210938 | 0.05586863 | 37.03044375 | #N/A
| 115 | 1.8725919 | 887.21021 | 1.1337891 | 0.05674521 | 36.96709 | #N/A |  |  |  |  | 115 | 1.8622595 | 880.93652 | 1.1337891 | 0.05643211 | 36.70569 | #N/A |  |  |  |  | 115 | 1.8720032 | 904.04279 | 1.1337891 | 0.05672737 | 37.66845 | #N/A |  |  |  |  | 115 | 1.8732591 | 891.59131 | 1.1337891 | 0.05676543 | 37.14964 | #N/A |  |  |  |  | 115 | 1.8600148 | 890.8985 | 1.1308594 | 0.05636408 | 37.12077 | #N/A
| 116 | 1.8894796 | 889.16064 | 1.1435547 | 0.05725696 | 37.04836 | #N/A |  |  |  |  | 116 | 1.879253 | 882.5838 | 1.1435547 | 0.05694706 | 36.774325 | #N/A |  |  |  |  | 116 | 1.8891259 | 906.45624 | 1.1435547 | 0.05724624 | 37.76901 | #N/A |  |  |  |  | 116 | 1.8903074 | 893.72778 | 1.1435547 | 0.05728204 | 37.2386575 | #N/A |  |  |  |  | 116 | 1.8768773 | 893.28369 | 1.140625 | 0.05687507 | 37.22015375 | #N/A
| 117 | 1.9067743 | 890.7962 | 1.1533203 | 0.05778104 | 37.11651 | #N/A |  |  |  |  | 117 | 1.8949407 | 884.07458 | 1.1533203 | 0.05742245 | 36.83644 | #N/A |  |  |  |  | 117 | 1.905211 | 908.45477 | 1.1533203 | 0.05773367 | 37.85228 | #N/A |  |  |  |  | 117 | 1.906531 | 895.82697 | 1.1533203 | 0.05777367 | 37.32612375 | #N/A |  |  |  |  | 117 | 1.8931576 | 894.95923 | 1.1503906 | 0.05736841 | 37.28997 | #N/A
| 118 | 1.9238669 | 891.47961 | 1.1630859 | 0.058299 | 37.14498375 | 37.14498375 |  |  |  |  | 118 | 1.911957 | 885.59827 | 1.1630859 | 0.05793809 | 36.89993 | #N/A |  |  |  |  | 118 | 1.9221449 | 910.45697 | 1.1630859 | 0.05824682 | 37.93571 | #N/A |  |  |  |  | 118 | 1.9231733 | 897.90338 | 1.1630859 | 0.05827798 | 37.41264 | #N/A |  |  |  |  | 118 | 1.9106889 | 896.22736 | 1.1601563 | 0.05789966 | 37.34281 | #N/A
| 119 | 1.9400779 | 890.15686 | 1.1728516 | 0.05879024 | 37.08987 | #N/A |  |  |  |  | 119 | 1.9289593 | 887.27924 | 1.1728516 | 0.05845331 | 36.96997 | #N/A |  |  |  |  | 119 | 1.938476 | 912.88116 | 1.1728516 | 0.0587417 | 38.036715 | #N/A |  |  |  |  | 119 | 1.9399002 | 898.67175 | 1.1728516 | 0.05878485 | 37.44465625 | #N/A |  |  |  |  | 119 | 1.9268849 | 898.29498 | 1.1699219 | 0.05839045 | 37.4289575 | #N/A
| 120 | 1.9563113 | 889.47339 | 1.1826172 | 0.05928216 | 37.06139125 | #N/A |  |  |  |  | 120 | 1.9454898 | 888.11731 | 1.1826172 | 0.05895424 | 37.00489 | #N/A |  |  |  |  | 120 | 1.9550077 | 914.40454 | 1.1826172 | 0.05924266 | 38.10019 | #N/A |  |  |  |  | 120 | 1.9564545 | 899.9574 | 1.1826172 | 0.0592865 | 37.498225 | #N/A |  |  |  |  | 120 | 1.9436778 | 899.32367 | 1.1796875 | 0.05889933 | 37.47182 | #N/A
| 121 | 1.9729416 | 889.01331 | 1.1923828 | 0.05978611 | 37.04222125 | #N/A |  |  |  |  | 121 | 1.962074 | 888.2771 | 1.1923828 | 0.05945679 | 37.01155 | 37.01155 |  |  |  |  | 121 | 1.9722764 | 915.64606 | 1.1923828 | 0.05976595 | 38.15192 | #N/A |  |  |  |  | 121 | 1.9720037 | 900.40515 | 1.1923828 | 0.05975769 | 37.51688125 | #N/A |  |  |  |  | 121 | 1.9598342 | 900.72632 | 1.1894531 | 0.05938892 | 37.53026 | #N/A
| 122 | 1.9897304 | 887.02271 | 1.2021484 | 0.06029486 | 36.95928 | #N/A |  |  |  |  | 122 | 1.97876 | 888.11902 | 1.2021484 | 0.05996242 | 37.00496 | #N/A |  |  |  |  | 122 | 1.9893644 | 916.52484 | 1.2021484 | 0.06028377 | 38.188535 | #N/A |  |  |  |  | 122 | 1.9897931 | 900.8197 | 1.2021484 | 0.06029676 | 37.53415 | #N/A |  |  |  |  | 122 | 1.9767445 | 900.78192 | 1.1992188 | 0.05990135 | 37.53258 | #N/A
| 123 | 2.0061748 | 883.43872 | 1.2119141 | 0.06079318 | 36.80995 | #N/A |  |  |  |  | 123 | 1.9954741 | 887.2442 | 1.2119141 | 0.06046891 | 36.96851 | #N/A |  |  |  |  | 123 | 2.0053625 | 916.58612 | 1.2119141 | 0.06076856 | 38.19109 | #N/A |  |  |  |  | 123 | 2.006474 | 900.91492 | 1.2119141 | 0.06080224 | 37.53812 | #N/A |  |  |  |  | 123 | 1.9925973 | 901.02838 | 1.2089844 | 0.06038174 | 37.54285 | 37.54285
| 124 | 2.0223718 | 877.80579 | 1.2216797 | 0.06128399 | 36.57524125 | #N/A |  |  |  |  | 124 | 2.0116477 | 886.42542 | 1.2216797 | 0.06095902 | 36.9343925 | #N/A |  |  |  |  | 124 | 2.0218432 | 917.15845 | 1.2216797 | 0.06126798 | 38.21494 | #N/A |  |  |  |  | 124 | 2.0227714 | 901.62646 | 1.2216797 | 0.0612961 | 37.56777 | 37.56777 |  |  |  |  | 124 | 2.0097461 | 900.32886 | 1.21875 | 0.0609014 | 37.5137025 | #N/A
| 125 | 2.0397863 | 869.8446 | 1.2314453 | 0.06181171 | 36.243525 | #N/A |  |  |  |  | 125 | 2.0292149 | 885.41901 | 1.2314453 | 0.06149136 | 36.89245875 | #N/A |  |  |  |  | 125 | 2.0386388 | 917.54431 | 1.2314453 | 0.06177693 | 38.23101 | #N/A |  |  |  |  | 125 | 2.0396106 | 900.97418 | 1.2314453 | 0.06180638 | 37.54059 | #N/A |  |  |  |  | 125 | 2.0262225 | 899.96631 | 1.2285156 | 0.06140068 | 37.49859625 | #N/A
| 126 | 2.0568137 | 856.3653 | 1.2412109 | 0.06232769 | 35.6818875 | #N/A |  |  |  |  | 126 | 2.0455282 | 883.21393 | 1.2412109 | 0.0619857 | 36.80058 | #N/A |  |  |  |  | 126 | 2.0554934 | 917.61127 | 1.2412109 | 0.06228768 | 38.2338 | 38.2338 |  |  |  |  | 126 | 2.0560477 | 899.65607 | 1.2412109 | 0.06230448 | 37.48567 | #N/A |  |  |  |  | 126 | 2.0434103 | 899.88446 | 1.2382813 | 0.06192152 | 37.49519 | #N/A
| 127 | 2.0734935 | 825.26428 | 1.2509766 | 0.06283314 | 34.38601 | #N/A |  |  |  |  | 127 | 2.0616779 | 880.52789 | 1.2509766 | 0.06247509 | 36.68866 | #N/A |  |  |  |  | 127 | 2.071723 | 916.86041 | 1.2509766 | 0.06277948 | 38.20252 | #N/A |  |  |  |  | 127 | 2.072598 | 898.22253 | 1.2509766 | 0.062806 | 37.42593875 | #N/A |  |  |  |  | 127 | 2.0600533 | 898.98309 | 1.2480469 | 0.06242586 | 37.45762875 | #N/A
[12 empty] | 128 | 2.0785332 | 877.02557 | 1.2607422 | 0.06298585 | 36.54273 | #N/A |  |  |  |  | 128 | 2.0879304 | 915.72382 | 1.2607422 | 0.06327062 | 38.15516 | #N/A |  |  |  |  | 128 | 2.0893497 | 896.44879 | 1.2607422 | 0.06331363 | 37.35203 | #N/A |  |  |  |  | 128 | 2.0771306 | 897.44843 | 1.2578125 | 0.06294335 | 37.39368 | #N/A
[12 empty] | 129 | 2.0951743 | 873.55084 | 1.2705078 | 0.06349013 | 36.39795 | #N/A |  |  |  |  | 129 | 2.1049318 | 914.24103 | 1.2705078 | 0.06378581 | 38.09337625 | #N/A |  |  |  |  | 129 | 2.1053655 | 894.82745 | 1.2705078 | 0.06379895 | 37.28448 | #N/A |  |  |  |  | 129 | 2.0935042 | 895.63086 | 1.2675781 | 0.06343952 | 37.3179525 | #N/A
[12 empty] | 130 | 2.1117241 | 869.18024 | 1.2802734 | 0.06399164 | 36.21584 | #N/A |  |  |  |  | 130 | 2.1204648 | 912.14996 | 1.2802734 | 0.06425651 | 38.00625 | #N/A |  |  |  |  | 130 | 2.1220889 | 892.84869 | 1.2802734 | 0.06430572 | 37.20202875 | #N/A |  |  |  |  | 130 | 2.1095431 | 892.62347 | 1.2773438 | 0.06392555 | 37.19264 | #N/A
[12 empty] | 131 | 2.1285539 | 863.51514 | 1.2900391 | 0.06450163 | 35.9797975 | #N/A |  |  |  |  | 131 | 2.1380484 | 910.09467 | 1.2900391 | 0.06478935 | 37.92061125 | #N/A |  |  |  |  | 131 | 2.1385694 | 889.52258 | 1.2900391 | 0.06480513 | 37.06344 | #N/A |  |  |  |  | 131 | 2.1265922 | 890.11462 | 1.2871094 | 0.06444219 | 37.08811 | #N/A
[12 empty] | 132 | 2.1449256 | 856.00397 | 1.2998047 | 0.06499775 | 35.66683 | #N/A |  |  |  |  | 132 | 2.1542261 | 908.00537 | 1.2998047 | 0.06527958 | 37.83356 | #N/A |  |  |  |  | 132 | 2.155504 | 886.32703 | 1.2998047 | 0.0653183 | 36.93029 | #N/A |  |  |  |  | 132 | 2.1431892 | 887.56055 | 1.296875 | 0.06494513 | 36.98169 | #N/A
[12 empty] | 133 | 2.1618154 | 845.00067 | 1.3095703 | 0.06550956 | 35.20836125 | #N/A |  |  |  |  | 133 | 2.1705549 | 905.24518 | 1.3095703 | 0.06577439 | 37.71855 | #N/A |  |  |  |  | 133 | 2.1721897 | 882.39294 | 1.3095703 | 0.06582393 | 36.7663725 | #N/A |  |  |  |  | 133 | 2.160809 | 884.84509 | 1.3066406 | 0.06547906 | 36.86855 | #N/A
[12 empty] | 134 | 2.1789546 | 822.63776 | 1.3193359 | 0.06602893 | 34.27657 | #N/A |  |  |  |  | 134 | 2.1874049 | 901.98926 | 1.3193359 | 0.066285 | 37.58289 | #N/A |  |  |  |  | 134 | 2.1887176 | 877.93042 | 1.3193359 | 0.06632478 | 36.58043 | #N/A |  |  |  |  | 134 | 2.1765621 | 881.55743 | 1.3164063 | 0.06595643 | 36.73156 | #N/A
[23 empty] | 135 | 2.2047536 | 897.92096 | 1.3291016 | 0.06681072 | 37.41337 | #N/A |  |  |  |  | 135 | 2.2055411 | 873.3028 | 1.3291016 | 0.06683458 | 36.38762 | #N/A |  |  |  |  | 135 | 2.1928866 | 876.96924 | 1.3261719 | 0.06645111 | 36.540385 | #N/A
[23 empty] | 136 | 2.2209167 | 893.1167 | 1.3388672 | 0.06730051 | 37.2132 | #N/A |  |  |  |  | 136 | 2.2222898 | 868.46301 | 1.3388672 | 0.06734212 | 36.18595875 | #N/A |  |  |  |  | 136 | 2.2092109 | 872.23279 | 1.3359375 | 0.06694578 | 36.34303 | #N/A
[23 empty] | 137 | 2.237839 | 887.54407 | 1.3486328 | 0.0678133 | 36.981 | #N/A |  |  |  |  | 137 | 2.2383792 | 863.44177 | 1.3486328 | 0.06782967 | 35.97674 | #N/A |  |  |  |  | 137 | 2.2264349 | 867.4729 | 1.3457031 | 0.06746772 | 36.1447 | #N/A
[23 empty] | 138 | 2.2547245 | 882.06067 | 1.3583984 | 0.06832498 | 36.75253 | #N/A |  |  |  |  | 138 | 2.2551334 | 857.03442 | 1.3583984 | 0.06833738 | 35.7097675 | #N/A |  |  |  |  | 138 | 2.2435417 | 861.69403 | 1.3554688 | 0.06798611 | 35.90392 | #N/A
[23 empty] | 139 | 2.2715669 | 875.54321 | 1.3681641 | 0.06883536 | 36.48097 | #N/A |  |  |  |  | 139 | 2.2717984 | 849.80121 | 1.3681641 | 0.06884238 | 35.40838375 | #N/A |  |  |  |  | 139 | 2.2602222 | 855.94421 | 1.3652344 | 0.06849158 | 35.66434 | #N/A
[23 empty] | 140 | 2.2882335 | 866.69183 | 1.3779297 | 0.06934041 | 36.11216 | #N/A |  |  |  |  | 140 | 2.2883666 | 841.53174 | 1.3779297 | 0.06934444 | 35.0638225 | #N/A |  |  |  |  | 140 | 2.277092 | 849.10944 | 1.375 | 0.06900279 | 35.37956 | #N/A
[23 empty] | 141 | 2.3046508 | 855.48975 | 1.3876953 | 0.0698379 | 35.64540625 | #N/A |  |  |  |  | 141 | 2.3053474 | 833.5329 | 1.3876953 | 0.06985901 | 34.7305375 | #N/A |  |  |  |  | 141 | 2.2934995 | 840.84155 | 1.3847656 | 0.06949998 | 35.03506 | #N/A
[23 empty] | 142 | 2.3216674 | 841.26245 | 1.3974609 | 0.07035356 | 35.0526 | #N/A |  |  |  |  | 142 | 2.3220632 | 824.94879 | 1.3974609 | 0.07036555 | 34.37286625 | #N/A |  |  |  |  | 142 | 2.3099103 | 831.44 | 1.3945313 | 0.06999728 | 34.64333 | #N/A
[34 empty] | 143 | 2.3388977 | 815.62616 | 1.4072266 | 0.07087569 | 33.98442 | #N/A |  |  |  |  | 143 | 2.3269343 | 820.35291 | 1.4042969 | 0.07051316 | 34.18137125 | #N/A
[34 empty] | 144 | 2.3557229 | 804.77277 | 1.4169922 | 0.07138554 | 33.53219875 | #N/A |  |  |  |  | 144 | 2.3437934 | 808.74371 | 1.4140625 | 0.07102404 | 33.69765 | #N/A
[34 empty] | 145 | 2.3726294 | 791.97314 | 1.4267578 | 0.07189786 | 32.99888 | #N/A |  |  |  |  | 145 | 2.3599386 | 795.93787 | 1.4238281 | 0.07151329 | 33.16408 | #N/A
[34 empty] | 146 | 2.3892376 | 778.23175 | 1.4365234 | 0.07240114 | 32.42632 | #N/A |  |  |  |  | 146 | 2.3769031 | 782.72913 | 1.4335938 | 0.07202737 | 32.61371375 | #N/A
[34 empty] | 147 | 2.4063911 | 763.414 | 1.4462891 | 0.07292094 | 31.80892 | #N/A |  |  |  |  | 147 | 2.3940516 | 768.80652 | 1.4433594 | 0.07254702 | 32.033605 | #N/A
[34 empty] | 148 | 2.4230421 | 747.11395 | 1.4560547 | 0.07342552 | 31.12975 | #N/A |  |  |  |  | 148 | 2.411175 | 753.51569 | 1.453125 | 0.07306591 | 31.39649 | #N/A
[34 empty] | 149 | 2.4397085 | 727.54852 | 1.4658203 | 0.07393056 | 30.31452 | #N/A |  |  |  |  | 149 | 2.4275551 | 737.6333 | 1.4628906 | 0.07356228 | 30.73472 | #N/A
[34 empty] | 150 | 2.4563489 | 701.61975 | 1.4755859 | 0.07443482 | 29.23415625 | #N/A |  |  |  |  | 150 | 2.4440997 | 721.44952 | 1.4726563 | 0.07406363 | 30.0604 | #N/A
[45 empty] | 151 | 2.460995 | 704.66846 | 1.4824219 | 0.07457561 | 29.36119 | #N/A
[45 empty] | 152 | 2.4771416 | 686.90363 | 1.4921875 | 0.0750649 | 28.62098 | #N/A
[45 empty] | 153 | 2.4949279 | 663.95282 | 1.5019531 | 0.07560388 | 27.6647 | #N/A
[45 empty] | 154 | 2.5111639 | 630.98535 | 1.5117188 | 0.07609588 | 26.29105625 | #N/A

## 8_PE_40_90
|  | Lt Long. Total Real (mm) | 115 |  | Ltf Long. Total final Real (mm)
|  | Lc Long, Calibrada (mm) | 33 |  | Lcf Long, Calibrada (mm)
|  | W Base (mm) | 6 |  | Wf Base (mm) |  | w
|  | e altura (mm) | 4 |  | ef altura (mm) |  |  | e
|  | A. Area (mm)^2 | 24 |  | Af. Area (mm)
PETG 40% 90° PETG 40% 90° PETG 40% 90° PETG 40% 90° PETG 40% 90° PETG 40% 90° PETG 40% 90° PETG 40% 90° PETG 40% 90° PETG 40% 90° PETG 40% 90° PETG 40% 90° PETG 40% 90° PETG 40% 90° PETG 40% 90° PETG 40% 90° PETG 40% 90° PETG 40% 90° PETG 40% 90° PETG 40% 90° PETG 40% 90° PETG 40% 90° PETG 40% 90° PETG 40% 90°
| 1 | [10 empty] | 2 | [10 empty] | 3 | [10 empty] | 4 | [10 empty] | 5
|  | MTS793¦BTW¦ENU¦1¦0¦.¦/¦:¦1¦0¦0¦A | [10 empty] | MTS793¦BTW¦ENU¦1¦0¦.¦/¦:¦1¦0¦0¦A | [10 empty] | MTS793¦BTW¦ENU¦1¦0¦.¦/¦:¦1¦0¦0¦A | [10 empty] | MTS793¦BTW¦ENU¦1¦0¦.¦/¦:¦1¦0¦0¦A | [10 empty] | MTS793¦BTW¦ENU¦1¦0¦.¦/¦:¦1¦0¦0¦A
|  | Data | Header: | Time: | 2.2148438 | s | 3/30/2023 | 12:59 | PM |  |  |  | Data | Header: | Time: | 2.0947266 | s | 3/30/2023 | 1:01 | PM |  |  |  | Data | Header: | Time: | 1.9580078 | s | 3/30/2023 | 1:02 | PM |  |  |  | Data | Header: | Time: | 1.9658203 | s | 3/30/2023 | 1:04 | PM |  |  |  | Data | Header: | Time: | 2.3583984 | s | 3/30/2023 | 1:06 | PM
|  | Data | Acquisition: | Timed | [8 empty] | Data | Acquisition: | Timed | [8 empty] | Data | Acquisition: | Timed | [8 empty] | Data | Acquisition: | Timed | [8 empty] | Data | Acquisition: | Timed
|  | Station | Name: | 10504712.cfg | [8 empty] | Station | Name: | 10504712.cfg | [8 empty] | Station | Name: | 10504712.cfg | [8 empty] | Station | Name: | 10504712.cfg | [8 empty] | Station | Name: | 10504712.cfg
|  | Test | File | Name: | Tracci.tst | [7 empty] | Test | File | Name: | Tracci.tst | [7 empty] | Test | File | Name: | Tracci.tst | [7 empty] | Test | File | Name: | Tracci.tst | [7 empty] | Test | File | Name: | Tracci.tst
|  | Axial | Displacement | Axial | Force | Running | Time | [5 empty] | Axial | Displacement | Axial | Force | Running | Time | [5 empty] | Axial | Displacement | Axial | Force | Running | Time | [5 empty] | Axial | Displacement | Axial | Force | Running | Time | [5 empty] | Axial | Displacement | Axial | Force | Running | Time
CELL MAX | # | Alargamiento (mm) | Fuerza (N) | Segundos | ε Deformación (mm/mm) | σ Esfuerzo (N/mm^2) (MPa) | Máx (MPa) | Resistecia a la Tracción (MPa) | Limite Elastico (MPa) | Módulo Young (MPa) | Ruptura (MPa) | # | Alargamiento (mm) | Fuerza (N) | Segundos | ε Deformación (mm/mm) | σ Esfuerzo (N/mm^2) (MPa) | Máx (MPa) | Resistecia a la Tracción (MPa) | Limite Elastico (MPa) | Módulo Young (MPa) | Ruptura (MPa) | # | Alargamiento (mm) | Fuerza (N) | Segundos | ε Deformación (mm/mm) | σ Esfuerzo (N/mm^2) (MPa) | Máx (MPa) | Resistecia a la Tracción (MPa) | Limite Elastico (MPa) | Módulo Young (MPa) | Ruptura (MPa) | # | Alargamiento (mm) | Fuerza (N) | Segundos | ε Deformación (mm/mm) | σ Esfuerzo (N/mm^2) (MPa) | Máx (MPa) | Resistecia a la Tracción (MPa) | Limite Elastico (MPa) | Módulo Young (MPa) | Ruptura (MPa) | # | Alargamiento (mm) | Fuerza (N) | Segundos | ε Deformación (mm/mm) | σ Esfuerzo (N/mm^2) (MPa) | Máx (MPa) | Resistecia a la Tracción (MPa) | Limite Elastico (MPa) | Módulo Young (MPa) | Ruptura (MPa)
169 | 1 | 0.0012353761 | 0.5248189 | 0.020507813 | 3.743564e-05 | 0.02186745 | #N/A | 40.06113 | 32.55 | 820.28 | 35.67 | 1 | 0.00047417125 | -0.47765672 | 0.01953125 | 1.436883e-05 | -0.01990236 | #N/A | 40.99003 | 32.09098 | 841.33 | 37.66 | 1 | -0.00011454104 | 0.29049814 | 0.01953125 | -3.470941e-06 | 0.01210409 | #N/A | 40.9478 | 30.12 | 856.84 | 36.01241 | 1 | 0.00028971117 | 0.56549907 | 0.021484375 | 8.779126e-06 | 0.02356246125 | #N/A | 40.11831 | 30.24 | 842.91 | 38.24 | 1 | 0.00030869851 | 0.69633126 | 0.01953125 | 9.3545e-06 | 0.0290138025 | #N/A | 40.33173375 | 31.143875 | 841.25 | 29.82499
| 2 | 0.0053455005 | 3.0736625 | 0.030273438 | 0.0001619849 | 0.1280693 | #N/A |  |  |  |  | 2 | 0.0015141559 | -0.073462725 | 0.029296875 | 4.588351e-05 | -0.003060946875 | #N/A |  |  |  |  | 2 | -0.00059737358 | -0.49002469 | 0.029296875 | -1.810223e-05 | -0.0204177 | #N/A |  |  |  |  | 2 | 0.0027225353 | 2.442524 | 0.03125 | 8.250107e-05 | 0.1017718 | #N/A |  |  |  |  | 2 | -0.00038743019 | 0.46767294 | 0.029296875 | -1.174031e-05 | 0.0194863725 | #N/A
| 3 | 0.018579956 | 11.682137 | 0.040039063 | 0.000563029 | 0.4867557 | #N/A |  |  |  |  | 3 | 0.010984577 | 6.8971515 | 0.0390625 | 0.000332866 | 0.2873813125 | #N/A |  |  |  |  | 3 | 0.00019493746 | -0.55670738 | 0.0390625 | 5.907196e-06 | -0.02319614 | #N/A |  |  |  |  | 3 | 0.01434742 | 11.30268 | 0.041015625 | 0.0004347703 | 0.470945 | #N/A |  |  |  |  | 3 | 0.00079226447 | 0.26576221 | 0.0390625 | 2.400801e-05 | 0.01107343 | #N/A
| 4 | 0.035752427 | 23.387522 | 0.049804688 | 0.001083407 | 0.9744801 | #N/A |  |  |  |  | 4 | 0.027246727 | 18.199085 | 0.048828125 | 0.0008256584 | 0.7582952 | #N/A |  |  |  |  | 4 | -5.2561518e-05 | 0.15713274 | 0.048828125 | -1.592773e-06 | 0.0065471975 | #N/A |  |  |  |  | 4 | 0.031470578 | 22.530853 | 0.05078125 | 0.0009536539 | 0.9387855 | #N/A |  |  |  |  | 4 | 0.0097700749 | 6.7524614 | 0.048828125 | 0.0002960629 | 0.2813526 | #N/A
| 5 | 0.052815396 | 34.750328 | 0.059570313 | 0.001600467 | 1.44793 | #N/A |  |  |  |  | 5 | 0.04463014 | 30.653923 | 0.05859375 | 0.001352428 | 1.277247 | #N/A |  |  |  |  | 5 | 0.0014075777 | 1.7062575 | 0.05859375 | 4.265387e-05 | 0.0710940625 | #N/A |  |  |  |  | 5 | 0.048981864 | 34.210159 | 0.060546875 | 0.001484299 | 1.425423 | #N/A |  |  |  |  | 5 | 0.025989989 | 17.978399 | 0.05859375 | 0.0007875754 | 0.7491 | #N/A
| 6 | 0.070340253 | 46.955647 | 0.069335938 | 0.002131523 | 1.956485 | #N/A |  |  |  |  | 6 | 0.062255446 | 43.019875 | 0.068359375 | 0.001886529 | 1.792495 | #N/A |  |  |  |  | 6 | 0.013922085 | 9.7884235 | 0.068359375 | 0.0004218814 | 0.407851 | #N/A |  |  |  |  | 6 | 0.066184834 | 45.287235 | 0.0703125 | 0.002005601 | 1.886968125 | #N/A |  |  |  |  | 6 | 0.04385725 | 30.739605 | 0.068359375 | 0.001329008 | 1.280816875 | #N/A
| 7 | 0.087276936 | 58.894829 | 0.079101563 | 0.002644756 | 2.453951 | #N/A |  |  |  |  | 7 | 0.080401495 | 54.836868 | 0.078125 | 0.002436409 | 2.2848695 | #N/A |  |  |  |  | 7 | 0.03048845 | 21.374821 | 0.078125 | 0.0009238924 | 0.8906175 | #N/A |  |  |  |  | 7 | 0.082105681 | 56.703686 | 0.080078125 | 0.002488051 | 2.362654 | #N/A |  |  |  |  | 7 | 0.060362589 | 42.732357 | 0.078125 | 0.001829169 | 1.780514875 | #N/A
| 8 | 0.10373452 | 70.35598 | 0.088867188 | 0.00314347 | 2.931499 | #N/A |  |  |  |  | 8 | 0.096928351 | 66.20079 | 0.087890625 | 0.002937223 | 2.75836625 | #N/A |  |  |  |  | 8 | 0.04700809 | 33.208878 | 0.087890625 | 0.001424488 | 1.38370325 | #N/A |  |  |  |  | 8 | 0.10010412 | 68.667458 | 0.08984375 | 0.003033458 | 2.861144 | #N/A |  |  |  |  | 8 | 0.077894904 | 53.65826 | 0.087890625 | 0.002360452 | 2.235761 | #N/A
| 9 | 0.1200367 | 81.204178 | 0.098632813 | 0.003637476 | 3.383507 | #N/A |  |  |  |  | 9 | 0.11293799 | 77.156204 | 0.09765625 | 0.003422363 | 3.214842 | #N/A |  |  |  |  | 9 | 0.064741775 | 44.655128 | 0.09765625 | 0.001961872 | 1.86063 | #N/A |  |  |  |  | 9 | 0.11636619 | 80.440788 | 0.099609375 | 0.003526248 | 3.3516995 | #N/A |  |  |  |  | 9 | 0.09402357 | 64.347984 | 0.09765625 | 0.002849199 | 2.681166 | #N/A
| 10 | 0.1365559 | 91.469215 | 0.10839844 | 0.004138058 | 3.811217 | #N/A |  |  |  |  | 10 | 0.12941475 | 88.238564 | 0.10742188 | 0.003921659 | 3.676607 | #N/A |  |  |  |  | 10 | 0.081894107 | 56.086109 | 0.10742188 | 0.00248164 | 2.336921 | #N/A |  |  |  |  | 10 | 0.13224797 | 91.221329 | 0.109375 | 0.004007514 | 3.800889 | #N/A |  |  |  |  | 10 | 0.11080129 | 75.786934 | 0.10742188 | 0.003357615 | 3.157789 | #N/A
| 11 | 0.15259841 | 102.38677 | 0.11816406 | 0.004624194 | 4.266115 | #N/A |  |  |  |  | 11 | 0.14595158 | 99.993942 | 0.1171875 | 0.004422775 | 4.16641425 | #N/A |  |  |  |  | 11 | 0.099108227 | 68.659935 | 0.1171875 | 0.00300328 | 2.860830625 | #N/A |  |  |  |  | 11 | 0.14909019 | 101.98981 | 0.11914063 | 0.004517885 | 4.249575 | #N/A |  |  |  |  | 11 | 0.12786493 | 87.901352 | 0.1171875 | 0.003874695 | 3.662556 | #N/A
| 12 | 0.16951528 | 113.86365 | 0.12792969 | 0.005136827 | 4.74431875 | #N/A |  |  |  |  | 12 | 0.16292834 | 111.37061 | 0.12695313 | 0.004937222 | 4.640442 | #N/A |  |  |  |  | 12 | 0.11587656 | 80.244469 | 0.12695313 | 0.003511411 | 3.34352 | #N/A |  |  |  |  | 12 | 0.16545533 | 112.23547 | 0.12890625 | 0.005013798 | 4.676478 | #N/A |  |  |  |  | 12 | 0.14370608 | 99.374352 | 0.12695313 | 0.00435473 | 4.140598 | #N/A
| 13 | 0.18556242 | 125.27466 | 0.13769531 | 0.005623104 | 5.2197775 | #N/A |  |  |  |  | 13 | 0.17870694 | 122.08551 | 0.13671875 | 0.005415362 | 5.08689625 | #N/A |  |  |  |  | 13 | 0.13275179 | 91.71769 | 0.13671875 | 0.004022782 | 3.82157 | #N/A |  |  |  |  | 13 | 0.18161474 | 123.941 | 0.13867188 | 0.005503477 | 5.164208 | #N/A |  |  |  |  | 13 | 0.16026527 | 110.05103 | 0.13671875 | 0.004856523 | 4.58546 | #N/A
| 14 | 0.20249543 | 136.18916 | 0.14746094 | 0.006136225 | 5.674548 | #N/A |  |  |  |  | 14 | 0.19533953 | 133.1938 | 0.14648438 | 0.00591938 | 5.549742 | #N/A |  |  |  |  | 14 | 0.14893702 | 102.92918 | 0.14648438 | 0.004513243 | 4.288716 | #N/A |  |  |  |  | 14 | 0.19920965 | 134.87674 | 0.1484375 | 0.006036656 | 5.619864 | #N/A |  |  |  |  | 14 | 0.1766184 | 121.02723 | 0.14648438 | 0.005352073 | 5.04280125 | #N/A
| 15 | 0.2186684 | 146.79253 | 0.15722656 | 0.006626315 | 6.116355 | #N/A |  |  |  |  | 15 | 0.21171607 | 143.79323 | 0.15625 | 0.006415638 | 5.991385 | #N/A |  |  |  |  | 15 | 0.16648757 | 113.8901 | 0.15625 | 0.005045078 | 4.745421 | #N/A |  |  |  |  | 15 | 0.21578236 | 146.46843 | 0.15820313 | 0.006538859 | 6.10285125 | #N/A |  |  |  |  | 15 | 0.19326079 | 131.43785 | 0.15625 | 0.005856388 | 5.476577 | #N/A
| 16 | 0.23552784 | 157.21098 | 0.16699219 | 0.007137207 | 6.5504575 | #N/A |  |  |  |  | 16 | 0.22782701 | 154.90025 | 0.16601563 | 0.006903849 | 6.454177 | #N/A |  |  |  |  | 16 | 0.18203048 | 124.24514 | 0.16601563 | 0.005516075 | 5.176881 | #N/A |  |  |  |  | 16 | 0.23215097 | 157.70256 | 0.16796875 | 0.007034878 | 6.57094 | #N/A |  |  |  |  | 16 | 0.21076445 | 143.31728 | 0.16601563 | 0.006386802 | 5.971553 | #N/A
| 17 | 0.25240391 | 167.93326 | 0.17675781 | 0.007648603 | 6.997219 | #N/A |  |  |  |  | 17 | 0.24509653 | 166.32243 | 0.17578125 | 0.007427168 | 6.93010125 | #N/A |  |  |  |  | 17 | 0.19876298 | 135.43666 | 0.17578125 | 0.006023121 | 5.643194 | #N/A |  |  |  |  | 17 | 0.24815993 | 167.91277 | 0.17773438 | 0.007519998 | 6.996365 | #N/A |  |  |  |  | 17 | 0.2269291 | 154.42662 | 0.17578125 | 0.006876639 | 6.4344425 | #N/A
| 18 | 0.26776594 | 178.90193 | 0.18652344 | 0.008114119 | 7.454247 | #N/A |  |  |  |  | 18 | 0.26151532 | 177.51836 | 0.18554688 | 0.007924707 | 7.396598 | #N/A |  |  |  |  | 18 | 0.21489057 | 146.92381 | 0.18554688 | 0.006511835 | 6.121825 | #N/A |  |  |  |  | 18 | 0.26468468 | 179.13043 | 0.1875 | 0.008020748 | 7.463768 | #N/A |  |  |  |  | 18 | 0.24350822 | 165.20567 | 0.18554688 | 0.007379037 | 6.88357 | #N/A
| 19 | 0.28430793 | 190.53087 | 0.19628906 | 0.008615392 | 7.93878625 | #N/A |  |  |  |  | 19 | 0.27812314 | 188.96602 | 0.1953125 | 0.008427974 | 7.873584 | #N/A |  |  |  |  | 19 | 0.23124218 | 158.54314 | 0.1953125 | 0.007007339 | 6.605964 | #N/A |  |  |  |  | 19 | 0.2816602 | 189.23625 | 0.19726563 | 0.008535158 | 7.88484375 | #N/A |  |  |  |  | 19 | 0.25995678 | 176.81331 | 0.1953125 | 0.007877478 | 7.36722125 | #N/A
| 20 | 0.30124262 | 201.41862 | 0.20605469 | 0.009128564 | 8.3924425 | #N/A |  |  |  |  | 20 | 0.29405233 | 199.1395 | 0.20507813 | 0.008910677 | 8.297479 | #N/A |  |  |  |  | 20 | 0.24751085 | 169.39954 | 0.20507813 | 0.007500329 | 7.058314 | #N/A |  |  |  |  | 20 | 0.29821986 | 200.83293 | 0.20703125 | 0.009036965 | 8.36803875 | #N/A |  |  |  |  | 20 | 0.27681994 | 187.9353 | 0.20507813 | 0.008388483 | 7.8306375 | #N/A
| 21 | 0.31778514 | 212.07526 | 0.21582031 | 0.009629853 | 8.836469 | #N/A |  |  |  |  | 21 | 0.31105214 | 210.00095 | 0.21484375 | 0.009425822 | 8.75004 | #N/A |  |  |  |  | 21 | 0.26454324 | 180.41246 | 0.21484375 | 0.008016462 | 7.517186 | #N/A |  |  |  |  | 21 | 0.314854 | 211.81538 | 0.21679688 | 0.00954103 | 8.825641 | #N/A |  |  |  |  | 21 | 0.29341078 | 198.01192 | 0.21484375 | 0.008891236 | 8.250497 | #N/A
| 22 | 0.33421111 | 222.96875 | 0.22558594 | 0.01012761 | 9.290365 | #N/A |  |  |  |  | 22 | 0.32750735 | 220.43861 | 0.22460938 | 0.009924465 | 9.184942 | #N/A |  |  |  |  | 22 | 0.28116959 | 191.06769 | 0.22460938 | 0.008520291 | 7.96115375 | #N/A |  |  |  |  | 22 | 0.33096272 | 223.21478 | 0.2265625 | 0.01002917 | 9.300616 | #N/A |  |  |  |  | 22 | 0.30868524 | 208.7576 | 0.22460938 | 0.009354098 | 8.698233 | #N/A
| 23 | 0.35077128 | 233.46327 | 0.23535156 | 0.01062943 | 9.72763625 | #N/A |  |  |  |  | 23 | 0.34393901 | 231.47002 | 0.234375 | 0.01042239 | 9.644584 | #N/A |  |  |  |  | 23 | 0.29676086 | 201.72476 | 0.234375 | 0.008992753 | 8.405198 | #N/A |  |  |  |  | 23 | 0.34779644 | 233.75333 | 0.23632813 | 0.01053929 | 9.739722 | #N/A |  |  |  |  | 23 | 0.32573208 | 219.41953 | 0.234375 | 0.009870669 | 9.14248 | #N/A
| 24 | 0.36766535 | 244.10054 | 0.24511719 | 0.01114137 | 10.17086 | #N/A |  |  |  |  | 24 | 0.3603524 | 242.67628 | 0.24414063 | 0.01091977 | 10.11151 | #N/A |  |  |  |  | 24 | 0.31341198 | 213.3187 | 0.24414063 | 0.009497333 | 8.888279 | #N/A |  |  |  |  | 24 | 0.36362499 | 244.16432 | 0.24609375 | 0.01101894 | 10.17351 | #N/A |  |  |  |  | 24 | 0.34192726 | 231.03244 | 0.24414063 | 0.01036143 | 9.626352 | #N/A
| 25 | 0.38380423 | 254.63461 | 0.25488281 | 0.01163043 | 10.60978 | #N/A |  |  |  |  | 25 | 0.37687469 | 253.8017 | 0.25390625 | 0.01142045 | 10.57507 | #N/A |  |  |  |  | 25 | 0.33038035 | 224.36046 | 0.25390625 | 0.01001153 | 9.3483525 | #N/A |  |  |  |  | 25 | 0.38007045 | 254.06277 | 0.25585938 | 0.01151729 | 10.58594875 | #N/A |  |  |  |  | 25 | 0.3582955 | 241.86038 | 0.25390625 | 0.01085744 | 10.07752 | #N/A
| 26 | 0.40083447 | 265.36017 | 0.26464844 | 0.0121465 | 11.05667375 | #N/A |  |  |  |  | 26 | 0.39342254 | 264.1427 | 0.26367188 | 0.0119219 | 11.00595 | #N/A |  |  |  |  | 26 | 0.34740153 | 235.60234 | 0.26367188 | 0.01052732 | 9.816764 | #N/A |  |  |  |  | 26 | 0.39601442 | 264.50748 | 0.265625 | 0.01200044 | 11.021145 | #N/A |  |  |  |  | 26 | 0.37470672 | 252.43408 | 0.26367188 | 0.01135475 | 10.51809 | #N/A
| 27 | 0.41715807 | 276.29526 | 0.27441406 | 0.01264115 | 11.5123025 | #N/A |  |  |  |  | 27 | 0.40953895 | 274.58017 | 0.2734375 | 0.01241027 | 11.44084 | #N/A |  |  |  |  | 27 | 0.3633534 | 245.48933 | 0.2734375 | 0.01101071 | 10.22872 | #N/A |  |  |  |  | 27 | 0.41344664 | 275.60986 | 0.27539063 | 0.01252869 | 11.48374 | #N/A |  |  |  |  | 27 | 0.39168289 | 263.12277 | 0.2734375 | 0.01186918 | 10.96344875 | #N/A
| 28 | 0.43353072 | 286.51715 | 0.28417969 | 0.01313729 | 11.93821 | #N/A |  |  |  |  | 28 | 0.42691693 | 285.48373 | 0.28320313 | 0.01293688 | 11.89516 | #N/A |  |  |  |  | 28 | 0.38035256 | 256.64896 | 0.28320313 | 0.01152584 | 10.69371 | #N/A |  |  |  |  | 28 | 0.4302136 | 286.95471 | 0.28515625 | 0.01303678 | 11.95644625 | #N/A |  |  |  |  | 28 | 0.40805414 | 273.45413 | 0.28320313 | 0.01236528 | 11.39392 | #N/A
| 29 | 0.45068339 | 296.80313 | 0.29394531 | 0.01365707 | 12.3668 | #N/A |  |  |  |  | 29 | 0.44378695 | 296.47134 | 0.29296875 | 0.01344809 | 12.3529725 | #N/A |  |  |  |  | 29 | 0.39602554 | 267.08667 | 0.29296875 | 0.01200077 | 11.12861125 | #N/A |  |  |  |  | 29 | 0.44710585 | 298.05527 | 0.29492188 | 0.01354866 | 12.41897 | #N/A |  |  |  |  | 29 | 0.42416486 | 283.95032 | 0.29296875 | 0.01285348 | 11.83126 | #N/A
| 30 | 0.46701431 | 306.16379 | 0.30371094 | 0.01415195 | 12.75682 | #N/A |  |  |  |  | 30 | 0.46076119 | 307.6817 | 0.30273438 | 0.01396246 | 12.82007 | #N/A |  |  |  |  | 30 | 0.41280398 | 278.00293 | 0.30273438 | 0.01250921 | 11.58346 | #N/A |  |  |  |  | 30 | 0.46341318 | 308.2569 | 0.3046875 | 0.01404282 | 12.8440375 | #N/A |  |  |  |  | 30 | 0.44107127 | 294.91916 | 0.30273438 | 0.0133658 | 12.2883 | #N/A
| 31 | 0.48297808 | 316.45648 | 0.31347656 | 0.0146357 | 13.18569 | #N/A |  |  |  |  | 31 | 0.47691384 | 318.07779 | 0.3125 | 0.01445193 | 13.25324125 | #N/A |  |  |  |  | 31 | 0.42901295 | 288.78058 | 0.3125 | 0.01300039 | 12.03252 | #N/A |  |  |  |  | 31 | 0.48053694 | 318.72101 | 0.31445313 | 0.01456173 | 13.28004 | #N/A |  |  |  |  | 31 | 0.45725703 | 305.98999 | 0.3125 | 0.01385627 | 12.74958 | #N/A
| 32 | 0.49902856 | 327.94818 | 0.32324219 | 0.01512208 | 13.6645075 | #N/A |  |  |  |  | 32 | 0.49373102 | 328.94485 | 0.32226563 | 0.01496155 | 13.70604 | #N/A |  |  |  |  | 32 | 0.44580927 | 299.30627 | 0.32226563 | 0.01350937 | 12.47109 | #N/A |  |  |  |  | 32 | 0.49682525 | 328.52576 | 0.32421875 | 0.01505531 | 13.68857 | #N/A |  |  |  |  | 32 | 0.47488722 | 316.93622 | 0.32226563 | 0.01439052 | 13.20568 | #N/A
| 33 | 0.51621264 | 338.28162 | 0.33300781 | 0.01564281 | 14.0950675 | #N/A |  |  |  |  | 33 | 0.51085484 | 338.50952 | 0.33203125 | 0.01548045 | 14.10456 | #N/A |  |  |  |  | 33 | 0.46284086 | 310.20447 | 0.33203125 | 0.01402548 | 12.92518625 | #N/A |  |  |  |  | 33 | 0.51355708 | 339.09149 | 0.33398438 | 0.01556234 | 14.12881 | #N/A |  |  |  |  | 33 | 0.49085799 | 326.27551 | 0.33203125 | 0.01487448 | 13.59481 | #N/A
| 34 | 0.53308237 | 349.02066 | 0.34277344 | 0.01615401 | 14.5425275 | #N/A |  |  |  |  | 34 | 0.52662086 | 348.92535 | 0.34179688 | 0.01595821 | 14.53855625 | #N/A |  |  |  |  | 34 | 0.47931275 | 320.57166 | 0.34179688 | 0.01452463 | 13.3571525 | #N/A |  |  |  |  | 34 | 0.52931696 | 349.09174 | 0.34375 | 0.01603991 | 14.54549 | #N/A |  |  |  |  | 34 | 0.50694633 | 336.64389 | 0.34179688 | 0.01536201 | 14.02682875 | #N/A
| 35 | 0.55019283 | 358.86319 | 0.35253906 | 0.01667251 | 14.95263 | #N/A |  |  |  |  | 35 | 0.54312474 | 359.3938 | 0.3515625 | 0.01645833 | 14.97474 | #N/A |  |  |  |  | 35 | 0.495269 | 331.05804 | 0.3515625 | 0.01500815 | 13.794085 | #N/A |  |  |  |  | 35 | 0.54606885 | 359.87653 | 0.35351563 | 0.01654754 | 14.99486 | #N/A |  |  |  |  | 35 | 0.52381742 | 347.15891 | 0.3515625 | 0.01587326 | 14.46495 | #N/A
| 36 | 0.5656417 | 368.64355 | 0.36230469 | 0.01714066 | 15.36015 | #N/A |  |  |  |  | 36 | 0.55971026 | 370.01974 | 0.36132813 | 0.01696092 | 15.41749 | #N/A |  |  |  |  | 36 | 0.51276964 | 341.65488 | 0.36132813 | 0.01553847 | 14.23562 | #N/A |  |  |  |  | 36 | 0.56169122 | 370.51321 | 0.36328125 | 0.01702095 | 15.43805 | #N/A |  |  |  |  | 36 | 0.54106486 | 357.87189 | 0.36132813 | 0.0163959 | 14.91132875 | #N/A
| 37 | 0.58293027 | 379.01669 | 0.37207031 | 0.01766455 | 15.79236 | #N/A |  |  |  |  | 37 | 0.57627064 | 381.07709 | 0.37109375 | 0.01746275 | 15.87821 | #N/A |  |  |  |  | 37 | 0.52916861 | 352.64648 | 0.37109375 | 0.01603541 | 14.6936 | #N/A |  |  |  |  | 37 | 0.57886213 | 380.35147 | 0.37304688 | 0.01754128 | 15.84798 | #N/A |  |  |  |  | 37 | 0.55721945 | 369.13419 | 0.37109375 | 0.01688544 | 15.38059125 | #N/A
| 38 | 0.59940118 | 390.01926 | 0.38183594 | 0.01816367 | 16.2508025 | #N/A |  |  |  |  | 38 | 0.59220201 | 391.02078 | 0.38085938 | 0.01794552 | 16.2925325 | #N/A |  |  |  |  | 38 | 0.54505044 | 362.79492 | 0.38085938 | 0.01651668 | 15.116455 | #N/A |  |  |  |  | 38 | 0.59552097 | 390.16785 | 0.3828125 | 0.01804609 | 16.25699375 | #N/A |  |  |  |  | 38 | 0.57374859 | 379.26898 | 0.38085938 | 0.01738632 | 15.80287 | #N/A
| 39 | 0.61562061 | 400.17001 | 0.39160156 | 0.01865517 | 16.67375 | #N/A |  |  |  |  | 39 | 0.60879642 | 401.11279 | 0.390625 | 0.01844838 | 16.71303 | #N/A |  |  |  |  | 39 | 0.56125861 | 373.41083 | 0.390625 | 0.01700784 | 15.55878 | #N/A |  |  |  |  | 39 | 0.6120621 | 400.26312 | 0.39257813 | 0.01854734 | 16.67763 | #N/A |  |  |  |  | 39 | 0.59079713 | 389.62512 | 0.390625 | 0.01790294 | 16.23438 | #N/A
| 40 | 0.63180554 | 410.42722 | 0.40136719 | 0.01914562 | 17.10113 | #N/A |  |  |  |  | 40 | 0.62551486 | 411.21118 | 0.40039063 | 0.018955 | 17.1338 | #N/A |  |  |  |  | 40 | 0.57804143 | 383.3063 | 0.40039063 | 0.01751641 | 15.9711 | #N/A |  |  |  |  | 40 | 0.62829053 | 410.68033 | 0.40234375 | 0.01903911 | 17.11168 | #N/A |  |  |  |  | 40 | 0.60730636 | 399.27686 | 0.40039063 | 0.01840322 | 16.63654 | #N/A
| 41 | 0.64866936 | 419.81668 | 0.41113281 | 0.01965665 | 17.49236 | #N/A |  |  |  |  | 41 | 0.64240187 | 421.15833 | 0.41015625 | 0.01946672 | 17.54826375 | #N/A |  |  |  |  | 41 | 0.5951826 | 393.61746 | 0.41015625 | 0.01803584 | 16.4007275 | #N/A |  |  |  |  | 41 | 0.64503151 | 421.18698 | 0.41210938 | 0.01954641 | 17.5494575 | #N/A |  |  |  |  | 41 | 0.623671 | 408.96594 | 0.41015625 | 0.01889912 | 17.0402475 | #N/A
| 42 | 0.66525733 | 429.8985 | 0.42089844 | 0.02015931 | 17.9124375 | #N/A |  |  |  |  | 42 | 0.65864813 | 432.05225 | 0.41992188 | 0.01995903 | 18.00218 | #N/A |  |  |  |  | 42 | 0.61157948 | 403.45972 | 0.41992188 | 0.01853271 | 16.81082 | #N/A |  |  |  |  | 42 | 0.66145343 | 431.34671 | 0.421875 | 0.02004404 | 17.97278 | #N/A |  |  |  |  | 42 | 0.64077044 | 419.51721 | 0.41992188 | 0.01941729 | 17.47988375 | #N/A
| 43 | 0.68192184 | 439.61887 | 0.43066406 | 0.0206643 | 18.31745 | #N/A |  |  |  |  | 43 | 0.67551953 | 442.29193 | 0.4296875 | 0.02047029 | 18.42883 | #N/A |  |  |  |  | 43 | 0.62700731 | 413.75757 | 0.4296875 | 0.01900022 | 17.23989875 | #N/A |  |  |  |  | 43 | 0.67805696 | 441.07291 | 0.43164063 | 0.02054718 | 18.37804 | #N/A |  |  |  |  | 43 | 0.65641117 | 429.85703 | 0.4296875 | 0.01989125 | 17.91071 | #N/A
| 44 | 0.6993888 | 450.33569 | 0.44042969 | 0.0211936 | 18.76399 | #N/A |  |  |  |  | 44 | 0.69226962 | 452.70483 | 0.43945313 | 0.02097787 | 18.86270125 | #N/A |  |  |  |  | 44 | 0.64368123 | 424.87427 | 0.43945313 | 0.01950549 | 17.70309 | #N/A |  |  |  |  | 44 | 0.69525719 | 450.67422 | 0.44140625 | 0.0210684 | 18.7780925 | #N/A |  |  |  |  | 44 | 0.67360413 | 440.26785 | 0.43945313 | 0.02041225 | 18.34449375 | #N/A
| 45 | 0.71584547 | 460.52457 | 0.45019531 | 0.02169229 | 19.18852375 | #N/A |  |  |  |  | 45 | 0.7083872 | 462.52423 | 0.44921875 | 0.02146628 | 19.27184 | #N/A |  |  |  |  | 45 | 0.66045874 | 434.77948 | 0.44921875 | 0.0200139 | 18.11581 | #N/A |  |  |  |  | 45 | 0.71132797 | 460.65021 | 0.45117188 | 0.02155539 | 19.19375875 | #N/A |  |  |  |  | 45 | 0.690081 | 449.81924 | 0.44921875 | 0.02091155 | 18.74247 | #N/A
| 46 | 0.73251265 | 470.37704 | 0.45996094 | 0.02219735 | 19.59904 | #N/A |  |  |  |  | 46 | 0.724756 | 471.67773 | 0.45898438 | 0.0219623 | 19.65323875 | #N/A |  |  |  |  | 46 | 0.67802298 | 445.22546 | 0.45898438 | 0.02054615 | 18.55106 | #N/A |  |  |  |  | 46 | 0.72784191 | 470.78275 | 0.4609375 | 0.02205582 | 19.61595 | #N/A |  |  |  |  | 46 | 0.7068786 | 459.74921 | 0.45898438 | 0.02142056 | 19.15622 | #N/A
| 47 | 0.74880558 | 480.05344 | 0.46972656 | 0.02269108 | 20.00223 | #N/A |  |  |  |  | 47 | 0.74108213 | 481.37207 | 0.46875 | 0.02245703 | 20.05717 | #N/A |  |  |  |  | 47 | 0.6944949 | 454.1376 | 0.46875 | 0.0210453 | 18.9224 | #N/A |  |  |  |  | 47 | 0.74403548 | 480.65259 | 0.47070313 | 0.02254653 | 20.02719125 | #N/A |  |  |  |  | 47 | 0.72304308 | 469.30902 | 0.46875 | 0.0219104 | 19.5545425 | #N/A
| 48 | 0.76570594 | 489.48065 | 0.47949219 | 0.02320321 | 20.39503 | #N/A |  |  |  |  | 48 | 0.7574026 | 491.05557 | 0.47851563 | 0.02295159 | 20.46064875 | #N/A |  |  |  |  | 48 | 0.71121907 | 464.09055 | 0.47851563 | 0.02155209 | 19.33710625 | #N/A |  |  |  |  | 48 | 0.76109451 | 490.77957 | 0.48046875 | 0.02306347 | 20.44914875 | #N/A |  |  |  |  | 48 | 0.73856443 | 479.34799 | 0.47851563 | 0.02238074 | 19.97283 | #N/A
| 49 | 0.78191972 | 499.31375 | 0.48925781 | 0.02369454 | 20.80474 | #N/A |  |  |  |  | 49 | 0.77390462 | 501.40942 | 0.48828125 | 0.02345166 | 20.89206 | #N/A |  |  |  |  | 49 | 0.72729617 | 474.75122 | 0.48828125 | 0.02203928 | 19.7813 | #N/A |  |  |  |  | 49 | 0.7768113 | 500.75943 | 0.49023438 | 0.02353974 | 20.86497625 | #N/A |  |  |  |  | 49 | 0.75573599 | 489.43576 | 0.48828125 | 0.02290109 | 20.39316 | #N/A
| 50 | 0.79873288 | 508.41867 | 0.49902344 | 0.02420403 | 21.18411125 | #N/A |  |  |  |  | 50 | 0.79081857 | 512.00641 | 0.49804688 | 0.0239642 | 21.3336 | #N/A |  |  |  |  | 50 | 0.74300224 | 484.85516 | 0.49804688 | 0.02251522 | 20.2023 | #N/A |  |  |  |  | 50 | 0.7937277 | 509.88062 | 0.5 | 0.02405235 | 21.24503 | #N/A |  |  |  |  | 50 | 0.77255404 | 499.65112 | 0.49804688 | 0.02341073 | 20.8188 | #N/A
| 51 | 0.81500345 | 518.57281 | 0.50878906 | 0.02469707 | 21.6072 | #N/A |  |  |  |  | 51 | 0.80739266 | 521.46289 | 0.5078125 | 0.02446644 | 21.72762 | #N/A |  |  |  |  | 51 | 0.76023692 | 495.03189 | 0.5078125 | 0.02303748 | 20.62632875 | #N/A |  |  |  |  | 51 | 0.81035078 | 518.90588 | 0.50976563 | 0.02455608 | 21.62108 | #N/A |  |  |  |  | 51 | 0.78916532 | 509.37421 | 0.5078125 | 0.0239141 | 21.22393 | #N/A
| 52 | 0.8313936 | 528.15771 | 0.51855469 | 0.02519375 | 22.00657125 | #N/A |  |  |  |  | 52 | 0.82418996 | 530.63135 | 0.51757813 | 0.02497545 | 22.10964 | #N/A |  |  |  |  | 52 | 0.77709615 | 505.17392 | 0.51757813 | 0.02354837 | 21.04891 | #N/A |  |  |  |  | 52 | 0.82700157 | 528.43835 | 0.51953125 | 0.02506065 | 22.01826 | #N/A |  |  |  |  | 52 | 0.80556738 | 518.69806 | 0.51757813 | 0.02441113 | 21.61242 | #N/A
| 53 | 0.84876299 | 537.26697 | 0.52832031 | 0.02572009 | 22.38612375 | #N/A |  |  |  |  | 53 | 0.84096485 | 540.28009 | 0.52734375 | 0.02548378 | 22.51167 | #N/A |  |  |  |  | 53 | 0.79357398 | 514.39856 | 0.52734375 | 0.0240477 | 21.43327 | #N/A |  |  |  |  | 53 | 0.8436814 | 539.01508 | 0.52929688 | 0.0255661 | 22.45896 | #N/A |  |  |  |  | 53 | 0.82204604 | 528.00598 | 0.52734375 | 0.02491049 | 22.00025 | #N/A
| 54 | 0.86454338 | 546.65332 | 0.53808594 | 0.02619828 | 22.77722 | #N/A |  |  |  |  | 54 | 0.85733986 | 549.61237 | 0.53710938 | 0.02598 | 22.90052 | #N/A |  |  |  |  | 54 | 0.80991101 | 523.99481 | 0.53710938 | 0.02454276 | 21.83312 | #N/A |  |  |  |  | 54 | 0.8603161 | 548.47729 | 0.5390625 | 0.02607018 | 22.85322 | #N/A |  |  |  |  | 54 | 0.83837789 | 537.55975 | 0.53710938 | 0.02540539 | 22.39832 | #N/A
| 55 | 0.88110316 | 555.77106 | 0.54785156 | 0.0267001 | 23.1571275 | #N/A |  |  |  |  | 55 | 0.87334394 | 559.71985 | 0.546875 | 0.02646497 | 23.32166 | #N/A |  |  |  |  | 55 | 0.82630259 | 533.46265 | 0.546875 | 0.02503947 | 22.22761 | #N/A |  |  |  |  | 55 | 0.8768236 | 557.74402 | 0.54882813 | 0.02657041 | 23.23933 | #N/A |  |  |  |  | 55 | 0.8553766 | 547.12714 | 0.546875 | 0.0259205 | 22.79696 | #N/A
| 56 | 0.89682525 | 565.01483 | 0.55761719 | 0.02717652 | 23.54228 | #N/A |  |  |  |  | 56 | 0.89093602 | 569.30695 | 0.55664063 | 0.02699806 | 23.72112 | #N/A |  |  |  |  | 56 | 0.84312183 | 543.80334 | 0.55664063 | 0.02554915 | 22.6584725 | #N/A |  |  |  |  | 56 | 0.89293402 | 566.98645 | 0.55859375 | 0.02705861 | 23.62444 | #N/A |  |  |  |  | 56 | 0.87172997 | 556.7309 | 0.55664063 | 0.02641606 | 23.19712 | #N/A
| 57 | 0.9133606 | 574.60883 | 0.56738281 | 0.02767759 | 23.94203 | #N/A |  |  |  |  | 57 | 0.9069674 | 578.99005 | 0.56640625 | 0.02748386 | 24.12459 | #N/A |  |  |  |  | 57 | 0.85925949 | 553.44965 | 0.56640625 | 0.02603817 | 23.0604 | #N/A |  |  |  |  | 57 | 0.90986294 | 575.97388 | 0.56835938 | 0.0275716 | 23.99891 | #N/A |  |  |  |  | 57 | 0.88832492 | 566.46051 | 0.56640625 | 0.02691894 | 23.60252125 | #N/A
| 58 | 0.93095267 | 584.37085 | 0.57714844 | 0.02821069 | 24.34879 | #N/A |  |  |  |  | 58 | 0.92320859 | 587.94513 | 0.57617188 | 0.02797602 | 24.49771375 | #N/A |  |  |  |  | 58 | 0.87549049 | 563.22351 | 0.57617188 | 0.02653001 | 23.46764625 | #N/A |  |  |  |  | 58 | 0.92634225 | 585.66656 | 0.578125 | 0.02807098 | 24.40277 | #N/A |  |  |  |  | 58 | 0.90446103 | 576.01715 | 0.57617188 | 0.02740791 | 24.00071 | #N/A
| 59 | 0.94733864 | 593.45667 | 0.58691406 | 0.02870723 | 24.72736125 | #N/A |  |  |  |  | 59 | 0.93968254 | 596.73145 | 0.5859375 | 0.02847523 | 24.86381 | #N/A |  |  |  |  | 59 | 0.89293861 | 571.96271 | 0.5859375 | 0.02705875 | 23.83178 | #N/A |  |  |  |  | 59 | 0.94277841 | 594.91864 | 0.58789063 | 0.02856904 | 24.78828 | #N/A |  |  |  |  | 59 | 0.92117637 | 585.12201 | 0.5859375 | 0.02791444 | 24.38008375 | #N/A
| 60 | 0.96389735 | 602.87878 | 0.59667969 | 0.02920901 | 25.11995 | #N/A |  |  |  |  | 60 | 0.95646107 | 606.17004 | 0.59570313 | 0.02898367 | 25.257085 | #N/A |  |  |  |  | 60 | 0.90902823 | 580.85345 | 0.59570313 | 0.02754631 | 24.20223 | #N/A |  |  |  |  | 60 | 0.95952487 | 604.29443 | 0.59765625 | 0.02907651 | 25.17893 | #N/A |  |  |  |  | 60 | 0.9386301 | 594.52533 | 0.59570313 | 0.02844334 | 24.77188875 | #N/A
| 61 | 0.97991562 | 611.15216 | 0.60644531 | 0.02969441 | 25.46467 | #N/A |  |  |  |  | 61 | 0.97281754 | 615.38556 | 0.60546875 | 0.02947932 | 25.641065 | #N/A |  |  |  |  | 61 | 0.92594188 | 590.59528 | 0.60546875 | 0.02805884 | 24.60814 | #N/A |  |  |  |  | 61 | 0.97573429 | 613.78619 | 0.60742188 | 0.02956771 | 25.57442 | #N/A |  |  |  |  | 61 | 0.95458925 | 603.46973 | 0.60546875 | 0.02892695 | 25.14457 | #N/A
| 62 | 0.99639314 | 619.68207 | 0.61621094 | 0.03019373 | 25.82008625 | #N/A |  |  |  |  | 62 | 0.98927307 | 625.43256 | 0.61523438 | 0.02997797 | 26.05969 | #N/A |  |  |  |  | 62 | 0.94247407 | 600.07477 | 0.61523438 | 0.02855982 | 25.00312 | #N/A |  |  |  |  | 62 | 0.99304885 | 622.37268 | 0.6171875 | 0.03009239 | 25.932195 | #N/A |  |  |  |  | 62 | 0.97139609 | 613.08704 | 0.61523438 | 0.02943625 | 25.54529 | #N/A
| 63 | 1.0131851 | 628.86121 | 0.62597656 | 0.03070258 | 26.20255 | #N/A |  |  |  |  | 63 | 1.0056381 | 634.68494 | 0.625 | 0.03047388 | 26.44521 | #N/A |  |  |  |  | 63 | 0.95829993 | 609.38818 | 0.625 | 0.02903939 | 25.39117 | #N/A |  |  |  |  | 63 | 1.0088201 | 631.18616 | 0.62695313 | 0.03057031 | 26.29942 | #N/A |  |  |  |  | 63 | 0.98784733 | 622.27869 | 0.625 | 0.02993477 | 25.92827875 | #N/A
| 64 | 1.0297577 | 637.88342 | 0.63574219 | 0.03120478 | 26.57848 | #N/A |  |  |  |  | 64 | 1.0223993 | 643.15247 | 0.63476563 | 0.0309818 | 26.79802 | #N/A |  |  |  |  | 64 | 0.97477126 | 618.60663 | 0.63476563 | 0.02953852 | 25.77527625 | #N/A |  |  |  |  | 64 | 1.0256951 | 640.00122 | 0.63671875 | 0.03108167 | 26.6667175 | #N/A |  |  |  |  | 64 | 1.0042411 | 631.38013 | 0.63476563 | 0.03043155 | 26.30751 | #N/A
| 65 | 1.0462997 | 647.41223 | 0.64550781 | 0.03170605 | 26.97551 | #N/A |  |  |  |  | 65 | 1.0395272 | 652.09375 | 0.64453125 | 0.03150082 | 27.17057 | #N/A |  |  |  |  | 65 | 0.99100739 | 627.40405 | 0.64453125 | 0.03003053 | 26.14184 | #N/A |  |  |  |  | 65 | 1.04242 | 648.97888 | 0.64648438 | 0.03158848 | 27.04079 | #N/A |  |  |  |  | 65 | 1.0215124 | 639.75476 | 0.64453125 | 0.03095492 | 26.65645 | #N/A
| 66 | 1.0631082 | 656.12305 | 0.65527344 | 0.0322154 | 27.33846 | #N/A |  |  |  |  | 66 | 1.0555482 | 660.87628 | 0.65429688 | 0.03198631 | 27.53651 | #N/A |  |  |  |  | 66 | 1.0089734 | 636.32764 | 0.65429688 | 0.03057495 | 26.51365 | #N/A |  |  |  |  | 66 | 1.0592318 | 658.42615 | 0.65625 | 0.03209793 | 27.43442 | #N/A |  |  |  |  | 66 | 1.036258 | 648.14471 | 0.65429688 | 0.03140176 | 27.00603 | #N/A
| 67 | 1.079335 | 664.40576 | 0.66503906 | 0.03270712 | 27.68357 | #N/A |  |  |  |  | 67 | 1.0720834 | 669.5863 | 0.6640625 | 0.03248738 | 27.89943 | #N/A |  |  |  |  | 67 | 1.0247401 | 645.54346 | 0.6640625 | 0.03105273 | 26.89764 | #N/A |  |  |  |  | 67 | 1.075906 | 667.24567 | 0.66601563 | 0.03260321 | 27.8019 | #N/A |  |  |  |  | 67 | 1.0542072 | 656.88873 | 0.6640625 | 0.03194567 | 27.37036375 | #N/A
| 68 | 1.0960743 | 672.5495 | 0.67480469 | 0.03321437 | 28.0229 | #N/A |  |  |  |  | 68 | 1.0886536 | 678.97015 | 0.67382813 | 0.0329895 | 28.29042 | #N/A |  |  |  |  | 68 | 1.0414668 | 654.44592 | 0.67382813 | 0.0315596 | 27.26858 | #N/A |  |  |  |  | 68 | 1.0922357 | 675.74835 | 0.67578125 | 0.03309805 | 28.15618125 | #N/A |  |  |  |  | 68 | 1.0705776 | 666.16431 | 0.67382813 | 0.03244175 | 27.75684625 | #N/A
| 69 | 1.1127317 | 681.36115 | 0.68457031 | 0.03371914 | 28.39005 | #N/A |  |  |  |  | 69 | 1.1051048 | 687.55646 | 0.68359375 | 0.03348802 | 28.64819 | #N/A |  |  |  |  | 69 | 1.0582 | 663.89111 | 0.68359375 | 0.03206667 | 27.66213 | #N/A |  |  |  |  | 69 | 1.1083517 | 683.539 | 0.68554688 | 0.03358642 | 28.48079 | #N/A |  |  |  |  | 69 | 1.0873842 | 674.93134 | 0.68359375 | 0.03295104 | 28.12214 | #N/A
| 70 | 1.1292607 | 690.05365 | 0.69433594 | 0.03422002 | 28.75224 | #N/A |  |  |  |  | 70 | 1.1221486 | 696.51489 | 0.69335938 | 0.0340045 | 29.02145375 | #N/A |  |  |  |  | 70 | 1.0746292 | 673.10583 | 0.69335938 | 0.03256452 | 28.04607625 | #N/A |  |  |  |  | 70 | 1.1251566 | 691.67133 | 0.6953125 | 0.03409565 | 28.81963875 | #N/A |  |  |  |  | 70 | 1.1036689 | 683.55725 | 0.69335938 | 0.03344451 | 28.48155 | #N/A
| 71 | 1.1460844 | 698.49133 | 0.70410156 | 0.03472983 | 29.10381 | #N/A |  |  |  |  | 71 | 1.1386895 | 704.70386 | 0.703125 | 0.03450574 | 29.36266 | #N/A |  |  |  |  | 71 | 1.090852 | 681.29474 | 0.703125 | 0.03305612 | 28.38728 | #N/A |  |  |  |  | 71 | 1.1413401 | 700.19824 | 0.70507813 | 0.03458606 | 29.17493 | #N/A |  |  |  |  | 71 | 1.1206884 | 691.34332 | 0.703125 | 0.03396025 | 28.80597 | #N/A
| 72 | 1.1626198 | 706.64069 | 0.71386719 | 0.0352309 | 29.44336 | #N/A |  |  |  |  | 72 | 1.1548221 | 712.45227 | 0.71289063 | 0.03499461 | 29.68551125 | #N/A |  |  |  |  | 72 | 1.1076853 | 689.41827 | 0.71289063 | 0.03356622 | 28.72576125 | #N/A |  |  |  |  | 72 | 1.1584249 | 709.13428 | 0.71484375 | 0.03510378 | 29.54726 | #N/A |  |  |  |  | 72 | 1.1364682 | 699.14484 | 0.71289063 | 0.03443843 | 29.131035 | #N/A
| 73 | 1.178809 | 714.45514 | 0.72363281 | 0.03572148 | 29.76896 | #N/A |  |  |  |  | 73 | 1.1709678 | 721.06586 | 0.72265625 | 0.03548387 | 30.04441 | #N/A |  |  |  |  | 73 | 1.1236525 | 697.72174 | 0.72265625 | 0.03405008 | 29.07174 | #N/A |  |  |  |  | 73 | 1.1745068 | 717.7702 | 0.72460938 | 0.03559112 | 29.90709 | #N/A |  |  |  |  | 73 | 1.1529589 | 707.03174 | 0.72265625 | 0.03493815 | 29.45966 | #N/A
| 74 | 1.1951616 | 722.09491 | 0.73339844 | 0.03621702 | 30.08729 | #N/A |  |  |  |  | 74 | 1.1881479 | 729.77411 | 0.73242188 | 0.03600448 | 30.40725 | #N/A |  |  |  |  | 74 | 1.140229 | 706.21967 | 0.73242188 | 0.03455239 | 29.42582 | #N/A |  |  |  |  | 74 | 1.19134 | 725.91925 | 0.734375 | 0.03610121 | 30.24664 | #N/A |  |  |  |  | 74 | 1.1693945 | 715.44006 | 0.73242188 | 0.0354362 | 29.8100025 | #N/A
| 75 | 1.2118989 | 729.99176 | 0.74316406 | 0.03672421 | 30.41632 | #N/A |  |  |  |  | 75 | 1.2056266 | 738.67719 | 0.7421875 | 0.03653414 | 30.77821625 | #N/A |  |  |  |  | 75 | 1.1569036 | 714.42169 | 0.7421875 | 0.03505768 | 29.76757 | #N/A |  |  |  |  | 75 | 1.20823 | 733.75665 | 0.74414063 | 0.03661303 | 30.57319375 | #N/A |  |  |  |  | 75 | 1.1862504 | 724.30853 | 0.7421875 | 0.03594698 | 30.17952 | #N/A
| 76 | 1.2282423 | 737.77496 | 0.75292969 | 0.03721946 | 30.74062 | #N/A |  |  |  |  | 76 | 1.220807 | 747.05768 | 0.75195313 | 0.03699415 | 31.1274 | #N/A |  |  |  |  | 76 | 1.1730386 | 723.01648 | 0.75195313 | 0.03554662 | 30.12569 | #N/A |  |  |  |  | 76 | 1.2242149 | 741.36786 | 0.75390625 | 0.03709742 | 30.8903275 | #N/A |  |  |  |  | 76 | 1.2032703 | 732.41772 | 0.75195313 | 0.03646274 | 30.517405 | #N/A
| 77 | 1.2447768 | 745.78021 | 0.76269531 | 0.03772051 | 31.07418 | #N/A |  |  |  |  | 77 | 1.2379625 | 754.87067 | 0.76171875 | 0.03751402 | 31.45294 | #N/A |  |  |  |  | 77 | 1.1898781 | 731.60254 | 0.76171875 | 0.03605691 | 30.48344 | #N/A |  |  |  |  | 77 | 1.2412766 | 748.83612 | 0.76367188 | 0.03761444 | 31.201505 | #N/A |  |  |  |  | 77 | 1.2194247 | 739.96912 | 0.76171875 | 0.03695226 | 30.83205 | #N/A
| 78 | 1.2612468 | 753.29126 | 0.77246094 | 0.0382196 | 31.38714 | #N/A |  |  |  |  | 78 | 1.254162 | 762.49628 | 0.77148438 | 0.03800491 | 31.77068 | #N/A |  |  |  |  | 78 | 1.2071068 | 739.38824 | 0.77148438 | 0.03657899 | 30.80784 | #N/A |  |  |  |  | 78 | 1.2569411 | 757.22034 | 0.7734375 | 0.03808912 | 31.5508475 | #N/A |  |  |  |  | 78 | 1.2353115 | 747.453 | 0.77148438 | 0.03743368 | 31.143875 | #N/A
| 79 | 1.2781949 | 760.43127 | 0.78222656 | 0.03873318 | 31.68463625 | #N/A |  |  |  |  | 79 | 1.2708485 | 770.18359 | 0.78125 | 0.03851056 | 32.09098 | #N/A |  |  |  |  | 79 | 1.2237694 | 747.17963 | 0.78125 | 0.03708392 | 31.13248 | #N/A |  |  |  |  | 79 | 1.2740409 | 765.51337 | 0.78320313 | 0.0386073 | 31.89639 | #N/A |  |  |  |  | 79 | 1.2524607 | 754.90527 | 0.78125 | 0.03795335 | 31.45438625 | #N/A
| 80 | 1.2940818 | 767.49591 | 0.79199219 | 0.0392146 | 31.97899625 | #N/A |  |  |  |  | 80 | 1.2873842 | 777.89465 | 0.79101563 | 0.03901164 | 32.41228 | #N/A |  |  |  |  | 80 | 1.2403654 | 754.42346 | 0.79101563 | 0.03758683 | 31.43431 | #N/A |  |  |  |  | 80 | 1.2908882 | 773.25104 | 0.79296875 | 0.03911782 | 32.21879 | #N/A |  |  |  |  | 80 | 1.2698281 | 762.763 | 0.79101563 | 0.03847964 | 31.78179 | #N/A
| 81 | 1.310822 | 774.4809 | 0.80175781 | 0.03972188 | 32.2700375 | #N/A |  |  |  |  | 81 | 1.3036829 | 785.5946 | 0.80078125 | 0.03950554 | 32.73311 | #N/A |  |  |  |  | 81 | 1.257351 | 762.98199 | 0.80078125 | 0.03810155 | 31.79091625 | #N/A |  |  |  |  | 81 | 1.3078116 | 780.6864 | 0.80273438 | 0.03963065 | 32.5286 | #N/A |  |  |  |  | 81 | 1.2859547 | 770.74597 | 0.80078125 | 0.03896832 | 32.11442 | #N/A
| 82 | 1.3277776 | 781.34424 | 0.81152344 | 0.04023568 | 32.55601 | #N/A |  |  |  |  | 82 | 1.3202791 | 793.71313 | 0.81054688 | 0.04000846 | 33.07138 | #N/A |  |  |  |  | 82 | 1.2732502 | 771.30029 | 0.81054688 | 0.03858334 | 32.13751 | #N/A |  |  |  |  | 82 | 1.3243647 | 787.24432 | 0.8125 | 0.04013226 | 32.80185 | #N/A |  |  |  |  | 82 | 1.3021251 | 778.16144 | 0.81054688 | 0.03945834 | 32.42339 | #N/A
| 83 | 1.3448004 | 788.97473 | 0.82128906 | 0.04075153 | 32.87395 | #N/A |  |  |  |  | 83 | 1.3368368 | 801.27985 | 0.8203125 | 0.04051021 | 33.38666 | #N/A |  |  |  |  | 83 | 1.2903631 | 778.78955 | 0.8203125 | 0.03910191 | 32.44956 | #N/A |  |  |  |  | 83 | 1.340391 | 794.7135 | 0.82226563 | 0.04061791 | 33.1130625 | #N/A |  |  |  |  | 83 | 1.3190969 | 785.80939 | 0.8203125 | 0.03997263 | 32.74206 | #N/A
| 84 | 1.3606895 | 796.16846 | 0.83105469 | 0.04123302 | 33.17369 | #N/A |  |  |  |  | 84 | 1.3534636 | 808.25446 | 0.83007813 | 0.04101405 | 33.67727 | #N/A |  |  |  |  | 84 | 1.3072296 | 786.15674 | 0.83007813 | 0.03961302 | 32.75653 | #N/A |  |  |  |  | 84 | 1.3573548 | 801.68787 | 0.83203125 | 0.04113196 | 33.40366125 | #N/A |  |  |  |  | 84 | 1.3355097 | 793.26501 | 0.83007813 | 0.04046999 | 33.05270875 | #N/A
| 85 | 1.3775085 | 802.93829 | 0.84082031 | 0.04174268 | 33.45576 | #N/A |  |  |  |  | 85 | 1.3704417 | 815.12238 | 0.83984375 | 0.04152854 | 33.9634325 | #N/A |  |  |  |  | 85 | 1.3238168 | 793.59662 | 0.83984375 | 0.04011566 | 33.06653 | #N/A |  |  |  |  | 85 | 1.3741124 | 809.1485 | 0.84179688 | 0.04163977 | 33.71452 | #N/A |  |  |  |  | 85 | 1.3519907 | 800.12982 | 0.83984375 | 0.04096942 | 33.3387425 | #N/A
| 86 | 1.39355 | 808.70184 | 0.85058594 | 0.04222879 | 33.69591 | #N/A |  |  |  |  | 86 | 1.3866892 | 822.23639 | 0.84960938 | 0.04202088 | 34.25985 | #N/A |  |  |  |  | 86 | 1.3408033 | 800.86914 | 0.84960938 | 0.0406304 | 33.3695475 | #N/A |  |  |  |  | 86 | 1.3908393 | 816.23938 | 0.8515625 | 0.04214665 | 34.00997 | #N/A |  |  |  |  | 86 | 1.3684543 | 806.92242 | 0.84960938 | 0.04146831 | 33.6217675 | #N/A
| 87 | 1.4102836 | 815.24854 | 0.86035156 | 0.04273587 | 33.96869 | #N/A |  |  |  |  | 87 | 1.4033931 | 829.77356 | 0.859375 | 0.04252706 | 34.5739 | #N/A |  |  |  |  | 87 | 1.3576976 | 808.47791 | 0.859375 | 0.04114235 | 33.68658 | #N/A |  |  |  |  | 87 | 1.407625 | 822.93579 | 0.86132813 | 0.0426553 | 34.28899125 | #N/A |  |  |  |  | 87 | 1.3852522 | 814.0368 | 0.859375 | 0.04197734 | 33.9182 | #N/A
| 88 | 1.4268088 | 821.64935 | 0.87011719 | 0.04323663 | 34.23539 | #N/A |  |  |  |  | 88 | 1.4196632 | 836.59302 | 0.86914063 | 0.0430201 | 34.8580425 | #N/A |  |  |  |  | 88 | 1.3739474 | 815.44843 | 0.86914063 | 0.04163477 | 33.97702 | #N/A |  |  |  |  | 88 | 1.4236232 | 828.2688 | 0.87109375 | 0.0431401 | 34.5112 | #N/A |  |  |  |  | 88 | 1.4015186 | 821.37439 | 0.86914063 | 0.04247026 | 34.22393 | #N/A
| 89 | 1.442981 | 827.84698 | 0.87988281 | 0.0437267 | 34.49362 | #N/A |  |  |  |  | 89 | 1.4363153 | 843.44452 | 0.87890625 | 0.04352471 | 35.14352 | #N/A |  |  |  |  | 89 | 1.3903441 | 823.12006 | 0.87890625 | 0.04213164 | 34.29667 | #N/A |  |  |  |  | 89 | 1.4399564 | 834.44983 | 0.88085938 | 0.04363504 | 34.76874 | #N/A |  |  |  |  | 89 | 1.4183692 | 828.35925 | 0.87890625 | 0.04298088 | 34.51496875 | #N/A
| 90 | 1.4600643 | 834.8454 | 0.88964844 | 0.04424437 | 34.785225 | #N/A |  |  |  |  | 90 | 1.4532481 | 850.01257 | 0.88867188 | 0.04403782 | 35.41719 | #N/A |  |  |  |  | 90 | 1.4070536 | 830.23102 | 0.88867188 | 0.04263799 | 34.59296 | #N/A |  |  |  |  | 90 | 1.456202 | 840.47162 | 0.890625 | 0.04412733 | 35.01965 | #N/A |  |  |  |  | 90 | 1.4352592 | 834.78278 | 0.88867188 | 0.0434927 | 34.78262 | #N/A
| 91 | 1.476287 | 841.09058 | 0.89941406 | 0.04473597 | 35.04544 | #N/A |  |  |  |  | 91 | 1.4694341 | 856.70709 | 0.8984375 | 0.04452831 | 35.69612875 | #N/A |  |  |  |  | 91 | 1.4228634 | 836.56219 | 0.8984375 | 0.04311707 | 34.85676 | #N/A |  |  |  |  | 91 | 1.4725261 | 846.7691 | 0.90039063 | 0.044622 | 35.28205 | #N/A |  |  |  |  | 91 | 1.4510508 | 840.64832 | 0.8984375 | 0.04397124 | 35.02701 | #N/A
| 92 | 1.492985 | 847.30975 | 0.90917969 | 0.04524197 | 35.30457 | #N/A |  |  |  |  | 92 | 1.4864215 | 862.43048 | 0.90820313 | 0.04504308 | 35.9346 | #N/A |  |  |  |  | 92 | 1.439737 | 842.94049 | 0.90820313 | 0.04362839 | 35.12252 | #N/A |  |  |  |  | 92 | 1.4893475 | 852.70129 | 0.91015625 | 0.04513174 | 35.52922 | #N/A |  |  |  |  | 92 | 1.4678699 | 846.60815 | 0.90820313 | 0.04448091 | 35.27534 | #N/A
| 93 | 1.5099447 | 853.00391 | 0.91894531 | 0.0457559 | 35.54183 | #N/A |  |  |  |  | 93 | 1.5027137 | 868.61902 | 0.91796875 | 0.04553678 | 36.19246 | #N/A |  |  |  |  | 93 | 1.4563017 | 849.25897 | 0.91796875 | 0.04413035 | 35.38579 | #N/A |  |  |  |  | 93 | 1.5062964 | 858.84827 | 0.91992188 | 0.04564535 | 35.78534 | #N/A |  |  |  |  | 93 | 1.4841155 | 852.27307 | 0.91796875 | 0.0449732 | 35.51138 | #N/A
| 94 | 1.5268737 | 858.65759 | 0.92871094 | 0.0462689 | 35.7774 | #N/A |  |  |  |  | 94 | 1.5192993 | 874.94299 | 0.92773438 | 0.04603937 | 36.45596 | #N/A |  |  |  |  | 94 | 1.4729177 | 855.41675 | 0.92773438 | 0.04463387 | 35.64236 | #N/A |  |  |  |  | 94 | 1.5224241 | 864.03491 | 0.9296875 | 0.04613406 | 36.00145 | #N/A |  |  |  |  | 94 | 1.5012437 | 858.02051 | 0.92773438 | 0.04549223 | 35.75085 | #N/A
| 95 | 1.5428792 | 864.42487 | 0.93847656 | 0.04675392 | 36.0177 | #N/A |  |  |  |  | 95 | 1.5360701 | 880.72394 | 0.9375 | 0.04654758 | 36.69683 | #N/A |  |  |  |  | 95 | 1.4892166 | 862.31226 | 0.9375 | 0.04512778 | 35.9296775 | #N/A |  |  |  |  | 95 | 1.5394456 | 868.91138 | 0.93945313 | 0.04664987 | 36.20464 | #N/A |  |  |  |  | 95 | 1.5174407 | 864.2926 | 0.9375 | 0.04598305 | 36.01219 | #N/A
| 96 | 1.5601391 | 869.6778 | 0.94824219 | 0.04727694 | 36.236575 | #N/A |  |  |  |  | 96 | 1.552399 | 886.47168 | 0.94726563 | 0.04704239 | 36.93632 | #N/A |  |  |  |  | 96 | 1.5054487 | 868.66022 | 0.94726563 | 0.04561966 | 36.19418 | #N/A |  |  |  |  | 96 | 1.5556951 | 874.59985 | 0.94921875 | 0.04714228 | 36.44166 | #N/A |  |  |  |  | 96 | 1.5339552 | 869.79742 | 0.94726563 | 0.04648349 | 36.24156 | #N/A
| 97 | 1.5760782 | 875.59619 | 0.95800781 | 0.04775995 | 36.48317 | #N/A |  |  |  |  | 97 | 1.5688295 | 891.26453 | 0.95703125 | 0.04754029 | 37.13602 | #N/A |  |  |  |  | 97 | 1.5228106 | 874.26007 | 0.95703125 | 0.04614578 | 36.4275 | #N/A |  |  |  |  | 97 | 1.572341 | 880.00262 | 0.95898438 | 0.0476467 | 36.66678 | #N/A |  |  |  |  | 97 | 1.5511646 | 874.94458 | 0.95703125 | 0.04700499 | 36.45602 | #N/A
| 98 | 1.5927098 | 880.50507 | 0.96777344 | 0.04826393 | 36.68771125 | #N/A |  |  |  |  | 98 | 1.5851498 | 896.20758 | 0.96679688 | 0.04803484 | 37.3419825 | #N/A |  |  |  |  | 98 | 1.5392777 | 879.05328 | 0.96679688 | 0.04664478 | 36.62722 | #N/A |  |  |  |  | 98 | 1.5890721 | 885.51794 | 0.96875 | 0.0481537 | 36.89658 | #N/A |  |  |  |  | 98 | 1.5668924 | 879.79138 | 0.96679688 | 0.04748159 | 36.65797 | #N/A
| 99 | 1.609303 | 884.56732 | 0.97753906 | 0.04876676 | 36.85697 | #N/A |  |  |  |  | 99 | 1.602417 | 901.23413 | 0.9765625 | 0.04855809 | 37.55142 | #N/A |  |  |  |  | 99 | 1.5556782 | 884.62878 | 0.9765625 | 0.04714176 | 36.8595325 | #N/A |  |  |  |  | 99 | 1.6065031 | 890.84558 | 0.97851563 | 0.04868191 | 37.11857 | #N/A |  |  |  |  | 99 | 1.5840708 | 884.72943 | 0.9765625 | 0.04800215 | 36.86372625 | #N/A
| 100 | 1.6254427 | 889.37744 | 0.98730469 | 0.04925584 | 37.05739 | #N/A |  |  |  |  | 100 | 1.6181732 | 906.1723 | 0.98632813 | 0.04903555 | 37.75718 | #N/A |  |  |  |  | 100 | 1.5724639 | 890.33441 | 0.98632813 | 0.04765042 | 37.09727 | #N/A |  |  |  |  | 100 | 1.621949 | 895.7016 | 0.98828125 | 0.04914997 | 37.3209 | #N/A |  |  |  |  | 100 | 1.5999596 | 890.42328 | 0.98632813 | 0.04848362 | 37.10097 | #N/A
| 101 | 1.6421353 | 894.302 | 0.99707031 | 0.04976168 | 37.26258 | #N/A |  |  |  |  | 101 | 1.6350926 | 911.58472 | 0.99609375 | 0.04954826 | 37.9827 | #N/A |  |  |  |  | 101 | 1.588855 | 895.56824 | 0.99609375 | 0.04814712 | 37.31534 | #N/A |  |  |  |  | 101 | 1.6385605 | 900.27075 | 0.99804688 | 0.04965335 | 37.51128125 | #N/A |  |  |  |  | 101 | 1.6165552 | 895.60278 | 0.99609375 | 0.04898652 | 37.3167825 | #N/A
| 102 | 1.6592743 | 899.33527 | 1.0068359 | 0.05028104 | 37.4723 | #N/A |  |  |  |  | 102 | 1.6522726 | 916.77527 | 1.0058594 | 0.05006887 | 38.19897 | #N/A |  |  |  |  | 102 | 1.6051874 | 901.35114 | 1.0058594 | 0.04864204 | 37.5562975 | #N/A |  |  |  |  | 102 | 1.6542848 | 904.5658 | 1.0078125 | 0.05012984 | 37.69024 | #N/A |  |  |  |  | 102 | 1.6331041 | 901.0661 | 1.0058594 | 0.049488 | 37.54442 | #N/A
| 103 | 1.6757735 | 904.16449 | 1.0166016 | 0.05078102 | 37.67352 | #N/A |  |  |  |  | 103 | 1.668551 | 921.34717 | 1.015625 | 0.05056215 | 38.38947 | #N/A |  |  |  |  | 103 | 1.6221559 | 905.67969 | 1.015625 | 0.04915624 | 37.73665375 | #N/A |  |  |  |  | 103 | 1.6716179 | 909.57758 | 1.0175781 | 0.05065509 | 37.89907 | #N/A |  |  |  |  | 103 | 1.6492232 | 905.57776 | 1.015625 | 0.04997646 | 37.73241 | #N/A
| 104 | 1.6919534 | 908.9267 | 1.0263672 | 0.05127132 | 37.87195 | #N/A |  |  |  |  | 104 | 1.6845999 | 925.41095 | 1.0253906 | 0.05104848 | 38.55879 | #N/A |  |  |  |  | 104 | 1.638373 | 910.3205 | 1.0253906 | 0.04964767 | 37.93002 | #N/A |  |  |  |  | 104 | 1.6874965 | 914.75647 | 1.0273438 | 0.05113626 | 38.11485 | #N/A |  |  |  |  | 104 | 1.6660483 | 909.92291 | 1.0253906 | 0.05048631 | 37.91345 | #N/A
| 105 | 1.7085239 | 912.94202 | 1.0361328 | 0.05177345 | 38.03925 | #N/A |  |  |  |  | 105 | 1.7016398 | 929.93579 | 1.0351563 | 0.05156484 | 38.74732 | #N/A |  |  |  |  | 105 | 1.6554112 | 914.83057 | 1.0351563 | 0.05016398 | 38.11794 | #N/A |  |  |  |  | 105 | 1.7040081 | 919.04547 | 1.0371094 | 0.05163661 | 38.29356125 | #N/A |  |  |  |  | 105 | 1.6832956 | 914.46136 | 1.0351563 | 0.05100896 | 38.10256 | #N/A
| 106 | 1.7249314 | 916.67841 | 1.0458984 | 0.05227065 | 38.19493375 | #N/A |  |  |  |  | 106 | 1.7175205 | 934.32007 | 1.0449219 | 0.05204608 | 38.93 | #N/A |  |  |  |  | 106 | 1.6707946 | 919.62109 | 1.0449219 | 0.05063014 | 38.31755 | #N/A |  |  |  |  | 106 | 1.7212853 | 923.58459 | 1.046875 | 0.05216016 | 38.48269125 | #N/A |  |  |  |  | 106 | 1.6995368 | 918.75177 | 1.0449219 | 0.05150112 | 38.28132375 | #N/A
| 107 | 1.7413468 | 920.70868 | 1.0556641 | 0.05276808 | 38.36286 | #N/A |  |  |  |  | 107 | 1.7343373 | 938.65204 | 1.0546875 | 0.05255568 | 39.1105 | #N/A |  |  |  |  | 107 | 1.6872581 | 924.59497 | 1.0546875 | 0.05112903 | 38.52479 | #N/A |  |  |  |  | 107 | 1.738086 | 927.19556 | 1.0566406 | 0.05266927 | 38.63315 | #N/A |  |  |  |  | 107 | 1.7156792 | 923.17877 | 1.0546875 | 0.05199028 | 38.46578 | #N/A
| 108 | 1.7585169 | 924.89655 | 1.0654297 | 0.05328839 | 38.53735625 | #N/A |  |  |  |  | 108 | 1.7507136 | 943.14655 | 1.0644531 | 0.05305193 | 39.29777 | #N/A |  |  |  |  | 108 | 1.7036699 | 929.58179 | 1.0644531 | 0.05162636 | 38.73257 | #N/A |  |  |  |  | 108 | 1.7540151 | 931.08502 | 1.0664063 | 0.05315197 | 38.79521 | #N/A |  |  |  |  | 108 | 1.7325642 | 927.72675 | 1.0644531 | 0.05250195 | 38.65528125 | #N/A
| 109 | 1.7752585 | 929.04279 | 1.0751953 | 0.05379571 | 38.71011625 | #N/A |  |  |  |  | 109 | 1.767064 | 946.95551 | 1.0742188 | 0.05354739 | 39.45648 | #N/A |  |  |  |  | 109 | 1.7205049 | 933.76007 | 1.0742188 | 0.05213651 | 38.90667 | #N/A |  |  |  |  | 109 | 1.771405 | 934.4649 | 1.0761719 | 0.05367894 | 38.9360375 | #N/A |  |  |  |  | 109 | 1.7486912 | 931.63489 | 1.0742188 | 0.05299064 | 38.81812 | #N/A
| 110 | 1.7913152 | 932.97198 | 1.0849609 | 0.05428228 | 38.8738325 | #N/A |  |  |  |  | 110 | 1.7840502 | 950.77917 | 1.0839844 | 0.05406213 | 39.61579875 | #N/A |  |  |  |  | 110 | 1.7372051 | 938.51929 | 1.0839844 | 0.05264258 | 39.10497 | #N/A |  |  |  |  | 110 | 1.7876092 | 938.34961 | 1.0859375 | 0.05416998 | 39.0979 | #N/A |  |  |  |  | 110 | 1.76569 | 935.44781 | 1.0839844 | 0.05350576 | 38.97699 | #N/A
| 111 | 1.80783 | 936.43677 | 1.0947266 | 0.05478273 | 39.01819875 | #N/A |  |  |  |  | 111 | 1.8005809 | 953.76965 | 1.09375 | 0.05456306 | 39.7404 | #N/A |  |  |  |  | 111 | 1.7537074 | 942.14471 | 1.09375 | 0.05314265 | 39.25603 | #N/A |  |  |  |  | 111 | 1.8042419 | 942.01819 | 1.0957031 | 0.054674 | 39.25076 | #N/A |  |  |  |  | 111 | 1.7825108 | 938.58154 | 1.09375 | 0.05401548 | 39.10756 | #N/A
| 112 | 1.824899 | 939.28906 | 1.1044922 | 0.05529997 | 39.13704 | #N/A |  |  |  |  | 112 | 1.8170354 | 957.59821 | 1.1035156 | 0.05506168 | 39.89993 | #N/A |  |  |  |  | 112 | 1.7712367 | 946.19092 | 1.1035156 | 0.05367384 | 39.42462 | #N/A |  |  |  |  | 112 | 1.8204851 | 945.12805 | 1.1054688 | 0.05516622 | 39.38034 | #N/A |  |  |  |  | 112 | 1.7989277 | 942.3197 | 1.1035156 | 0.05451296 | 39.26332 | #N/A
| 113 | 1.8409486 | 942.30402 | 1.1142578 | 0.05578632 | 39.2626675 | #N/A |  |  |  |  | 113 | 1.8333187 | 961.1546 | 1.1132813 | 0.05555511 | 40.04811 | #N/A |  |  |  |  | 113 | 1.7872717 | 950.27563 | 1.1132813 | 0.05415975 | 39.59482 | #N/A |  |  |  |  | 113 | 1.8378148 | 948.21942 | 1.1152344 | 0.05569136 | 39.5091425 | #N/A |  |  |  |  | 113 | 1.8156209 | 945.74597 | 1.1132813 | 0.05501882 | 39.40608 | #N/A
| 114 | 1.8579553 | 944.72919 | 1.1240234 | 0.05630168 | 39.36371625 | #N/A |  |  |  |  | 114 | 1.8501989 | 964.46338 | 1.1230469 | 0.05606663 | 40.18597 | #N/A |  |  |  |  | 114 | 1.8039308 | 954.41064 | 1.1230469 | 0.05466457 | 39.76711 | #N/A |  |  |  |  | 114 | 1.8541366 | 950.76709 | 1.125 | 0.05618596 | 39.6153 | #N/A |  |  |  |  | 114 | 1.8322402 | 949.06012 | 1.1230469 | 0.05552243 | 39.54417 | #N/A
| 115 | 1.8740137 | 947.59784 | 1.1337891 | 0.05678829 | 39.48324 | #N/A |  |  |  |  | 115 | 1.8667983 | 967.4201 | 1.1328125 | 0.05656965 | 40.30917 | #N/A |  |  |  |  | 115 | 1.8203598 | 958.00366 | 1.1328125 | 0.05516242 | 39.91682 | #N/A |  |  |  |  | 115 | 1.8707544 | 952.82916 | 1.1347656 | 0.05668953 | 39.701215 | #N/A |  |  |  |  | 115 | 1.8486093 | 952.37354 | 1.1328125 | 0.05601846 | 39.68223 | #N/A
| 116 | 1.8908278 | 950.90558 | 1.1435547 | 0.05729781 | 39.62107 | #N/A |  |  |  |  | 116 | 1.8834447 | 969.6441 | 1.1425781 | 0.05707408 | 40.4018375 | #N/A |  |  |  |  | 116 | 1.8371067 | 960.74969 | 1.1425781 | 0.0556699 | 40.03124 | #N/A |  |  |  |  | 116 | 1.8873632 | 955.25745 | 1.1445313 | 0.05719282 | 39.80239375 | #N/A |  |  |  |  | 116 | 1.8650259 | 954.78333 | 1.1425781 | 0.05651594 | 39.78263875 | #N/A
| 117 | 1.9075482 | 952.94165 | 1.1533203 | 0.05780449 | 39.7059 | #N/A |  |  |  |  | 117 | 1.8997442 | 972.00562 | 1.1523438 | 0.05756801 | 40.50023 | #N/A |  |  |  |  | 117 | 1.853201 | 963.74188 | 1.1523438 | 0.05615761 | 40.15591 | #N/A |  |  |  |  | 117 | 1.9044647 | 957.55524 | 1.1542969 | 0.05771105 | 39.898135 | #N/A |  |  |  |  | 117 | 1.8811642 | 956.79993 | 1.1523438 | 0.05700498 | 39.86666375 | #N/A
| 118 | 1.9241335 | 955.22083 | 1.1630859 | 0.05830708 | 39.80087 | #N/A |  |  |  |  | 118 | 1.9167136 | 974.51678 | 1.1621094 | 0.05808223 | 40.60487 | #N/A |  |  |  |  | 118 | 1.8694407 | 966.02313 | 1.1621094 | 0.05664972 | 40.25096375 | #N/A |  |  |  |  | 118 | 1.9203769 | 959.37537 | 1.1640625 | 0.05819324 | 39.97397375 | #N/A |  |  |  |  | 118 | 1.8980356 | 958.74597 | 1.1621094 | 0.05751623 | 39.94774875 | #N/A
| 119 | 1.9400359 | 956.45447 | 1.1728516 | 0.05878897 | 39.85227 | #N/A |  |  |  |  | 119 | 1.93297 | 977.159 | 1.171875 | 0.05857485 | 40.71496 | #N/A |  |  |  |  | 119 | 1.8869916 | 969.43884 | 1.171875 | 0.05718156 | 40.393285 | #N/A |  |  |  |  | 119 | 1.9372525 | 961.33569 | 1.1738281 | 0.05870462 | 40.05565375 | #N/A |  |  |  |  | 119 | 1.9155785 | 960.82837 | 1.171875 | 0.05804783 | 40.03452 | #N/A
| 120 | 1.9574249 | 957.4021 | 1.1826172 | 0.05931591 | 39.89175 | #N/A |  |  |  |  | 120 | 1.9496157 | 979.32281 | 1.1816406 | 0.05907926 | 40.80512 | #N/A |  |  |  |  | 120 | 1.9033037 | 972.38367 | 1.1816406 | 0.05767587 | 40.51598625 | #N/A |  |  |  |  | 120 | 1.9538701 | 961.82227 | 1.1835938 | 0.05920818 | 40.07593 | #N/A |  |  |  |  | 120 | 1.932184 | 962.89087 | 1.1816406 | 0.05855103 | 40.12045 | #N/A
| 121 | 1.9738646 | 959.30713 | 1.1923828 | 0.05981408 | 39.97113 | #N/A |  |  |  |  | 121 | 1.9665619 | 980.28571 | 1.1914063 | 0.05959278 | 40.84524 | #N/A |  |  |  |  | 121 | 1.9203868 | 974.27673 | 1.1914063 | 0.05819354 | 40.59486375 | #N/A |  |  |  |  | 121 | 1.9706041 | 962.34509 | 1.1933594 | 0.05971528 | 40.09771 | #N/A |  |  |  |  | 121 | 1.9481511 | 964.94733 | 1.1914063 | 0.05903488 | 40.20613875 | #N/A
| 122 | 1.9911065 | 960.65222 | 1.2021484 | 0.06033656 | 40.02718 | #N/A |  |  |  |  | 122 | 1.9829934 | 981.24036 | 1.2011719 | 0.06009071 | 40.885015 | #N/A |  |  |  |  | 122 | 1.9359555 | 976.55225 | 1.2011719 | 0.05866532 | 40.68968 | #N/A |  |  |  |  | 122 | 1.9871507 | 962.60901 | 1.203125 | 0.06021669 | 40.10870875 | #N/A |  |  |  |  | 122 | 1.9649163 | 966.26086 | 1.2011719 | 0.05954292 | 40.26087 | #N/A
| 123 | 2.0070441 | 961.46722 | 1.2119141 | 0.06081952 | 40.06113 | 40.06113 |  |  |  |  | 123 | 1.9997207 | 982.18121 | 1.2109375 | 0.0605976 | 40.92422 | #N/A |  |  |  |  | 123 | 1.9527559 | 977.99402 | 1.2109375 | 0.05917442 | 40.74975 | #N/A |  |  |  |  | 123 | 2.0040522 | 962.81189 | 1.2128906 | 0.06072885 | 40.11716 | #N/A |  |  |  |  | 123 | 1.9813192 | 966.6355 | 1.2109375 | 0.06003998 | 40.27648 | #N/A
| 124 | 2.0234644 | 961.14221 | 1.2216797 | 0.0613171 | 40.04759 | #N/A |  |  |  |  | 124 | 2.0158617 | 982.76196 | 1.2207031 | 0.06108672 | 40.948415 | #N/A |  |  |  |  | 124 | 1.9698863 | 979.42603 | 1.2207031 | 0.05969352 | 40.80942 | #N/A |  |  |  |  | 124 | 2.0205665 | 962.83948 | 1.2226563 | 0.06122929 | 40.11831 | 40.11831 |  |  |  |  | 124 | 1.9975971 | 967.05273 | 1.2207031 | 0.06053325 | 40.29386375 | #N/A
| 125 | 2.0405786 | 960.82629 | 1.2314453 | 0.06183572 | 40.03442875 | #N/A |  |  |  |  | 125 | 2.0332849 | 983.39996 | 1.2304688 | 0.06161469 | 40.975 | #N/A |  |  |  |  | 125 | 1.9859374 | 980.97412 | 1.2304688 | 0.06017992 | 40.87392 | #N/A |  |  |  |  | 125 | 2.0371602 | 961.5614 | 1.2324219 | 0.06173213 | 40.06506 | #N/A |  |  |  |  | 125 | 2.014746 | 967.14941 | 1.2304688 | 0.06105291 | 40.29789 | #N/A
| 126 | 2.0567069 | 959.83734 | 1.2412109 | 0.06232445 | 39.9932225 | #N/A |  |  |  |  | 126 | 2.0493305 | 983.7608 | 1.2402344 | 0.06210092 | 40.99003 | 40.99003 |  |  |  |  | 126 | 2.0028799 | 981.98889 | 1.2402344 | 0.06069333 | 40.91620375 | #N/A |  |  |  |  | 126 | 2.0537372 | 959.5498 | 1.2421875 | 0.06223446 | 39.98124 | #N/A |  |  |  |  | 126 | 2.0314813 | 967.96161 | 1.2402344 | 0.06156004 | 40.33173375 | 40.33173375
| 127 | 2.0733438 | 959.83014 | 1.2509766 | 0.0628286 | 39.9929225 | #N/A |  |  |  |  | 127 | 2.0658019 | 983.33936 | 1.25 | 0.06260006 | 40.97247 | #N/A |  |  |  |  | 127 | 2.0197492 | 982.29828 | 1.25 | 0.06120452 | 40.929095 | #N/A |  |  |  |  | 127 | 2.0705259 | 956.61646 | 1.2519531 | 0.06274321 | 39.85902 | #N/A |  |  |  |  | 127 | 2.0482717 | 967.52917 | 1.25 | 0.06206884 | 40.31372 | #N/A
| 128 | 2.0897753 | 958.73291 | 1.2607422 | 0.06332652 | 39.9472 | #N/A |  |  |  |  | 128 | 2.0830173 | 982.16199 | 1.2597656 | 0.06312174 | 40.92341625 | #N/A |  |  |  |  | 128 | 2.0363927 | 982.74713 | 1.2597656 | 0.06170887 | 40.9478 | 40.9478 |  |  |  |  | 128 | 2.0871122 | 952.86963 | 1.2617188 | 0.06324582 | 39.70290125 | #N/A |  |  |  |  | 128 | 2.0640509 | 966.44135 | 1.2597656 | 0.062547 | 40.26839 | #N/A
| 129 | 2.1069202 | 956.90033 | 1.2705078 | 0.06384607 | 39.87085 | #N/A |  |  |  |  | 129 | 2.0999153 | 980.19281 | 1.2695313 | 0.0636338 | 40.84137 | #N/A |  |  |  |  | 129 | 2.0525482 | 981.64954 | 1.2695313 | 0.06219843 | 40.90206 | #N/A |  |  |  |  | 129 | 2.1038153 | 947.5083 | 1.2714844 | 0.06375198 | 39.4795125 | #N/A |  |  |  |  | 129 | 2.0805304 | 964.91309 | 1.2695313 | 0.06304638 | 40.20471 | #N/A
| 130 | 2.124295 | 954.10669 | 1.2802734 | 0.06437258 | 39.75445 | #N/A |  |  |  |  | 130 | 2.1155148 | 977.60492 | 1.2792969 | 0.06410651 | 40.73354 | #N/A |  |  |  |  | 130 | 2.0691535 | 980.57513 | 1.2792969 | 0.06270162 | 40.8573 | #N/A |  |  |  |  | 130 | 2.1202583 | 938.28229 | 1.28125 | 0.06425025 | 39.0951 | #N/A |  |  |  |  | 130 | 2.09762 | 962.63672 | 1.2792969 | 0.06356424 | 40.10986 | #N/A
| 131 | 2.1395962 | 950.9231 | 1.2900391 | 0.06483625 | 39.6218 | #N/A |  |  |  |  | 131 | 2.1327147 | 974.54913 | 1.2890625 | 0.06462772 | 40.60621375 | #N/A |  |  |  |  | 131 | 2.0855 | 978.56824 | 1.2890625 | 0.06319697 | 40.77368 | #N/A |  |  |  |  | 131 | 2.138222 | 917.88776 | 1.2910156 | 0.06479461 | 38.24532 | #N/A |  |  |  |  | 131 | 2.1143274 | 960.36566 | 1.2890625 | 0.06407053 | 40.01524 | #N/A
| 132 | 2.1574993 | 947.00946 | 1.2998047 | 0.06537877 | 39.4587275 | #N/A |  |  |  |  | 132 | 2.1490545 | 970.57123 | 1.2988281 | 0.06512286 | 40.44047 | #N/A |  |  |  |  | 132 | 2.1026032 | 976.34528 | 1.2988281 | 0.06371525 | 40.68105 | #N/A | [15 empty] | 132 | 2.131222 | 957.49664 | 1.2988281 | 0.06458248 | 39.89569 | #N/A
| 133 | 2.1733541 | 942.8689 | 1.3095703 | 0.06585922 | 39.2862 | #N/A |  |  |  |  | 133 | 2.1660213 | 965.12872 | 1.3085938 | 0.06563701 | 40.2137 | #N/A |  |  |  |  | 133 | 2.1186426 | 972.89874 | 1.3085938 | 0.06420129 | 40.5374475 | #N/A | [15 empty] | 133 | 2.1474879 | 953.92035 | 1.3085938 | 0.06507539 | 39.74668125 | #N/A
| 134 | 2.1901541 | 937.60168 | 1.3193359 | 0.06636831 | 39.06674 | #N/A |  |  |  |  | 134 | 2.182713 | 956.10797 | 1.3183594 | 0.06614282 | 39.83783 | #N/A |  |  |  |  | 134 | 2.136174 | 967.80725 | 1.3183594 | 0.06473255 | 40.3253 | #N/A | [15 empty] | 134 | 2.1638391 | 948.96918 | 1.3183594 | 0.06557088 | 39.5403825 | #N/A
| 135 | 2.2072425 | 931.50305 | 1.3291016 | 0.06688614 | 38.81263 | #N/A |  |  |  |  | 135 | 2.1990447 | 940.3913 | 1.328125 | 0.06663772 | 39.18297 | #N/A |  |  |  |  | 135 | 2.1525748 | 961.6618 | 1.328125 | 0.06522954 | 40.06924 | #N/A | [15 empty] | 135 | 2.180974 | 942.66309 | 1.328125 | 0.06609012 | 39.27762875 | #N/A
| 136 | 2.2242584 | 923.82922 | 1.3388672 | 0.06740177 | 38.49288 | #N/A |  |  |  |  | 136 | 2.2167838 | 904.0575 | 1.3378906 | 0.06717527 | 37.6690625 | #N/A |  |  |  |  | 136 | 2.169343 | 952.87781 | 1.3378906 | 0.06573767 | 39.70324 | #N/A | [15 empty] | 136 | 2.1974535 | 936.35815 | 1.3378906 | 0.0665895 | 39.01492 | #N/A
| 137 | 2.2402346 | 913.82697 | 1.3486328 | 0.0678859 | 38.07612375 | #N/A | [15 empty] | 137 | 2.1859074 | 941.46722 | 1.3476563 | 0.06623962 | 39.2278 | #N/A | [15 empty] | 137 | 2.214232 | 928.06653 | 1.3476563 | 0.06709794 | 38.66943875 | #N/A
| 138 | 2.2575254 | 900.55023 | 1.3583984 | 0.06840986 | 37.52292625 | #N/A | [15 empty] | 138 | 2.2026954 | 926.04834 | 1.3574219 | 0.06674835 | 38.5853475 | #N/A | [15 empty] | 138 | 2.2306902 | 919.83557 | 1.3574219 | 0.06759667 | 38.32648 | #N/A
| 139 | 2.2742615 | 882.69501 | 1.3681641 | 0.06891702 | 36.77895875 | #N/A | [15 empty] | 139 | 2.2191048 | 903.13257 | 1.3671875 | 0.0672456 | 37.63052375 | #N/A | [15 empty] | 139 | 2.2476351 | 911.72955 | 1.3671875 | 0.06811015 | 37.98873125 | #N/A
| 140 | 2.2912905 | 856.22156 | 1.3779297 | 0.06943305 | 35.6759 | #N/A | [15 empty] | 140 | 2.2372866 | 864.29785 | 1.3769531 | 0.06779656 | 36.01241 | #N/A | [15 empty] | 140 | 2.2647221 | 902.56079 | 1.3769531 | 0.06862794 | 37.6067 | #N/A
[45 empty] | 141 | 2.2807178 | 892.90796 | 1.3867188 | 0.06911266 | 37.2045 | #N/A
[45 empty] | 142 | 2.2973895 | 882.13495 | 1.3964844 | 0.06961786 | 36.75562 | #N/A
[45 empty] | 143 | 2.3151274 | 871.79047 | 1.40625 | 0.07015538 | 36.3246 | #N/A
[45 empty] | 144 | 2.3308754 | 861.3111 | 1.4160156 | 0.07063259 | 35.8879625 | #N/A
[45 empty] | 145 | 2.3480294 | 850.78552 | 1.4257813 | 0.07115241 | 35.4494 | #N/A
[45 empty] | 146 | 2.3641913 | 839.63531 | 1.4355469 | 0.07164216 | 34.9848 | #N/A
[45 empty] | 147 | 2.3809731 | 826.1214 | 1.4453125 | 0.0721507 | 34.421725 | #N/A
[45 empty] | 148 | 2.3975265 | 810.8363 | 1.4550781 | 0.07265232 | 33.78485 | #N/A
[45 empty] | 149 | 2.4148653 | 792.72736 | 1.4648438 | 0.07317774 | 33.03031 | #N/A
[45 empty] | 150 | 2.4308617 | 770.89539 | 1.4746094 | 0.07366248 | 32.12064125 | #N/A
[45 empty] | 151 | 2.447927 | 746.21973 | 1.484375 | 0.07417961 | 31.09248875 | #N/A
[45 empty] | 152 | 2.465812 | 715.79968 | 1.4941406 | 0.07472158 | 29.82499 | #N/A

## 9_PE_40_VER
|  | Lt Long. Total Real (mm) | 115 |  | Ltf Long. Total final Real (mm)
|  | Lc Long, Calibrada (mm) | 33 |  | Lcf Long, Calibrada (mm)
|  | W Base (mm) | 6 |  | Wf Base (mm) |  | w
|  | e altura (mm) | 4 |  | ef altura (mm) |  |  | e
|  | A. Area (mm)^2 | 24 |  | Af. Area (mm)
PETG 40% Vertical PETG 40% Vertical PETG 40% Vertical PETG 40% Vertical PETG 40% Vertical PETG 40% Vertical PETG 40% Vertical PETG 40% Vertical PETG 40% Vertical PETG 40% Vertical PETG 40% Vertical PETG 40% Vertical PETG 40% Vertical PETG 40% Vertical
| 1 | [10 empty] | 2 | [10 empty] | 3 | [10 empty] | 4 | [10 empty] | 5
|  | MTS793¦BTW¦ENU¦1¦0¦.¦/¦:¦1¦0¦0¦A | [10 empty] | MTS793¦BTW¦ENU¦1¦0¦.¦/¦:¦1¦0¦0¦A | [10 empty] | MTS793¦BTW¦ENU¦1¦0¦.¦/¦:¦1¦0¦0¦A | [10 empty] | MTS793¦BTW¦ENU¦1¦0¦.¦/¦:¦1¦0¦0¦A | [10 empty] | MTS793¦BTW¦ENU¦1¦0¦.¦/¦:¦1¦0¦0¦A
|  | Data | Header: | Time: | 1.40625 | s | 5/23/2023 | 3:41 | PM |  |  |  | Data | Header: | Time: | 1.2939453 | s | 4/25/2023 | 2:40 | PM |  |  |  | Data | Header: | Time: | 0.96582031 | s | 4/25/2023 | 2:42 | PM |  |  |  | Data | Header: | Time: | 1.6220703 | s | 5/23/2023 | 3:39 | PM |  |  |  | Data | Header: | Time: | 1.0771484 | s | 4/25/2023 | 2:47 | PM
|  | Data | Acquisition: | Timed | [8 empty] | Data | Acquisition: | Timed | [8 empty] | Data | Acquisition: | Timed | [8 empty] | Data | Acquisition: | Timed | [8 empty] | Data | Acquisition: | Timed
|  | Station | Name: | 10504712.cfg | [8 empty] | Station | Name: | 10504712.cfg | [8 empty] | Station | Name: | 10504712.cfg | [8 empty] | Station | Name: | 10504712.cfg | [8 empty] | Station | Name: | 10504712.cfg
|  | Test | File | Name: | Tracción.tst | [7 empty] | Test | File | Name: | Tracción.tst | [7 empty] | Test | File | Name: | Tracción.tst | [7 empty] | Test | File | Name: | Tracción.tst | [7 empty] | Test | File | Name: | Tracción.tst
|  | Axial | Displacement | Axial | Force | Running | Time | [5 empty] | Axial | Displacement | Axial | Force | Running | Time | [5 empty] | Axial | Displacement | Axial | Force | Running | Time | [5 empty] | Axial | Displacement | Axial | Force | Running | Time | [5 empty] | Axial | Displacement | Axial | Force | Running | Time
CELL MAX | # | Alargamiento (mm) | Fuerza (N) | Segundos | ε Deformación (mm/mm) | σ Esfuerzo (N/mm^2) (MPa) | Máx (MPa) | Resistecia a la Tracción (MPa) | Limite Elastico (MPa) | Módulo Young (MPa) | Ruptura (MPa) | # | Alargamiento (mm) | Fuerza (N) | Segundos | ε Deformación (mm/mm) | σ Esfuerzo (N/mm^2) (MPa) | Máx (MPa) | Resistecia a la Tracción (MPa) | Limite Elastico (MPa) | Módulo Young (MPa) | Ruptura (MPa) | # | Alargamiento (mm) | Fuerza (N) | Segundos | ε Deformación (mm/mm) | σ Esfuerzo (N/mm^2) (MPa) | Máx (MPa) | Resistecia a la Tracción (MPa) | Limite Elastico (MPa) | Módulo Young (MPa) | Ruptura (MPa) | # | Alargamiento (mm) | Fuerza (N) | Segundos | ε Deformación (mm/mm) | σ Esfuerzo (N/mm^2) (MPa) | Máx (MPa) | Resistecia a la Tracción (MPa) | Limite Elastico (MPa) | Módulo Young (MPa) | Ruptura (MPa) | # | Alargamiento (mm) | Fuerza (N) | Segundos | ε Deformación (mm/mm) | σ Esfuerzo (N/mm^2) (MPa) | Máx (MPa) | Resistecia a la Tracción (MPa) | Limite Elastico (MPa) | Módulo Young (MPa) | Ruptura (MPa)
181 | 1 | 0.0013275188 | 0.4722178 | 0.01953125 | 4.022784e-05 | 0.01967574 | #N/A | 16.51038625 | 16.51 | 564.76 | 16.51038625 | 1 | 0.0003843219 | 0.44852495 | 0.01953125 | 1.164612e-05 | 0.01868854 | #N/A | 11.09322 | 11.09322 | 521.89 | 11.09322 | 1 | 4.5518391e-05 | 0.42699277 | 0.01953125 | 1.379345e-06 | 0.01779137 | #N/A | 6.48739125 | 6.48 | 545.46 | 6.48 | 1 | 0.00022431486 | 1.0667741 | 0.01953125 | 6.79742e-06 | 0.04444892 | #N/A | 19.32432 | 19.32432 | 507.26 | 19.32432 | 1 | -0.00057488214 | -0.63017011 | 0.020507813 | -1.742067e-05 | -0.02625709 | #N/A | 7.92542125 | 7.92 | 549.72 | 7.92
| 2 | 0.0013201439 | -1.1604279 | 0.029296875 | 4.000436e-05 | -0.0483511625 | #N/A |  |  |  |  | 2 | 0.00038167927 | 0.50775707 | 0.029296875 | 1.156604e-05 | 0.02115654 | #N/A |  |  |  |  | 2 | -0.00010643853 | 0.5838275 | 0.029296875 | -3.22541e-06 | 0.02432615 | #N/A |  |  |  |  | 2 | -0.00076649012 | 1.1172146 | 0.029296875 | -2.322697e-05 | 0.04655061 | #N/A |  |  |  |  | 2 | -0.00062129693 | -1.1792034 | 0.030273438 | -1.882718e-05 | -0.049133475 | #N/A
| 3 | 0.001748791 | -0.5017221 | 0.0390625 | 5.299367e-05 | -0.0209050875 | #N/A |  |  |  |  | 3 | 0.00017811544 | 0.37707388 | 0.0390625 | 5.397438e-06 | 0.01571141 | #N/A |  |  |  |  | 3 | 0.00077059958 | 1.5610456 | 0.0390625 | 2.33515e-05 | 0.06504357 | #N/A |  |  |  |  | 3 | 0.0099268742 | 6.2140822 | 0.0390625 | 0.0003008144 | 0.2589201 | #N/A |  |  |  |  | 3 | 0.0073884381 | 2.2216141 | 0.040039063 | 0.0002238921 | 0.09256725 | #N/A
| 4 | 0.0013088051 | -0.88617206 | 0.048828125 | 3.966076e-05 | -0.03692384 | #N/A |  |  |  |  | 4 | 0.00014093239 | -0.041499734 | 0.048828125 | 4.270678e-06 | -0.001729156 | #N/A |  |  |  |  | 4 | 0.00080922619 | 2.6735663 | 0.048828125 | 2.452201e-05 | 0.1113986 | #N/A |  |  |  |  | 4 | 0.025686959 | 13.711974 | 0.048828125 | 0.0007783927 | 0.57133225 | #N/A |  |  |  |  | 4 | 0.023645092 | 9.4101582 | 0.049804688 | 0.0007165179 | 0.392089925 | #N/A
| 5 | 0.0034569122 | 1.7877668 | 0.05859375 | 0.0001047549 | 0.07449028 | #N/A |  |  |  |  | 5 | 0.0034568366 | 1.4065951 | 0.05859375 | 0.0001047526 | 0.05860813 | #N/A |  |  |  |  | 5 | 0.012982613 | 7.1324406 | 0.05859375 | 0.0003934125 | 0.297185025 | #N/A |  |  |  |  | 5 | 0.043559685 | 20.346642 | 0.05859375 | 0.00131999 | 0.84777675 | #N/A |  |  |  |  | 5 | 0.039830387 | 17.125978 | 0.059570313 | 0.001206981 | 0.7135824 | #N/A
| 6 | 0.014408771 | 8.8483839 | 0.068359375 | 0.0004366294 | 0.3686826625 | #N/A |  |  |  |  | 6 | 0.017061643 | 6.5986066 | 0.068359375 | 0.0005170195 | 0.2749419 | #N/A |  |  |  |  | 6 | 0.028785434 | 12.484342 | 0.068359375 | 0.0008722859 | 0.5201809 | #N/A |  |  |  |  | 6 | 0.059027191 | 27.686878 | 0.068359375 | 0.001788703 | 1.15362 | #N/A |  |  |  |  | 6 | 0.056456983 | 23.677126 | 0.069335938 | 0.001710818 | 0.9865469 | #N/A
| 7 | 0.031154312 | 14.377609 | 0.078125 | 0.0009440701 | 0.599067 | #N/A |  |  |  |  | 7 | 0.034062762 | 14.25825 | 0.078125 | 0.001032205 | 0.59409375 | #N/A |  |  |  |  | 7 | 0.04524295 | 19.305944 | 0.078125 | 0.001370998 | 0.8044143 | #N/A |  |  |  |  | 7 | 0.07619264 | 33.478291 | 0.078125 | 0.002308868 | 1.394929 | #N/A |  |  |  |  | 7 | 0.073418394 | 30.273645 | 0.079101563 | 0.0022248 | 1.261401875 | #N/A
| 8 | 0.046822101 | 21.407381 | 0.087890625 | 0.001418852 | 0.8919742 | #N/A |  |  |  |  | 8 | 0.050840702 | 21.448956 | 0.087890625 | 0.001540627 | 0.8937065 | #N/A |  |  |  |  | 8 | 0.062330987 | 26.556253 | 0.087890625 | 0.001888818 | 1.106511 | #N/A |  |  |  |  | 8 | 0.092244089 | 41.652695 | 0.087890625 | 0.002795275 | 1.735529 | #N/A |  |  |  |  | 8 | 0.089354932 | 36.320763 | 0.088867188 | 0.002707725 | 1.513365125 | #N/A
| 9 | 0.062032439 | 27.901606 | 0.09765625 | 0.001879771 | 1.162567 | #N/A |  |  |  |  | 9 | 0.06693016 | 28.547049 | 0.09765625 | 0.002028187 | 1.189460375 | #N/A |  |  |  |  | 9 | 0.078186378 | 33.281372 | 0.09765625 | 0.002369284 | 1.386724 | #N/A |  |  |  |  | 9 | 0.10945812 | 50.266163 | 0.09765625 | 0.003316913 | 2.094423 | #N/A |  |  |  |  | 9 | 0.10566998 | 43.34219 | 0.098632813 | 0.003202121 | 1.805925 | #N/A
| 10 | 0.079732798 | 34.810455 | 0.10742188 | 0.002416145 | 1.450435625 | #N/A |  |  |  |  | 10 | 0.083422787 | 35.270676 | 0.10742188 | 0.002527963 | 1.4696115 | #N/A |  |  |  |  | 10 | 0.095512055 | 40.624367 | 0.10742188 | 0.002894305 | 1.692682 | #N/A |  |  |  |  | 10 | 0.1267238 | 55.57634 | 0.10742188 | 0.003840115 | 2.315681 | #N/A |  |  |  |  | 10 | 0.1222349 | 49.668179 | 0.10839844 | 0.003704088 | 2.069507 | #N/A
| 11 | 0.096292503 | 43.30024 | 0.1171875 | 0.002917955 | 1.804177 | #N/A |  |  |  |  | 11 | 0.10024683 | 40.812939 | 0.1171875 | 0.003037783 | 1.700539125 | #N/A |  |  |  |  | 11 | 0.1118427 | 47.728867 | 0.1171875 | 0.003389173 | 1.988703 | #N/A |  |  |  |  | 11 | 0.14274091 | 65.535454 | 0.1171875 | 0.004325482 | 2.730644 | #N/A |  |  |  |  | 11 | 0.13888524 | 56.824459 | 0.11816406 | 0.004208644 | 2.367686 | #N/A
| 12 | 0.11355473 | 50.956905 | 0.12695313 | 0.003441052 | 2.123204375 | #N/A |  |  |  |  | 12 | 0.11705583 | 47.846512 | 0.12695313 | 0.003547146 | 1.993605 | #N/A |  |  |  |  | 12 | 0.12898141 | 54.352879 | 0.12695313 | 0.003908528 | 2.264703 | #N/A |  |  |  |  | 12 | 0.16132453 | 70.195869 | 0.12695313 | 0.004888622 | 2.924827875 | #N/A |  |  |  |  | 12 | 0.15520419 | 64.133781 | 0.12792969 | 0.004703157 | 2.672240875 | #N/A
| 13 | 0.12940402 | 58.167427 | 0.13671875 | 0.003921334 | 2.423643 | #N/A |  |  |  |  | 13 | 0.13230649 | 55.520012 | 0.13671875 | 0.004009288 | 2.313334 | #N/A |  |  |  |  | 13 | 0.14495778 | 60.610325 | 0.13671875 | 0.00439266 | 2.52543 | #N/A |  |  |  |  | 13 | 0.17619936 | 77.216026 | 0.13671875 | 0.005339375 | 3.217334 | #N/A |  |  |  |  | 13 | 0.17231505 | 70.48674 | 0.13769531 | 0.005221668 | 2.9369475 | #N/A
| 14 | 0.14633407 | 64.946564 | 0.14648438 | 0.004434366 | 2.706107 | #N/A |  |  |  |  | 14 | 0.14975682 | 62.338039 | 0.14648438 | 0.004538085 | 2.597418 | #N/A |  |  |  |  | 14 | 0.16151242 | 66.860916 | 0.14648438 | 0.004894316 | 2.7858715 | #N/A |  |  |  |  | 14 | 0.19208892 | 84.570496 | 0.14648438 | 0.005820876 | 3.523771 | #N/A |  |  |  |  | 14 | 0.18852809 | 76.858994 | 0.14746094 | 0.005712972 | 3.202458 | #N/A
| 15 | 0.1639387 | 73.001534 | 0.15625 | 0.004967839 | 3.041731 | #N/A |  |  |  |  | 15 | 0.1657341 | 69.086182 | 0.15625 | 0.005022245 | 2.878591 | #N/A |  |  |  |  | 15 | 0.17772798 | 73.022469 | 0.15625 | 0.005385696 | 3.042602875 | #N/A |  |  |  |  | 15 | 0.20909083 | 92.436821 | 0.15625 | 0.006336086 | 3.851534 | #N/A |  |  |  |  | 15 | 0.20561814 | 83.373116 | 0.15722656 | 0.006230853 | 3.47388 | #N/A
| 16 | 0.18076783 | 79.038445 | 0.16601563 | 0.005477813 | 3.293269 | #N/A |  |  |  |  | 16 | 0.18316543 | 75.921265 | 0.16601563 | 0.005550468 | 3.163386 | #N/A |  |  |  |  | 16 | 0.19460338 | 80.637711 | 0.16601563 | 0.005897072 | 3.359904625 | #N/A |  |  |  |  | 16 | 0.22575483 | 98.921509 | 0.16601563 | 0.006841055 | 4.12173 | #N/A |  |  |  |  | 16 | 0.22220296 | 89.885887 | 0.16699219 | 0.006733423 | 3.745245 | #N/A
| 17 | 0.19537626 | 87.920952 | 0.17578125 | 0.005920493 | 3.663373 | #N/A |  |  |  |  | 17 | 0.19981661 | 81.804245 | 0.17578125 | 0.006055049 | 3.40851 | #N/A |  |  |  |  | 17 | 0.21099168 | 87.448654 | 0.17578125 | 0.006393687 | 3.643694 | #N/A |  |  |  |  | 17 | 0.24161586 | 105.50924 | 0.17578125 | 0.007321693 | 4.396218 | #N/A |  |  |  |  | 17 | 0.23870641 | 96.819626 | 0.17675781 | 0.007233528 | 4.034151 | #N/A
| 18 | 0.21337956 | 96.537842 | 0.18554688 | 0.006466047 | 4.02241 | #N/A |  |  |  |  | 18 | 0.21608512 | 88.456871 | 0.18554688 | 0.006548034 | 3.685703 | #N/A |  |  |  |  | 18 | 0.22723171 | 94.161926 | 0.18554688 | 0.006885809 | 3.923414 | #N/A |  |  |  |  | 18 | 0.25784838 | 112.72304 | 0.18554688 | 0.007813587 | 4.696793 | #N/A |  |  |  |  | 18 | 0.25456738 | 104.12984 | 0.18652344 | 0.007714163 | 4.338743 | #N/A
| 19 | 0.23002341 | 103.31795 | 0.1953125 | 0.006970406 | 4.304915 | #N/A |  |  |  |  | 19 | 0.23243834 | 95.43158 | 0.1953125 | 0.007043586 | 3.976316 | #N/A |  |  |  |  | 19 | 0.24307704 | 99.91333 | 0.1953125 | 0.007365971 | 4.163055 | #N/A |  |  |  |  | 19 | 0.27510503 | 120.30281 | 0.1953125 | 0.008336516 | 5.012617 | #N/A |  |  |  |  | 19 | 0.27173245 | 110.09507 | 0.19628906 | 0.008234317 | 4.587295 | #N/A
| 20 | 0.24775794 | 110.30599 | 0.20507813 | 0.007507816 | 4.596083 | #N/A |  |  |  |  | 20 | 0.24859038 | 102.44429 | 0.20507813 | 0.007533042 | 4.268512 | #N/A |  |  |  |  | 20 | 0.26064104 | 105.93958 | 0.20507813 | 0.007898213 | 4.414149 | #N/A |  |  |  |  | 20 | 0.29223379 | 126.99284 | 0.20507813 | 0.008855569 | 5.291368 | #N/A |  |  |  |  | 20 | 0.28788033 | 116.3394 | 0.20605469 | 0.008723646 | 4.847475 | #N/A
| 21 | 0.26246819 | 115.88484 | 0.21484375 | 0.007953582 | 4.828535 | #N/A |  |  |  |  | 21 | 0.26562116 | 109.5017 | 0.21484375 | 0.008049126 | 4.562571 | #N/A |  |  |  |  | 21 | 0.2769452 | 112.43217 | 0.21484375 | 0.008392279 | 4.68467375 | #N/A |  |  |  |  | 21 | 0.30895594 | 134.59541 | 0.21484375 | 0.009362301 | 5.608142 | #N/A |  |  |  |  | 21 | 0.30465978 | 122.09453 | 0.21582031 | 0.009232115 | 5.087272 | #N/A
| 22 | 0.27962363 | 122.85381 | 0.22460938 | 0.008473443 | 5.11890875 | #N/A |  |  |  |  | 22 | 0.28183976 | 115.50575 | 0.22460938 | 0.008540599 | 4.81274 | #N/A |  |  |  |  | 22 | 0.29391009 | 119.06855 | 0.22460938 | 0.008906366 | 4.96119 | #N/A |  |  |  |  | 22 | 0.32628965 | 141.50798 | 0.22460938 | 0.009887565 | 5.896166 | #N/A |  |  |  |  | 22 | 0.32102409 | 127.70742 | 0.22558594 | 0.009728003 | 5.3211425 | #N/A
| 23 | 0.2959547 | 131.41647 | 0.234375 | 0.008968324 | 5.47568625 | #N/A |  |  |  |  | 23 | 0.29847899 | 121.54192 | 0.234375 | 0.009044818 | 5.064247 | #N/A |  |  |  |  | 23 | 0.31039435 | 126.11359 | 0.234375 | 0.009405889 | 5.254733 | #N/A |  |  |  |  | 23 | 0.34229612 | 149.15898 | 0.234375 | 0.01037261 | 6.2149575 | #N/A |  |  |  |  | 23 | 0.33675182 | 133.93544 | 0.23535156 | 0.0102046 | 5.580643 | #N/A
| 24 | 0.31292003 | 138.41234 | 0.24414063 | 0.009482425 | 5.767181 | #N/A |  |  |  |  | 24 | 0.31545642 | 127.70459 | 0.24414063 | 0.009559285 | 5.321025 | #N/A |  |  |  |  | 24 | 0.32675353 | 131.82968 | 0.24414063 | 0.009901622 | 5.492903 | #N/A |  |  |  |  | 24 | 0.3594293 | 156.6407 | 0.24414063 | 0.0108918 | 6.526696 | #N/A |  |  |  |  | 24 | 0.35374138 | 141.66415 | 0.24511719 | 0.01071944 | 5.902673 | #N/A
| 25 | 0.32831809 | 146.54413 | 0.25390625 | 0.009949033 | 6.106005 | #N/A |  |  |  |  | 25 | 0.33217573 | 134.65881 | 0.25390625 | 0.01006593 | 5.61078375 | #N/A |  |  |  |  | 25 | 0.34415582 | 138.21744 | 0.25390625 | 0.01042896 | 5.75906 | #N/A |  |  |  |  | 25 | 0.37647247 | 161.35924 | 0.25390625 | 0.01140826 | 6.723302 | #N/A |  |  |  |  | 25 | 0.37044322 | 148.18393 | 0.25488281 | 0.01122555 | 6.17433 | #N/A
| 26 | 0.34573174 | 152.09772 | 0.26367188 | 0.01047672 | 6.337405 | #N/A |  |  |  |  | 26 | 0.34859818 | 140.94748 | 0.26367188 | 0.01056358 | 5.872812 | #N/A |  |  |  |  | 26 | 0.36073497 | 143.67931 | 0.26367188 | 0.01093136 | 5.986638 | #N/A |  |  |  |  | 26 | 0.39185622 | 168.39772 | 0.26367188 | 0.01187443 | 7.016572 | #N/A |  |  |  |  | 26 | 0.38666111 | 154.23656 | 0.26464844 | 0.011717 | 6.426523 | #N/A
| 27 | 0.36223331 | 159.82024 | 0.2734375 | 0.01097677 | 6.659177 | #N/A |  |  |  |  | 27 | 0.3654826 | 147.95795 | 0.2734375 | 0.01107523 | 6.164915 | #N/A |  |  |  |  | 27 | 0.37695354 | 149.31149 | 0.2734375 | 0.01142283 | 6.221312 | #N/A |  |  |  |  | 27 | 0.40898383 | 175.13901 | 0.2734375 | 0.01239345 | 7.29745875 | #N/A |  |  |  |  | 27 | 0.40325266 | 159.73106 | 0.27441406 | 0.01221978 | 6.655461 | #N/A
| 28 | 0.37948132 | 166.24174 | 0.28320313 | 0.01149943 | 6.926739 | #N/A |  |  |  |  | 28 | 0.38126844 | 154.24498 | 0.28320313 | 0.01155359 | 6.426874 | #N/A |  |  |  |  | 28 | 0.39234418 | 155.69739 | 0.28320313 | 0.01188922 | 6.48739125 | 6.48739125 |  |  |  |  | 28 | 0.42524633 | 181.11699 | 0.28320313 | 0.01288625 | 7.54654125 | #N/A |  |  |  |  | 28 | 0.4198038 | 165.16484 | 0.28417969 | 0.01272133 | 6.881868 | #N/A
| 29 | 0.395533 | 173.7155 | 0.29296875 | 0.01198585 | 7.238146 | #N/A |  |  |  |  | 29 | 0.39771324 | 159.37962 | 0.29296875 | 0.01205192 | 6.6408175 | #N/A |  |  |  |  | 29 | 0.41592419 | -16.664639 | 0.29296875 | 0.01260376 | -0.69436 | #N/A |  |  |  |  | 29 | 0.44020212 | 188.23438 | 0.29296875 | 0.01333946 | 7.843099 | #N/A |  |  |  |  | 29 | 0.43698916 | 171.59216 | 0.29394531 | 0.0132421 | 7.149673 | #N/A
| 30 | 0.4125191 | 180.23468 | 0.30273438 | 0.01250058 | 7.509778 | #N/A |  |  |  |  | 30 | 0.41451514 | 165.8006 | 0.30273438 | 0.01256106 | 6.908358 | #N/A | [15 empty] | 30 | 0.45680687 | 195.35646 | 0.30273438 | 0.01384263 | 8.1398525 | #N/A |  |  |  |  | 30 | 0.45324931 | 178.03893 | 0.30371094 | 0.01373483 | 7.41828875 | #N/A
| 31 | 0.4288947 | 188.47838 | 0.3125 | 0.01299681 | 7.853266 | #N/A |  |  |  |  | 31 | 0.43137473 | 171.62018 | 0.3125 | 0.01307196 | 7.150841 | #N/A | [15 empty] | 31 | 0.47557482 | 200.72214 | 0.3125 | 0.01441136 | 8.3634225 | #N/A |  |  |  |  | 31 | 0.47008613 | 184.51035 | 0.31347656 | 0.01424503 | 7.68793125 | #N/A
| 32 | 0.44535041 | 195.01903 | 0.32226563 | 0.01349547 | 8.125793 | #N/A |  |  |  |  | 32 | 0.44778892 | 177.9899 | 0.32226563 | 0.01356936 | 7.416246 | #N/A | [15 empty] | 32 | 0.4913367 | 208.48587 | 0.32226563 | 0.01488899 | 8.68691125 | #N/A |  |  |  |  | 32 | 0.48601729 | 190.21011 | 0.32324219 | 0.0147278 | 7.92542125 | 7.92542125
| 33 | 0.46103096 | 201.23027 | 0.33203125 | 0.01397064 | 8.384595 | #N/A |  |  |  |  | 33 | 0.46392795 | 185.21368 | 0.33203125 | 0.01405842 | 7.717237 | #N/A | [15 empty] | 33 | 0.50830519 | 214.0601 | 0.33203125 | 0.01540319 | 8.919171 | #N/A |  |  |  |  | 33 | 0.50550222 | 29.380917 | 0.33300781 | 0.01531825 | 1.224204875 | #N/A
| 34 | 0.47766134 | 208.22398 | 0.34179688 | 0.01447459 | 8.675999 | #N/A |  |  |  |  | 34 | 0.48139286 | 191.29984 | 0.34179688 | 0.01458766 | 7.970827 | #N/A | [15 empty] | 34 | 0.52397251 | 220.64105 | 0.34179688 | 0.01587795 | 9.193377 | #N/A
| 35 | 0.49589512 | 214.43344 | 0.3515625 | 0.01502712 | 8.934727 | #N/A |  |  |  |  | 35 | 0.49723813 | 196.94083 | 0.3515625 | 0.01506782 | 8.205868 | #N/A | [15 empty] | 35 | 0.54158974 | 228.24205 | 0.3515625 | 0.01641181 | 9.510085 | #N/A
| 36 | 0.51195467 | 222.65657 | 0.36132813 | 0.01551378 | 9.277357 | #N/A |  |  |  |  | 36 | 0.51447093 | 202.00543 | 0.36132813 | 0.01559003 | 8.416893 | #N/A | [15 empty] | 36 | 0.55728811 | 234.24045 | 0.36132813 | 0.01688752 | 9.76001875 | #N/A
| 37 | 0.52947164 | 230.23851 | 0.37109375 | 0.0160446 | 9.59327125 | #N/A |  |  |  |  | 37 | 0.53031218 | 207.9706 | 0.37109375 | 0.01607007 | 8.665442 | #N/A | [15 empty] | 37 | 0.57295191 | 241.6385 | 0.37109375 | 0.01736218 | 10.06827 | #N/A
| 38 | 0.54566026 | 236.80977 | 0.38085938 | 0.01653516 | 9.86707375 | #N/A |  |  |  |  | 38 | 0.54700589 | 212.15349 | 0.38085938 | 0.01657594 | 8.83972875 | #N/A | [15 empty] | 38 | 0.59118414 | 248.28076 | 0.38085938 | 0.01791467 | 10.34503 | #N/A
| 39 | 0.56129593 | 242.77612 | 0.390625 | 0.01700897 | 10.11567 | #N/A |  |  |  |  | 39 | 0.56356049 | 218.31073 | 0.390625 | 0.01707759 | 9.09628 | #N/A | [15 empty] | 39 | 0.60773677 | 252.62923 | 0.390625 | 0.01841627 | 10.52622 | #N/A
| 40 | 0.579014 | 248.28941 | 0.40039063 | 0.01754588 | 10.34539 | #N/A |  |  |  |  | 40 | 0.58038777 | 224.5421 | 0.40039063 | 0.01758751 | 9.355921 | #N/A | [15 empty] | 40 | 0.62419569 | 259.22745 | 0.40039063 | 0.01891502 | 10.80114375 | #N/A
| 41 | 0.59584755 | 254.93181 | 0.41015625 | 0.01805599 | 10.62215875 | #N/A |  |  |  |  | 41 | 0.59682351 | 230.06343 | 0.41015625 | 0.01808556 | 9.58597625 | #N/A | [15 empty] | 41 | 0.64039338 | 266.32236 | 0.41015625 | 0.01940586 | 11.096765 | #N/A
| 42 | 0.61233574 | 261.52127 | 0.41992188 | 0.01855563 | 10.89672 | #N/A |  |  |  |  | 42 | 0.61374271 | 235.32614 | 0.41992188 | 0.01859826 | 9.805256 | #N/A | [15 empty] | 42 | 0.65767354 | 273.20428 | 0.41992188 | 0.0199295 | 11.38351 | #N/A
| 43 | 0.62809247 | 269.18655 | 0.4296875 | 0.01903311 | 11.21610625 | #N/A |  |  |  |  | 43 | 0.630472 | 240.43739 | 0.4296875 | 0.01910521 | 10.01822 | #N/A | [15 empty] | 43 | 0.67489022 | 280.96259 | 0.4296875 | 0.02045122 | 11.70677 | #N/A
| 44 | 0.6437335 | 276.13626 | 0.43945313 | 0.01950708 | 11.5056775 | #N/A |  |  |  |  | 44 | 0.6469453 | 245.32013 | 0.43945313 | 0.0196044 | 10.22167 | #N/A | [15 empty] | 44 | 0.6904372 | 285.00647 | 0.43945313 | 0.02092234 | 11.87527 | #N/A
| 45 | 0.66038811 | 281.4451 | 0.44921875 | 0.02001176 | 11.72688 | #N/A |  |  |  |  | 45 | 0.6636799 | 250.9357 | 0.44921875 | 0.02011151 | 10.45565 | #N/A | [15 empty] | 45 | 0.70621437 | 290.6167 | 0.44921875 | 0.02140044 | 12.10903 | #N/A
| 46 | 0.67813075 | 288.56195 | 0.45898438 | 0.02054942 | 12.02341 | #N/A |  |  |  |  | 46 | 0.67994225 | 256.70706 | 0.45898438 | 0.02060431 | 10.6961275 | #N/A | [15 empty] | 46 | 0.72299689 | 295.21472 | 0.45898438 | 0.021909 | 12.30061 | #N/A
| 47 | 0.69500387 | 294.2673 | 0.46875 | 0.02106072 | 12.2611375 | #N/A |  |  |  |  | 47 | 0.69587392 | 261.52701 | 0.46875 | 0.02108709 | 10.89695875 | #N/A | [15 empty] | 47 | 0.73993886 | 303.42007 | 0.46875 | 0.02242239 | 12.6425 | #N/A
| 48 | 0.71170878 | 300.28577 | 0.47851563 | 0.02156693 | 12.51191 | #N/A |  |  |  |  | 48 | 0.71318007 | 266.23724 | 0.47851563 | 0.02161152 | 11.09322 | 11.09322 | [15 empty] | 48 | 0.75536776 | 310.38379 | 0.47851563 | 0.02288993 | 12.93266 | #N/A
| 49 | 0.72638756 | 307.30807 | 0.48828125 | 0.02201174 | 12.8045 | #N/A |  |  |  |  | 49 | 0.73366988 | 30.852333 | 0.48828125 | 0.02223242 | 1.285513875 | #N/A | [15 empty] | 49 | 0.77372849 | 316.2518 | 0.48828125 | 0.02344632 | 13.17716 | #N/A
| 50 | 0.74472159 | 314.0354 | 0.49804688 | 0.02256732 | 13.08481 | #N/A | [26 empty] | 50 | 0.78915668 | 319.74756 | 0.49804688 | 0.02391384 | 13.322815 | #N/A
| 51 | 0.76145184 | 320.93213 | 0.5078125 | 0.0230743 | 13.37217 | #N/A | [26 empty] | 51 | 0.80580688 | 324.44321 | 0.5078125 | 0.02441839 | 13.51847 | #N/A
| 52 | 0.77761215 | 326.90881 | 0.51757813 | 0.023564 | 13.6212 | #N/A | [26 empty] | 52 | 0.82116622 | 330.71429 | 0.51757813 | 0.02488382 | 13.77976 | #N/A
| 53 | 0.79364008 | 331.89243 | 0.52734375 | 0.0240497 | 13.82885125 | #N/A | [26 empty] | 53 | 0.83786505 | 336.57782 | 0.52734375 | 0.02538985 | 14.02408 | #N/A
| 54 | 0.81140661 | 335.42847 | 0.53710938 | 0.02458808 | 13.97618625 | #N/A | [26 empty] | 54 | 0.8540259 | 342.94427 | 0.53710938 | 0.02587957 | 14.28934 | #N/A
| 55 | 0.82656991 | 345.05255 | 0.546875 | 0.02504757 | 14.37719 | #N/A | [26 empty] | 55 | 0.87057132 | 349.79761 | 0.546875 | 0.02638095 | 14.5749 | #N/A
| 56 | 0.84520245 | 350.30121 | 0.55664063 | 0.0256122 | 14.59588375 | #N/A | [26 empty] | 56 | 0.88835698 | 356.56488 | 0.55664063 | 0.02691991 | 14.85687 | #N/A
| 57 | 0.85904723 | 355.61874 | 0.56640625 | 0.02603173 | 14.8174475 | #N/A | [26 empty] | 57 | 0.90645659 | 359.26575 | 0.56640625 | 0.02746838 | 14.96940625 | #N/A
| 58 | 0.87587661 | 362.0509 | 0.57617188 | 0.02654172 | 15.08545 | #N/A | [26 empty] | 58 | 0.9217881 | 365.35532 | 0.57617188 | 0.02793297 | 15.22314 | #N/A
| 59 | 0.89388871 | 366.1925 | 0.5859375 | 0.02708754 | 15.25802 | #N/A | [26 empty] | 59 | 0.93801492 | 371.00064 | 0.5859375 | 0.02842469 | 15.45836 | #N/A
| 60 | 0.9099369 | 372.89871 | 0.59570313 | 0.02757385 | 15.53744625 | #N/A | [26 empty] | 60 | 0.95534748 | 376.4187 | 0.59570313 | 0.02894992 | 15.6841125 | #N/A
| 61 | 0.92692524 | 379.5051 | 0.60546875 | 0.02808864 | 15.8127125 | #N/A | [26 empty] | 61 | 0.97146952 | 382.46368 | 0.60546875 | 0.02943847 | 15.93599 | #N/A
| 62 | 0.9442147 | 384.50781 | 0.61523438 | 0.02861257 | 16.02115875 | #N/A | [26 empty] | 62 | 0.98660928 | 387.70432 | 0.61523438 | 0.02989725 | 16.15435 | #N/A
| 63 | 0.95913875 | 390.07611 | 0.625 | 0.02906481 | 16.25317125 | #N/A | [26 empty] | 63 | 1.0029968 | 391.58728 | 0.625 | 0.03039384 | 16.31614 | #N/A
| 64 | 0.97709197 | 396.24927 | 0.63476563 | 0.02960885 | 16.51038625 | 16.51038625 | [26 empty] | 64 | 1.0212569 | 396.71954 | 0.63476563 | 0.03094718 | 16.52998 | #N/A
| 65 | 1.0062566 | -52.488892 | 0.64453125 | 0.03049262 | -2.187037 | #N/A | [26 empty] | 65 | 1.038581 | 402.04501 | 0.64453125 | 0.03147215 | 16.75188 | #N/A
[34 empty] | 66 | 1.0548736 | 407.47864 | 0.65429688 | 0.03196587 | 16.97828 | #N/A
[34 empty] | 67 | 1.0694214 | 411.1752 | 0.6640625 | 0.03240671 | 17.1323 | #N/A
[34 empty] | 68 | 1.0867051 | 415.72925 | 0.67382813 | 0.03293046 | 17.32205 | #N/A
[34 empty] | 69 | 1.1021115 | 421.53455 | 0.68359375 | 0.03339732 | 17.56394 | #N/A
[34 empty] | 70 | 1.1194475 | 426.17813 | 0.69335938 | 0.03392265 | 17.75742 | #N/A
[34 empty] | 71 | 1.135523 | 430.23999 | 0.703125 | 0.03440979 | 17.92666625 | #N/A
[34 empty] | 72 | 1.1531898 | 433.88687 | 0.71289063 | 0.03494515 | 18.07862 | #N/A
[34 empty] | 73 | 1.1689432 | 438.70242 | 0.72265625 | 0.03542252 | 18.2792675 | #N/A
[34 empty] | 74 | 1.1854864 | 444.24023 | 0.73242188 | 0.03592383 | 18.51001 | #N/A
[34 empty] | 75 | 1.2029759 | 448.61032 | 0.7421875 | 0.03645382 | 18.6921 | #N/A
[34 empty] | 76 | 1.2201207 | 452.50919 | 0.75195313 | 0.03697335 | 18.85455 | #N/A
[34 empty] | 77 | 1.2350981 | 453.64633 | 0.76171875 | 0.03742722 | 18.90193 | #N/A
[34 empty] | 78 | 1.2519885 | 456.64154 | 0.77148438 | 0.03793905 | 19.02673 | #N/A
[34 empty] | 79 | 1.2696593 | 458.99866 | 0.78125 | 0.03847452 | 19.12494 | #N/A
[34 empty] | 80 | 1.2854562 | 463.7836 | 0.79101563 | 0.03895322 | 19.32432 | 19.32432
[34 empty] | 81 | 1.3086432 | 65.957756 | 0.80078125 | 0.03965585 | 2.74824 | #N/A

## 10_PE_100_45
|  | Lt Long. Total Real (mm) | 115 |  | Ltf Long. Total final Real (mm)
|  | Lc Long, Calibrada (mm) | 33 |  | Lcf Long, Calibrada (mm)
|  | W Base (mm) | 6 |  | Wf Base (mm) |  | w
|  | e altura (mm) | 4 |  | ef altura (mm) |  |  | e
|  | A. Area (mm)^2 | 24 |  | Af. Area (mm)
PETG 100% 45° PETG 100% 45° PETG 100% 45° PETG 100% 45° PETG 100% 45° PETG 100% 45° PETG 100% 45° PETG 100% 45° PETG 100% 45° PETG 100% 45° PETG 100% 45° PETG 100% 45° PETG 100% 45° PETG 100% 45° PETG 100% 45°
| 1 | [10 empty] | 2 | [10 empty] | 3 | [10 empty] | 4 | [10 empty] | 5
|  | MTS793¦BTW¦ENU¦1¦0¦.¦/¦:¦1¦0¦0¦A | [10 empty] | MTS793¦BTW¦ENU¦1¦0¦.¦/¦:¦1¦0¦0¦A | [10 empty] | MTS793¦BTW¦ENU¦1¦0¦.¦/¦:¦1¦0¦0¦A | [10 empty] | MTS793¦BTW¦ENU¦1¦0¦.¦/¦:¦1¦0¦0¦A | [10 empty] | MTS793¦BTW¦ENU¦1¦0¦.¦/¦:¦1¦0¦0¦A
|  | Data | Header: | Time: | 2.4296875 | s | 3/30/2023 | 12:01 | PM |  |  |  | Data | Header: | Time: | 2.1015625 | s | 3/30/2023 | 12:03 | PM |  |  |  | Data | Header: | Time: | 2.1894531 | s | 3/30/2023 | 12:05 | PM |  |  |  | Data | Header: | Time: | 2.1582031 | s | 3/30/2023 | 12:06 | PM |  |  |  | Data | Header: | Time: | 2.2216797 | s | 3/30/2023 | 12:08 | PM
|  | Data | Acquisition: | Timed | [8 empty] | Data | Acquisition: | Timed | [8 empty] | Data | Acquisition: | Timed | [8 empty] | Data | Acquisition: | Timed | [8 empty] | Data | Acquisition: | Timed
|  | Station | Name: | 10504712.cfg | [8 empty] | Station | Name: | 10504712.cfg | [8 empty] | Station | Name: | 10504712.cfg | [8 empty] | Station | Name: | 10504712.cfg | [8 empty] | Station | Name: | 10504712.cfg
|  | Test | File | Name: | Tracci.tst | [7 empty] | Test | File | Name: | Tracci.tst | [7 empty] | Test | File | Name: | Tracci.tst | [7 empty] | Test | File | Name: | Tracci.tst | [7 empty] | Test | File | Name: | Tracci.tst
|  | Axial | Displacement | Axial | Force | Running | Time | [5 empty] | Axial | Displacement | Axial | Force | Running | Time | [5 empty] | Axial | Displacement | Axial | Force | Running | Time | [5 empty] | Axial | Displacement | Axial | Force | Running | Time | [5 empty] | Axial | Displacement | Axial | Force | Running | Time
CELL MAX | # | Alargamiento (mm) | Fuerza (N) | Segundos | ε Deformación (mm/mm) | σ Esfuerzo (N/mm^2) (MPa) | Máx (MPa) | Resistecia a la Tracción (MPa) | Limite Elastico (MPa) | Módulo Young (MPa) | Ruptura (MPa) | # | Alargamiento (mm) | Fuerza (N) | Segundos | ε Deformación (mm/mm) | σ Esfuerzo (N/mm^2) (MPa) | Máx (MPa) | Resistecia a la Tracción (MPa) | Limite Elastico (MPa) | Módulo Young (MPa) | Ruptura (MPa) | # | Alargamiento (mm) | Fuerza (N) | Segundos | ε Deformación (mm/mm) | σ Esfuerzo (N/mm^2) (MPa) | Máx (MPa) | Resistecia a la Tracción (MPa) | Limite Elastico (MPa) | Módulo Young (MPa) | Ruptura (MPa) | # | Alargamiento (mm) | Fuerza (N) | Segundos | ε Deformación (mm/mm) | σ Esfuerzo (N/mm^2) (MPa) | Máx (MPa) | Resistecia a la Tracción (MPa) | Limite Elastico (MPa) | Módulo Young (MPa) | Ruptura (MPa) | # | Alargamiento (mm) | Fuerza (N) | Segundos | ε Deformación (mm/mm) | σ Esfuerzo (N/mm^2) (MPa) | Máx (MPa) | Resistecia a la Tracción (MPa) | Limite Elastico (MPa) | Módulo Young (MPa) | Ruptura (MPa)
155 | 1 | 0.00070026144 | 1.0978431 | 0.020507813 | 2.122004e-05 | 0.0457434625 | #N/A | 55.69248 | 41.98 | 1141.1 | 50.14 | 1 | 0.00010095537 | -0.58412552 | 0.018554688 | 3.059254e-06 | -0.02433856 | #N/A | 54.6867625 | 43.45158 | 1098.2 | 48.15 | 1 | 0.00037115533 | 0.40218234 | 0.020507813 | 1.124713e-05 | 0.0167575975 | #N/A | 56.4043 | 44.0308125 | 1131.8 | 51.32 | 1 | 0.00043349573 | -0.58725476 | 0.01953125 | 1.313623e-05 | -0.02446895 | #N/A | 54.328025 | 44.19115 | 1110.2 | 52.12 | 1 | -0.00046686037 | 1.0534376 | 0.018554688 | -1.414728e-05 | 0.04389323 | #N/A | 54.2695 | 45.28047 | 1108.5 | 50.17
| 2 | 0.00036481069 | 0.11719763 | 0.030273438 | 1.105487e-05 | 0.004883235 | #N/A |  |  |  |  | 2 | 0.0012751669 | 0.67308545 | 0.028320313 | 3.864142e-05 | 0.02804523 | #N/A |  |  |  |  | 2 | 0.00051773386 | 0.70407987 | 0.030273438 | 1.56889e-05 | 0.02933666125 | #N/A |  |  |  |  | 2 | 0.00022485619 | 0.43429434 | 0.029296875 | 6.813824e-06 | 0.0180955975 | #N/A |  |  |  |  | 2 | -0.00031299423 | 1.4024973 | 0.028320313 | -9.484674e-06 | 0.0584373875 | #N/A
| 3 | -0.000291795 | -0.79274178 | 0.040039063 | -8.842273e-06 | -0.0330309075 | #N/A |  |  |  |  | 3 | 0.011013448 | 9.3360987 | 0.038085938 | 0.0003337408 | 0.3890041125 | #N/A |  |  |  |  | 3 | 0.00067102956 | 0.70571899 | 0.040039063 | 2.033423e-05 | 0.02940496 | #N/A |  |  |  |  | 3 | 0.0079520624 | 7.1848183 | 0.0390625 | 0.0002409716 | 0.2993674 | #N/A |  |  |  |  | 3 | -8.3842315e-05 | 1.2798607 | 0.038085938 | -2.540676e-06 | 0.05332753 | #N/A
| 4 | -0.00077480217 | -1.0702759 | 0.049804688 | -2.347885e-05 | -0.04459483 | #N/A |  |  |  |  | 4 | 0.026746467 | 24.184361 | 0.047851563 | 0.000810499 | 1.007682 | #N/A |  |  |  |  | 4 | 0.00045248307 | 0.22649765 | 0.049804688 | 1.371161e-05 | 0.009437402 | #N/A |  |  |  |  | 4 | 0.022847753 | 20.278692 | 0.048828125 | 0.0006923562 | 0.8449455 | #N/A |  |  |  |  | 4 | 0.0088051194 | 9.8206844 | 0.047851563 | 0.0002668218 | 0.4091952 | #N/A
| 5 | 0.0046345871 | 3.8400292 | 0.059570313 | 0.000140442 | 0.1600012 | #N/A |  |  |  |  | 5 | 0.043544546 | 39.377438 | 0.057617188 | 0.001319532 | 1.640727 | #N/A |  |  |  |  | 5 | 0.00090519898 | 0.2746284 | 0.059570313 | 2.743027e-05 | 0.01144285 | #N/A |  |  |  |  | 5 | 0.038719781 | 34.52137 | 0.05859375 | 0.001173327 | 1.43839 | #N/A |  |  |  |  | 5 | 0.025657786 | 24.148226 | 0.057617188 | 0.0007775087 | 1.006176 | #N/A
| 6 | 0.019208271 | 17.204433 | 0.069335938 | 0.0005820688 | 0.716851375 | #N/A |  |  |  |  | 6 | 0.060270354 | 54.218098 | 0.067382813 | 0.001826374 | 2.259087 | #N/A |  |  |  |  | 6 | 0.011387258 | 9.8780546 | 0.069335938 | 0.0003450684 | 0.4115856 | #N/A |  |  |  |  | 6 | 0.055826455 | 50.124973 | 0.068359375 | 0.001691711 | 2.088541 | #N/A |  |  |  |  | 6 | 0.042250928 | 38.998352 | 0.067382813 | 0.001280331 | 1.624931 | #N/A
| 7 | 0.035574764 | 33.160374 | 0.079101563 | 0.001078023 | 1.38168225 | #N/A |  |  |  |  | 7 | 0.07715486 | 68.773109 | 0.077148438 | 0.002338026 | 2.865546 | #N/A |  |  |  |  | 7 | 0.027484866 | 25.099367 | 0.079101563 | 0.0008328747 | 1.045807 | #N/A |  |  |  |  | 7 | 0.07298512 | 65.286011 | 0.078125 | 0.00221167 | 2.72025 | #N/A |  |  |  |  | 7 | 0.058136798 | 54.627209 | 0.077148438 | 0.001761721 | 2.276134 | #N/A
| 8 | 0.05246849 | 49.40316 | 0.088867188 | 0.001589954 | 2.058465 | #N/A |  |  |  |  | 8 | 0.093550235 | 83.781258 | 0.086914063 | 0.002834856 | 3.49088575 | #N/A |  |  |  |  | 8 | 0.044438068 | 41.100384 | 0.088867188 | 0.001346608 | 1.712516 | #N/A |  |  |  |  | 8 | 0.088826798 | 80.895721 | 0.087890625 | 0.002691721 | 3.370655 | #N/A |  |  |  |  | 8 | 0.075603135 | 70.863663 | 0.086914063 | 0.002291004 | 2.952652625 | #N/A
| 9 | 0.0708156 | 64.601448 | 0.098632813 | 0.002145927 | 2.691727 | #N/A |  |  |  |  | 9 | 0.11046007 | 99.054054 | 0.096679688 | 0.003347275 | 4.12725225 | #N/A |  |  |  |  | 9 | 0.061570771 | 56.769772 | 0.098632813 | 0.001865781 | 2.365407 | #N/A |  |  |  |  | 9 | 0.10516348 | 96.306206 | 0.09765625 | 0.003186772 | 4.012759 | #N/A |  |  |  |  | 9 | 0.092089854 | 86.212677 | 0.096679688 | 0.002790602 | 3.592194875 | #N/A
| 10 | 0.087842762 | 79.663467 | 0.10839844 | 0.002661902 | 3.319311125 | #N/A |  |  |  |  | 10 | 0.12746975 | 114.78454 | 0.10644531 | 0.00386272 | 4.782689 | #N/A |  |  |  |  | 10 | 0.078159362 | 72.430748 | 0.10839844 | 0.002368466 | 3.017948 | #N/A |  |  |  |  | 10 | 0.12167878 | 110.65297 | 0.10742188 | 0.003687236 | 4.61054 | #N/A |  |  |  |  | 10 | 0.10852344 | 100.84018 | 0.10644531 | 0.003288589 | 4.201674 | #N/A
| 11 | 0.10444345 | 95.889938 | 0.11816406 | 0.003164953 | 3.995414 | #N/A |  |  |  |  | 11 | 0.14369115 | 129.15224 | 0.11621094 | 0.004354277 | 5.381343 | #N/A |  |  |  |  | 11 | 0.094675712 | 87.316185 | 0.11816406 | 0.002868961 | 3.638174375 | #N/A |  |  |  |  | 11 | 0.13876019 | 125.79948 | 0.1171875 | 0.004204854 | 5.241645 | #N/A |  |  |  |  | 11 | 0.12530747 | 115.2958 | 0.11621094 | 0.003797196 | 4.803992 | #N/A
| 12 | 0.12081081 | 111.61819 | 0.12792969 | 0.003660934 | 4.650758 | #N/A |  |  |  |  | 12 | 0.16003884 | 142.94304 | 0.12597656 | 0.004849662 | 5.95596 | #N/A |  |  |  |  | 12 | 0.11102813 | 102.6927 | 0.12792969 | 0.003364489 | 4.2788625 | #N/A |  |  |  |  | 12 | 0.15586457 | 140.95195 | 0.12695313 | 0.004723169 | 5.872998 | #N/A |  |  |  |  | 12 | 0.14040026 | 129.67296 | 0.12597656 | 0.004254553 | 5.40304 | #N/A
| 13 | 0.13737845 | 127.2884 | 0.13769531 | 0.004162983 | 5.303683 | #N/A |  |  |  |  | 13 | 0.17719418 | 157.45245 | 0.13574219 | 0.005369521 | 6.56051875 | #N/A |  |  |  |  | 13 | 0.12839673 | 117.59065 | 0.13769531 | 0.00389081 | 4.89961 | #N/A |  |  |  |  | 13 | 0.1718342 | 155.23814 | 0.13671875 | 0.005207097 | 6.468256 | #N/A |  |  |  |  | 13 | 0.15748513 | 145.06996 | 0.13574219 | 0.004772277 | 6.044582 | #N/A
| 14 | 0.15415393 | 142.13234 | 0.14746094 | 0.004671331 | 5.922181 | #N/A |  |  |  |  | 14 | 0.19358434 | 171.83759 | 0.14550781 | 0.005866192 | 7.1599 | #N/A |  |  |  |  | 14 | 0.14373748 | 132.91582 | 0.14746094 | 0.004355681 | 5.538159 | #N/A |  |  |  |  | 14 | 0.18777263 | 170.76932 | 0.14648438 | 0.00569008 | 7.115388 | #N/A |  |  |  |  | 14 | 0.17374051 | 160.70061 | 0.14550781 | 0.005264864 | 6.69585875 | #N/A
| 15 | 0.17038272 | 155.69403 | 0.15722656 | 0.005163113 | 6.48725125 | #N/A |  |  |  |  | 15 | 0.21013543 | 186.80415 | 0.15527344 | 0.00636774 | 7.78350625 | #N/A |  |  |  |  | 15 | 0.16142498 | 148.75815 | 0.15722656 | 0.004891666 | 6.19825625 | #N/A |  |  |  |  | 15 | 0.20455492 | 185.62793 | 0.15625 | 0.006198634 | 7.734497 | #N/A |  |  |  |  | 15 | 0.19119033 | 176.22865 | 0.15527344 | 0.005793646 | 7.34286 | #N/A
| 16 | 0.18703721 | 170.79718 | 0.16699219 | 0.005667794 | 7.116549 | #N/A |  |  |  |  | 16 | 0.22673234 | 201.63596 | 0.16503906 | 0.006870677 | 8.401498 | #N/A |  |  |  |  | 16 | 0.17762196 | 163.72122 | 0.16699219 | 0.005382484 | 6.8217175 | #N/A |  |  |  |  | 16 | 0.2213411 | 200.48514 | 0.16601563 | 0.006707306 | 8.3535475 | #N/A |  |  |  |  | 16 | 0.20737231 | 190.17056 | 0.16503906 | 0.006284009 | 7.923773 | #N/A
| 17 | 0.20234305 | 184.45364 | 0.17675781 | 0.006131608 | 7.685568 | #N/A |  |  |  |  | 17 | 0.24228543 | 215.49098 | 0.17480469 | 0.007341983 | 8.978791 | #N/A |  |  |  |  | 17 | 0.19422062 | 178.33665 | 0.17675781 | 0.005885473 | 7.43069375 | #N/A |  |  |  |  | 17 | 0.23853266 | 215.70772 | 0.17578125 | 0.007228262 | 8.987822 | #N/A |  |  |  |  | 17 | 0.22357127 | 204.62148 | 0.17480469 | 0.006774887 | 8.525895 | #N/A
| 18 | 0.21908896 | 199.99168 | 0.18652344 | 0.006639059 | 8.332987 | #N/A |  |  |  |  | 18 | 0.25909618 | 229.74141 | 0.18457031 | 0.007851399 | 9.57255875 | #N/A |  |  |  |  | 18 | 0.20965229 | 191.78688 | 0.18652344 | 0.0063531 | 7.99112 | #N/A |  |  |  |  | 18 | 0.25554711 | 230.22279 | 0.18554688 | 0.007743852 | 9.59261625 | #N/A |  |  |  |  | 18 | 0.24041165 | 219.13976 | 0.18457031 | 0.007285202 | 9.130823 | #N/A
| 19 | 0.23578802 | 215.01384 | 0.19628906 | 0.007145092 | 8.95891 | #N/A |  |  |  |  | 19 | 0.27608907 | 244.39655 | 0.19433594 | 0.008366335 | 10.18319 | #N/A |  |  |  |  | 19 | 0.22773117 | 206.88362 | 0.19628906 | 0.006900945 | 8.620151 | #N/A |  |  |  |  | 19 | 0.27185225 | 244.63922 | 0.1953125 | 0.008237947 | 10.1933 | #N/A |  |  |  |  | 19 | 0.25718075 | 234.46866 | 0.19433594 | 0.007793356 | 9.7695275 | #N/A
| 20 | 0.25184089 | 230.02066 | 0.20605469 | 0.007631542 | 9.584194 | #N/A |  |  |  |  | 20 | 0.29250756 | 258.44052 | 0.20410156 | 0.008863865 | 10.768355 | #N/A |  |  |  |  | 20 | 0.24276239 | 222.17609 | 0.20605469 | 0.007356436 | 9.257337 | #N/A |  |  |  |  | 20 | 0.28808039 | 258.96841 | 0.20507813 | 0.008729709 | 10.79035 | #N/A |  |  |  |  | 20 | 0.27398691 | 249.55124 | 0.20410156 | 0.008302634 | 10.39797 | #N/A
| 21 | 0.26772711 | 244.39372 | 0.21582031 | 0.008112943 | 10.18307 | #N/A |  |  |  |  | 21 | 0.30925795 | 272.43509 | 0.21386719 | 0.009371453 | 11.35146 | #N/A |  |  |  |  | 21 | 0.25938791 | 237.05103 | 0.21582031 | 0.00786024 | 9.87712625 | #N/A |  |  |  |  | 21 | 0.3046113 | 274.5896 | 0.21484375 | 0.009230645 | 11.44123 | #N/A |  |  |  |  | 21 | 0.28980276 | 263.36288 | 0.21386719 | 0.008781902 | 10.97345 | #N/A
| 22 | 0.28503746 | 258.34531 | 0.22558594 | 0.008637499 | 10.76439 | #N/A |  |  |  |  | 22 | 0.32661521 | 286.99695 | 0.22363281 | 0.009897431 | 11.95820625 | #N/A |  |  |  |  | 22 | 0.27532282 | 251.71489 | 0.22558594 | 0.008343116 | 10.48812 | #N/A |  |  |  |  | 22 | 0.32160693 | 290.17575 | 0.22460938 | 0.009745665 | 12.09065625 | #N/A |  |  |  |  | 22 | 0.3062292 | 278.38199 | 0.22363281 | 0.009279673 | 11.59925 | #N/A
| 23 | 0.30256966 | 273.53143 | 0.23535156 | 0.009168778 | 11.39714 | #N/A |  |  |  |  | 23 | 0.34269428 | 301.76468 | 0.23339844 | 0.01038468 | 12.57353 | #N/A |  |  |  |  | 23 | 0.29254508 | 266.62506 | 0.23535156 | 0.008865002 | 11.1093775 | #N/A |  |  |  |  | 23 | 0.3381353 | 303.7691 | 0.234375 | 0.01024652 | 12.65705 | #N/A |  |  |  |  | 23 | 0.32286501 | 292.49811 | 0.23339844 | 0.009783788 | 12.18742125 | #N/A
| 24 | 0.31874323 | 288.38605 | 0.24511719 | 0.009658886 | 12.01609 | #N/A |  |  |  |  | 24 | 0.35974458 | 316.2182 | 0.24316406 | 0.01090135 | 13.17576 | #N/A |  |  |  |  | 24 | 0.3097811 | 281.3316 | 0.24511719 | 0.009387306 | 11.72215 | #N/A |  |  |  |  | 24 | 0.35411885 | 317.5737 | 0.24414063 | 0.01073087 | 13.2322375 | #N/A |  |  |  |  | 24 | 0.33883595 | 306.54013 | 0.24316406 | 0.01026776 | 12.77251 | #N/A
| 25 | 0.3349624 | 303.51221 | 0.25488281 | 0.01015038 | 12.64634 | #N/A |  |  |  |  | 25 | 0.3766883 | 330.01877 | 0.25292969 | 0.0114148 | 13.75078 | #N/A |  |  |  |  | 25 | 0.32652068 | 295.45462 | 0.25488281 | 0.009894566 | 12.31061 | #N/A |  |  |  |  | 25 | 0.37062207 | 330.9913 | 0.25390625 | 0.01123097 | 13.7913 | #N/A |  |  |  |  | 25 | 0.3561255 | 320.63843 | 0.25292969 | 0.01079168 | 13.35993 | #N/A
| 26 | 0.35087609 | 318.28821 | 0.26464844 | 0.01063261 | 13.26200875 | #N/A |  |  |  |  | 26 | 0.39247012 | 343.75711 | 0.26269531 | 0.01189303 | 14.32321 | #N/A |  |  |  |  | 26 | 0.3418898 | 309.73828 | 0.26464844 | 0.0103603 | 12.90576 | #N/A |  |  |  |  | 26 | 0.38763717 | 346.10574 | 0.26367188 | 0.01174658 | 14.4210725 | #N/A |  |  |  |  | 26 | 0.37223479 | 336.05249 | 0.26269531 | 0.01127984 | 14.00219 | #N/A
| 27 | 0.36823955 | 332.26425 | 0.27441406 | 0.01115877 | 13.84434375 | #N/A |  |  |  |  | 27 | 0.40937626 | 357.71423 | 0.27246094 | 0.01240534 | 14.90476 | #N/A |  |  |  |  | 27 | 0.35879102 | 324.6893 | 0.27441406 | 0.01087246 | 13.52872 | #N/A |  |  |  |  | 27 | 0.40406984 | 360.3887 | 0.2734375 | 0.01224454 | 15.0162 | #N/A |  |  |  |  | 27 | 0.38901401 | 350.24457 | 0.27246094 | 0.0117883 | 14.59352375 | #N/A
| 28 | 0.38367966 | 346.32886 | 0.28417969 | 0.01162666 | 14.43037 | #N/A |  |  |  |  | 28 | 0.42573249 | 372.50931 | 0.28222656 | 0.01290098 | 15.52122125 | #N/A |  |  |  |  | 28 | 0.37473881 | 339.17212 | 0.28417969 | 0.01135572 | 14.13217 | #N/A |  |  |  |  | 28 | 0.42022026 | 374.54999 | 0.28320313 | 0.01273395 | 15.60625 | #N/A |  |  |  |  | 28 | 0.4059394 | 364.41089 | 0.28222656 | 0.01230119 | 15.18379 | #N/A
| 29 | 0.40059713 | 360.13544 | 0.29394531 | 0.01213931 | 15.00564 | #N/A |  |  |  |  | 29 | 0.44152215 | 386.77509 | 0.29199219 | 0.01337946 | 16.11562875 | #N/A |  |  |  |  | 29 | 0.39077386 | 353.51031 | 0.29394531 | 0.01184163 | 14.72959625 | #N/A |  |  |  |  | 29 | 0.43712753 | 389.38657 | 0.29296875 | 0.01324629 | 16.22444 | #N/A |  |  |  |  | 29 | 0.42161793 | 378.35889 | 0.29199219 | 0.0127763 | 15.76495375 | #N/A
| 30 | 0.41717434 | 375.21466 | 0.30371094 | 0.01264165 | 15.63394 | #N/A |  |  |  |  | 30 | 0.45864397 | 400.36768 | 0.30175781 | 0.0138983 | 16.68199 | #N/A |  |  |  |  | 30 | 0.40796554 | 367.12085 | 0.30371094 | 0.01236259 | 15.2967 | #N/A |  |  |  |  | 30 | 0.45389155 | 403.22964 | 0.30273438 | 0.01375429 | 16.801235 | #N/A |  |  |  |  | 30 | 0.43834811 | 392.11578 | 0.30175781 | 0.01328328 | 16.3381575 | #N/A
| 31 | 0.43395942 | 389.547 | 0.31347656 | 0.01315029 | 16.231125 | #N/A |  |  |  |  | 31 | 0.47586745 | 414.32379 | 0.31152344 | 0.01442023 | 17.26349125 | #N/A |  |  |  |  | 31 | 0.42470989 | 381.8298 | 0.31347656 | 0.01287 | 15.909575 | #N/A |  |  |  |  | 31 | 0.47007057 | 416.52435 | 0.3125 | 0.01424456 | 17.35518125 | #N/A |  |  |  |  | 31 | 0.45498741 | 406.2374 | 0.31152344 | 0.0137875 | 16.92656 | #N/A
| 32 | 0.44957459 | 404.11563 | 0.32324219 | 0.01362347 | 16.83815125 | #N/A |  |  |  |  | 32 | 0.49139374 | 427.31479 | 0.32128906 | 0.01489072 | 17.80478 | #N/A |  |  |  |  | 32 | 0.44171646 | 395.50955 | 0.32324219 | 0.01338535 | 16.47956 | #N/A |  |  |  |  | 32 | 0.4870455 | 430.36832 | 0.32226563 | 0.01475895 | 17.93201 | #N/A |  |  |  |  | 32 | 0.47142255 | 420.99054 | 0.32128906 | 0.01428553 | 17.5412725 | #N/A
| 33 | 0.46620831 | 418.50717 | 0.33300781 | 0.01412752 | 17.43779875 | #N/A |  |  |  |  | 33 | 0.50806552 | 441.41452 | 0.33105469 | 0.01539592 | 18.39227 | #N/A |  |  |  |  | 33 | 0.45763913 | 411.14615 | 0.33300781 | 0.01386785 | 17.13109 | #N/A |  |  |  |  | 33 | 0.50236863 | 444.2569 | 0.33203125 | 0.01522329 | 18.5107 | #N/A |  |  |  |  | 33 | 0.48775831 | 435.36246 | 0.33105469 | 0.01478055 | 18.1401025 | #N/A
| 34 | 0.48304471 | 432.37149 | 0.34277344 | 0.01463772 | 18.01547875 | #N/A |  |  |  |  | 34 | 0.52420312 | 455.6535 | 0.34082031 | 0.01588494 | 18.9855625 | #N/A |  |  |  |  | 34 | 0.47405997 | 424.83026 | 0.34277344 | 0.01436545 | 17.70126 | #N/A |  |  |  |  | 34 | 0.51933634 | 458.89395 | 0.34179688 | 0.01573746 | 19.12058125 | #N/A |  |  |  |  | 34 | 0.50524521 | 450.24609 | 0.34082031 | 0.01531046 | 18.76025375 | #N/A
| 35 | 0.50001758 | 446.2009 | 0.35253906 | 0.01515205 | 18.5917 | #N/A |  |  |  |  | 35 | 0.54094756 | 469.33389 | 0.35058594 | 0.01639235 | 19.55557875 | #N/A |  |  |  |  | 35 | 0.49041596 | 439.4971 | 0.35253906 | 0.01486109 | 18.31238 | #N/A |  |  |  |  | 35 | 0.53506738 | 473.30038 | 0.3515625 | 0.01621416 | 19.72085 | #N/A |  |  |  |  | 35 | 0.52171576 | 464.14252 | 0.35058594 | 0.01580957 | 19.33927 | #N/A
| 36 | 0.51634198 | 460.57016 | 0.36230469 | 0.01564673 | 19.19042 | #N/A |  |  |  |  | 36 | 0.55764914 | 483.50586 | 0.36035156 | 0.01689846 | 20.1460775 | #N/A |  |  |  |  | 36 | 0.50717461 | 453.27737 | 0.36230469 | 0.01536893 | 18.88656 | #N/A |  |  |  |  | 36 | 0.55248618 | 487.09793 | 0.36132813 | 0.01674201 | 20.29575 | #N/A |  |  |  |  | 36 | 0.53853434 | 477.28848 | 0.36035156 | 0.01631922 | 19.88702 | #N/A
| 37 | 0.53223765 | 474.57205 | 0.37207031 | 0.01612841 | 19.77384 | #N/A |  |  |  |  | 37 | 0.57410747 | 496.76251 | 0.37011719 | 0.0173972 | 20.69844 | #N/A |  |  |  |  | 37 | 0.52393949 | 467.0097 | 0.37207031 | 0.01587695 | 19.4587375 | #N/A |  |  |  |  | 37 | 0.56942886 | 500.77863 | 0.37109375 | 0.01725542 | 20.86577625 | #N/A |  |  |  |  | 37 | 0.55393213 | 490.96817 | 0.37011719 | 0.01678582 | 20.45701 | #N/A
| 38 | 0.54996556 | 489.05331 | 0.38183594 | 0.01666562 | 20.37722125 | #N/A |  |  |  |  | 38 | 0.59069991 | 510.04785 | 0.37988281 | 0.0179 | 21.25199375 | #N/A |  |  |  |  | 38 | 0.54019606 | 481.18842 | 0.38183594 | 0.01636958 | 20.0495175 | #N/A |  |  |  |  | 38 | 0.58564121 | 513.96417 | 0.38085938 | 0.0177467 | 21.41517375 | #N/A |  |  |  |  | 38 | 0.57047892 | 504.66006 | 0.37988281 | 0.01728724 | 21.0275025 | #N/A
| 39 | 0.56570351 | 503.4046 | 0.39160156 | 0.01714253 | 20.97519 | #N/A |  |  |  |  | 39 | 0.60842335 | 523.90222 | 0.38964844 | 0.01843707 | 21.82926 | #N/A |  |  |  |  | 39 | 0.55648899 | 494.92328 | 0.39160156 | 0.0168633 | 20.6218 | #N/A |  |  |  |  | 39 | 0.60307896 | 527.97699 | 0.390625 | 0.01827512 | 21.99904125 | #N/A |  |  |  |  | 39 | 0.58658648 | 519.06641 | 0.38964844 | 0.01777535 | 21.62777 | #N/A
| 40 | 0.58211589 | 516.70721 | 0.40136719 | 0.01763988 | 21.52947 | #N/A |  |  |  |  | 40 | 0.62381995 | 537.36005 | 0.39941406 | 0.01890363 | 22.39 | #N/A |  |  |  |  | 40 | 0.57323462 | 509.29599 | 0.40136719 | 0.01737075 | 21.22066625 | #N/A |  |  |  |  | 40 | 0.61763602 | 542.69238 | 0.40039063 | 0.01871624 | 22.6121825 | #N/A |  |  |  |  | 40 | 0.60348642 | 533.46387 | 0.39941406 | 0.01828747 | 22.22766125 | #N/A
| 41 | 0.59845883 | 530.16956 | 0.41113281 | 0.01813512 | 22.0904 | #N/A |  |  |  |  | 41 | 0.63995945 | 550.39984 | 0.40917969 | 0.01939271 | 22.93333 | #N/A |  |  |  |  | 41 | 0.58972281 | 523.92792 | 0.41113281 | 0.01787039 | 21.83033 | #N/A |  |  |  |  | 41 | 0.63481748 | 555.37903 | 0.41015625 | 0.01923689 | 23.14079 | #N/A |  |  |  |  | 41 | 0.6204406 | 547.05347 | 0.40917969 | 0.01880123 | 22.79389 | #N/A
| 42 | 0.61488438 | 543.35645 | 0.42089844 | 0.01863286 | 22.63985 | #N/A |  |  |  |  | 42 | 0.65699106 | 564.35376 | 0.41894531 | 0.01990882 | 23.51474 | #N/A |  |  |  |  | 42 | 0.60526741 | 537.42841 | 0.42089844 | 0.01834144 | 22.39285 | #N/A |  |  |  |  | 42 | 0.65152031 | 569.05255 | 0.41992188 | 0.01974304 | 23.71052 | #N/A |  |  |  |  | 42 | 0.63694686 | 560.63757 | 0.41894531 | 0.01930142 | 23.35989875 | #N/A
| 43 | 0.63140327 | 557.30438 | 0.43066406 | 0.01913343 | 23.22102 | #N/A |  |  |  |  | 43 | 0.67283696 | 577.2522 | 0.42871094 | 0.020389 | 24.052175 | #N/A |  |  |  |  | 43 | 0.62215686 | 550.62738 | 0.43066406 | 0.01885324 | 22.9428075 | #N/A |  |  |  |  | 43 | 0.66782546 | 581.88428 | 0.4296875 | 0.02023714 | 24.24518 | #N/A |  |  |  |  | 43 | 0.65363652 | 574.1131 | 0.42871094 | 0.01980717 | 23.92138 | #N/A
| 44 | 0.64831197 | 571.51617 | 0.44042969 | 0.01964582 | 23.81317375 | #N/A |  |  |  |  | 44 | 0.68973452 | 590.4292 | 0.43847656 | 0.02090105 | 24.60122 | #N/A |  |  |  |  | 44 | 0.63961184 | 564.3772 | 0.44042969 | 0.01938218 | 23.51572 | #N/A |  |  |  |  | 44 | 0.68429536 | 594.60645 | 0.43945313 | 0.02073622 | 24.77526875 | #N/A |  |  |  |  | 44 | 0.67010939 | 588.07001 | 0.43847656 | 0.02030635 | 24.50292 | #N/A
| 45 | 0.66481 | 585.66589 | 0.45019531 | 0.02014576 | 24.40275 | #N/A |  |  |  |  | 45 | 0.70596749 | 603.2948 | 0.44824219 | 0.02139295 | 25.13728 | #N/A |  |  |  |  | 45 | 0.65599644 | 577.73181 | 0.45019531 | 0.01987868 | 24.07215875 | #N/A |  |  |  |  | 45 | 0.70089847 | 608.79462 | 0.44921875 | 0.02123935 | 25.3664425 | #N/A |  |  |  |  | 45 | 0.68690598 | 601.66821 | 0.44824219 | 0.02081533 | 25.06950875 | #N/A
| 46 | 0.68164402 | 599.17981 | 0.45996094 | 0.02065588 | 24.96583 | #N/A |  |  |  |  | 46 | 0.72278643 | 616.70844 | 0.45800781 | 0.02190262 | 25.696185 | #N/A |  |  |  |  | 46 | 0.67184353 | 591.63208 | 0.45996094 | 0.02035889 | 24.65134 | #N/A |  |  |  |  | 46 | 0.7177273 | 622.23395 | 0.45898438 | 0.02174931 | 25.92641 | #N/A |  |  |  |  | 46 | 0.70376164 | 615.58337 | 0.45800781 | 0.02132611 | 25.64931 | #N/A
| 47 | 0.69808197 | 612.28619 | 0.46972656 | 0.021154 | 25.51192 | #N/A |  |  |  |  | 47 | 0.73846692 | 630.18335 | 0.46777344 | 0.02237779 | 26.25764 | #N/A |  |  |  |  | 47 | 0.68831408 | 605.45972 | 0.46972656 | 0.020858 | 25.22749 | #N/A |  |  |  |  | 47 | 0.73487079 | 636.35925 | 0.46875 | 0.02226881 | 26.51496875 | #N/A |  |  |  |  | 47 | 0.7201243 | 628.63898 | 0.46777344 | 0.02182195 | 26.19329 | #N/A
| 48 | 0.71548027 | 626.17255 | 0.47949219 | 0.02168122 | 26.09052 | #N/A |  |  |  |  | 48 | 0.75587296 | 642.83795 | 0.47753906 | 0.02290524 | 26.78491 | #N/A |  |  |  |  | 48 | 0.70543993 | 619.2453 | 0.47949219 | 0.02137697 | 25.8018875 | #N/A |  |  |  |  | 48 | 0.7506246 | 649.5321 | 0.47851563 | 0.0227462 | 27.0638375 | #N/A |  |  |  |  | 48 | 0.73595458 | 641.19897 | 0.47753906 | 0.02230165 | 26.71662375 | #N/A
| 49 | 0.73170501 | 639.73322 | 0.48925781 | 0.02217288 | 26.65555 | #N/A |  |  |  |  | 49 | 0.77241623 | 656.08484 | 0.48730469 | 0.02340655 | 27.33687 | #N/A |  |  |  |  | 49 | 0.72095835 | 632.65778 | 0.48925781 | 0.02184722 | 26.36074 | #N/A |  |  |  |  | 49 | 0.7670967 | 661.49768 | 0.48828125 | 0.02324535 | 27.5624 | #N/A |  |  |  |  | 49 | 0.75258428 | 654.21722 | 0.48730469 | 0.02280558 | 27.25905 | #N/A
| 50 | 0.74864489 | 653.17621 | 0.49902344 | 0.02268621 | 27.21568 | #N/A |  |  |  |  | 50 | 0.78978127 | 669.1319 | 0.49707031 | 0.02393277 | 27.8805 | #N/A |  |  |  |  | 50 | 0.73870271 | 645.70679 | 0.49902344 | 0.02238493 | 26.90445 | #N/A |  |  |  |  | 50 | 0.78335267 | 674.49634 | 0.49804688 | 0.02373796 | 28.10401 | #N/A |  |  |  |  | 50 | 0.76963508 | 667.2569 | 0.49707031 | 0.02332228 | 27.80237 | #N/A
| 51 | 0.76521868 | 667.29877 | 0.50878906 | 0.02318844 | 27.80412 | #N/A |  |  |  |  | 51 | 0.80683976 | 681.13855 | 0.50683594 | 0.02444969 | 28.38077 | #N/A |  |  |  |  | 51 | 0.75501865 | 658.88409 | 0.50878906 | 0.02287935 | 27.45350375 | #N/A |  |  |  |  | 51 | 0.80014277 | 687.96704 | 0.5078125 | 0.02424675 | 28.66529 | #N/A |  |  |  |  | 51 | 0.78565562 | 679.95245 | 0.50683594 | 0.02380775 | 28.33135 | #N/A
| 52 | 0.78159535 | 679.85944 | 0.51855469 | 0.02368471 | 28.32748 | #N/A |  |  |  |  | 52 | 0.82208741 | 695.13397 | 0.51660156 | 0.02491174 | 28.96392 | #N/A |  |  |  |  | 52 | 0.77176219 | 672.34985 | 0.51855469 | 0.02338673 | 28.01458 | #N/A |  |  |  |  | 52 | 0.81754708 | 700.66675 | 0.51757813 | 0.02477415 | 29.19445 | #N/A |  |  |  |  | 52 | 0.80206257 | 693.19183 | 0.51660156 | 0.02430493 | 28.88299 | #N/A
| 53 | 0.79797822 | 692.33624 | 0.52832031 | 0.02418116 | 28.84734 | #N/A |  |  |  |  | 53 | 0.83885378 | 707.38971 | 0.52636719 | 0.02541981 | 29.47457125 | #N/A |  |  |  |  | 53 | 0.78746188 | 685.96051 | 0.52832031 | 0.02386248 | 28.58169 | #N/A |  |  |  |  | 53 | 0.83297324 | 713.79413 | 0.52734375 | 0.02524161 | 29.74142 | #N/A |  |  |  |  | 53 | 0.81888384 | 706.76691 | 0.52636719 | 0.02481466 | 29.44862125 | #N/A
| 54 | 0.81424445 | 705.40594 | 0.53808594 | 0.02467407 | 29.39191 | #N/A |  |  |  |  | 54 | 0.855349 | 720.7699 | 0.53613281 | 0.02591967 | 30.03208 | #N/A |  |  |  |  | 54 | 0.80439079 | 699.40454 | 0.53808594 | 0.02437548 | 29.14186 | #N/A |  |  |  |  | 54 | 0.84952837 | 726.60107 | 0.53710938 | 0.02574328 | 30.27504 | #N/A |  |  |  |  | 54 | 0.83492929 | 720.08368 | 0.53613281 | 0.02530089 | 30.00349 | #N/A
| 55 | 0.83084458 | 718.20093 | 0.54785156 | 0.02517711 | 29.92503875 | #N/A |  |  |  |  | 55 | 0.87153089 | 733.60211 | 0.54589844 | 0.02641003 | 30.56675 | #N/A |  |  |  |  | 55 | 0.82064033 | 711.74347 | 0.54785156 | 0.02486789 | 29.65598 | #N/A |  |  |  |  | 55 | 0.86568737 | 739.55664 | 0.546875 | 0.02623295 | 30.81486 | #N/A |  |  |  |  | 55 | 0.85263437 | 732.59351 | 0.54589844 | 0.02583741 | 30.52473 | #N/A
| 56 | 0.84745109 | 731.4668 | 0.55761719 | 0.02568034 | 30.47778 | #N/A |  |  |  |  | 56 | 0.88759214 | 745.19354 | 0.55566406 | 0.02689673 | 31.04973 | #N/A |  |  |  |  | 56 | 0.83754194 | 724.7171 | 0.55761719 | 0.02538006 | 30.19655 | #N/A |  |  |  |  | 56 | 0.88238931 | 751.93152 | 0.55664063 | 0.02673907 | 31.33048 | #N/A |  |  |  |  | 56 | 0.86897939 | 745.01056 | 0.55566406 | 0.02633271 | 31.04211 | #N/A
| 57 | 0.86386102 | 744.40247 | 0.56738281 | 0.02617761 | 31.01677 | #N/A |  |  |  |  | 57 | 0.90470684 | 758.00537 | 0.56542969 | 0.02741536 | 31.58356 | #N/A |  |  |  |  | 57 | 0.854487 | 737.96735 | 0.56738281 | 0.02589355 | 30.74864 | #N/A |  |  |  |  | 57 | 0.89923787 | 764.11761 | 0.56640625 | 0.02724963 | 31.83823375 | #N/A |  |  |  |  | 57 | 0.8840791 | 757.30273 | 0.56542969 | 0.02679028 | 31.55428 | #N/A
| 58 | 0.88006657 | 757.86823 | 0.57714844 | 0.02666868 | 31.57784 | #N/A |  |  |  |  | 58 | 0.9203285 | 768.94305 | 0.57519531 | 0.02788874 | 32.03929375 | #N/A |  |  |  |  | 58 | 0.87131047 | 751.20215 | 0.57714844 | 0.02640335 | 31.30009 | #N/A |  |  |  |  | 58 | 0.91671282 | 776.45886 | 0.57617188 | 0.02777918 | 32.3524525 | #N/A |  |  |  |  | 58 | 0.9021787 | 770.80798 | 0.57519531 | 0.02733875 | 32.117 | #N/A
| 59 | 0.8976956 | 770.19458 | 0.58691406 | 0.0272029 | 32.09144 | #N/A |  |  |  |  | 59 | 0.93729681 | 780.81842 | 0.58496094 | 0.02840293 | 32.5341 | #N/A |  |  |  |  | 59 | 0.88735998 | 764.05133 | 0.58691406 | 0.0268897 | 31.83547 | #N/A |  |  |  |  | 59 | 0.93224311 | 788.95618 | 0.5859375 | 0.02824979 | 32.87317 | #N/A |  |  |  |  | 59 | 0.91834122 | 784.3819 | 0.58496094 | 0.02782852 | 32.68258 | #N/A
| 60 | 0.91350359 | 782.31171 | 0.59667969 | 0.02768193 | 32.59632125 | #N/A |  |  |  |  | 60 | 0.95389897 | 793.85309 | 0.59472656 | 0.02890603 | 33.07721 | #N/A |  |  |  |  | 60 | 0.90456653 | 777.05743 | 0.59667969 | 0.02741111 | 32.37739 | #N/A |  |  |  |  | 60 | 0.94917715 | 802.20441 | 0.59570313 | 0.02876294 | 33.42518375 | #N/A |  |  |  |  | 60 | 0.93553662 | 796.90668 | 0.59472656 | 0.02834959 | 33.204445 | #N/A
| 61 | 0.92935878 | 794.41962 | 0.60644531 | 0.02816239 | 33.1008175 | #N/A |  |  |  |  | 61 | 0.97123867 | 807.04547 | 0.60449219 | 0.02943147 | 33.62689 | #N/A |  |  |  |  | 61 | 0.92021102 | 789.67108 | 0.60644531 | 0.02788518 | 32.90296 | #N/A |  |  |  |  | 61 | 0.96563929 | 814.22046 | 0.60546875 | 0.0292618 | 33.9258525 | #N/A |  |  |  |  | 61 | 0.95177692 | 808.42725 | 0.60449219 | 0.02884172 | 33.68446875 | #N/A
| 62 | 0.94651759 | 808.17102 | 0.61621094 | 0.02868235 | 33.6737925 | #N/A |  |  |  |  | 62 | 0.98684502 | 818.4375 | 0.61425781 | 0.02990439 | 34.1015625 | #N/A |  |  |  |  | 62 | 0.93743479 | 802.17297 | 0.61621094 | 0.02840711 | 33.42387375 | #N/A |  |  |  |  | 62 | 0.98211479 | 826.97614 | 0.61523438 | 0.02976105 | 34.45734 | #N/A |  |  |  |  | 62 | 0.968238 | 820.1795 | 0.61425781 | 0.02934055 | 34.17415 | #N/A
| 63 | 0.96376276 | 820.74615 | 0.62597656 | 0.02920493 | 34.19775625 | #N/A |  |  |  |  | 63 | 1.0032035 | 829.94836 | 0.62402344 | 0.03040011 | 34.58118 | #N/A |  |  |  |  | 63 | 0.95429301 | 814.11804 | 0.62597656 | 0.02891797 | 33.921585 | #N/A |  |  |  |  | 63 | 0.997935 | 838.3222 | 0.625 | 0.03024045 | 34.93009 | #N/A |  |  |  |  | 63 | 0.98422122 | 831.87408 | 0.62402344 | 0.02982489 | 34.66142 | #N/A
| 64 | 0.98078412 | 833.24603 | 0.63574219 | 0.02972073 | 34.71858 | #N/A |  |  |  |  | 64 | 1.0204993 | 841.92529 | 0.63378906 | 0.03092422 | 35.08022 | #N/A |  |  |  |  | 64 | 0.96997267 | 826.5921 | 0.63574219 | 0.02939311 | 34.4413375 | #N/A |  |  |  |  | 64 | 1.0154228 | 850.40802 | 0.63476563 | 0.03077039 | 35.4336675 | #N/A |  |  |  |  | 64 | 1.0009949 | 844.76874 | 0.63378906 | 0.03033318 | 35.1986975 | #N/A
| 65 | 0.99776739 | 846.10931 | 0.64550781 | 0.03023538 | 35.25455 | #N/A |  |  |  |  | 65 | 1.0361265 | 854.09558 | 0.64355469 | 0.03139777 | 35.58732 | #N/A |  |  |  |  | 65 | 0.98662949 | 839.32513 | 0.64550781 | 0.02989786 | 34.97188 | #N/A |  |  |  |  | 65 | 1.0320299 | 862.80939 | 0.64453125 | 0.03127363 | 35.95039125 | #N/A |  |  |  |  | 65 | 1.0167799 | 856.64307 | 0.64355469 | 0.03081151 | 35.69346125 | #N/A
| 66 | 1.0138683 | 857.59393 | 0.65527344 | 0.03072328 | 35.73308 | #N/A |  |  |  |  | 66 | 1.0532383 | 866.052 | 0.65332031 | 0.03191631 | 36.0855 | #N/A |  |  |  |  | 66 | 1.0033967 | 851.33679 | 0.65527344 | 0.03040596 | 35.47236625 | #N/A |  |  |  |  | 66 | 1.0495057 | 874.91748 | 0.65429688 | 0.0318032 | 36.454895 | #N/A |  |  |  |  | 66 | 1.0341723 | 868.87231 | 0.65332031 | 0.03133855 | 36.20301 | #N/A
| 67 | 1.0305997 | 869.61755 | 0.66503906 | 0.03123029 | 36.23406 | #N/A |  |  |  |  | 67 | 1.0702442 | 878.71442 | 0.66308594 | 0.03243164 | 36.6131 | #N/A |  |  |  |  | 67 | 1.0191257 | 863.32715 | 0.66503906 | 0.0308826 | 35.97196 | #N/A |  |  |  |  | 67 | 1.0648499 | 887.11475 | 0.6640625 | 0.03226818 | 36.96311 | #N/A |  |  |  |  | 67 | 1.0509516 | 880.89532 | 0.66308594 | 0.03184702 | 36.70397 | #N/A
| 68 | 1.0474298 | 881.34155 | 0.67480469 | 0.0317403 | 36.72256 | #N/A |  |  |  |  | 68 | 1.085801 | 889.22034 | 0.67285156 | 0.03290306 | 37.0508475 | #N/A |  |  |  |  | 68 | 1.0356336 | 875.02997 | 0.67480469 | 0.03138284 | 36.45958 | #N/A |  |  |  |  | 68 | 1.0809559 | 898.33099 | 0.67382813 | 0.03275624 | 37.43046 | #N/A |  |  |  |  | 68 | 1.0668414 | 892.72552 | 0.67285156 | 0.03232853 | 37.1969 | #N/A
| 69 | 1.0635843 | 893.9129 | 0.68457031 | 0.03222983 | 37.24637 | #N/A |  |  |  |  | 69 | 1.1028044 | 900.68402 | 0.68261719 | 0.03341832 | 37.5285 | #N/A |  |  |  |  | 69 | 1.0520766 | 886.69421 | 0.68457031 | 0.03188111 | 36.94559 | #N/A |  |  |  |  | 69 | 1.097415 | 909.67908 | 0.68359375 | 0.033255 | 37.903295 | #N/A |  |  |  |  | 69 | 1.0835302 | 903.37421 | 0.68261719 | 0.03283425 | 37.64059 | #N/A
| 70 | 1.0798601 | 905.72998 | 0.69433594 | 0.03272303 | 37.73875 | #N/A |  |  |  |  | 70 | 1.1191521 | 911.81079 | 0.69238281 | 0.0339137 | 37.99211625 | #N/A |  |  |  |  | 70 | 1.0692921 | 898.42487 | 0.69433594 | 0.03240279 | 37.43437 | #N/A |  |  |  |  | 70 | 1.1140529 | 920.67163 | 0.69335938 | 0.03375918 | 38.36132 | #N/A |  |  |  |  | 70 | 1.1001862 | 915.02246 | 0.69238281 | 0.03333898 | 38.12594 | #N/A
| 71 | 1.0969986 | 917.98706 | 0.70410156 | 0.03324238 | 38.24946 | #N/A |  |  |  |  | 71 | 1.135689 | 922.94269 | 0.70214844 | 0.03441482 | 38.45595 | #N/A |  |  |  |  | 71 | 1.0861788 | 910.78461 | 0.70410156 | 0.03291451 | 37.94935875 | #N/A |  |  |  |  | 71 | 1.1311573 | 932.00745 | 0.703125 | 0.03427749 | 38.83364375 | #N/A |  |  |  |  | 71 | 1.1165767 | 926.89703 | 0.70214844 | 0.03383566 | 38.62071 | #N/A
| 72 | 1.1131616 | 929.62256 | 0.71386719 | 0.03373217 | 38.73427 | #N/A |  |  |  |  | 72 | 1.1519786 | 935.00995 | 0.71191406 | 0.03490844 | 38.95875 | #N/A |  |  |  |  | 72 | 1.1028906 | 923.53723 | 0.71386719 | 0.03342093 | 38.48072 | #N/A |  |  |  |  | 72 | 1.1473371 | 943.74329 | 0.71289063 | 0.03476779 | 39.32264 | #N/A |  |  |  |  | 72 | 1.1334211 | 938.31329 | 0.71191406 | 0.03434609 | 39.09639 | #N/A
| 73 | 1.1297905 | 940.52466 | 0.72363281 | 0.03423608 | 39.1885275 | #N/A |  |  |  |  | 73 | 1.1694018 | 946.30139 | 0.72167969 | 0.03543642 | 39.42922 | #N/A |  |  |  |  | 73 | 1.1187719 | 934.82422 | 0.72363281 | 0.03390218 | 38.95101 | #N/A |  |  |  |  | 73 | 1.1643081 | 954.90027 | 0.72265625 | 0.03528206 | 39.78751125 | #N/A |  |  |  |  | 73 | 1.1488895 | 949.79565 | 0.72167969 | 0.03481483 | 39.57481875 | #N/A
| 74 | 1.1457738 | 951.24304 | 0.73339844 | 0.03472042 | 39.63513 | #N/A |  |  |  |  | 74 | 1.1866592 | 958.138 | 0.73144531 | 0.03595937 | 39.92242 | #N/A |  |  |  |  | 74 | 1.1354904 | 946.47211 | 0.73339844 | 0.0344088 | 39.43634 | #N/A |  |  |  |  | 74 | 1.180215 | 965.90405 | 0.73242188 | 0.03576409 | 40.246 | #N/A |  |  |  |  | 74 | 1.1654006 | 960.638 | 0.73144531 | 0.03531517 | 40.02658 | #N/A
| 75 | 1.1614443 | 962.3526 | 0.74316406 | 0.03519528 | 40.098025 | #N/A |  |  |  |  | 75 | 1.2028887 | 968.70544 | 0.74121094 | 0.03645117 | 40.36273 | #N/A |  |  |  |  | 75 | 1.1528184 | 957.84955 | 0.74316406 | 0.03493389 | 39.9104 | #N/A |  |  |  |  | 75 | 1.1963785 | 976.98743 | 0.7421875 | 0.03625389 | 40.70781 | #N/A |  |  |  |  | 75 | 1.182294 | 970.86444 | 0.74121094 | 0.03582709 | 40.452685 | #N/A
| 76 | 1.178236 | 973.88098 | 0.75292969 | 0.03570412 | 40.57837 | #N/A |  |  |  |  | 76 | 1.2190484 | 979.10883 | 0.75097656 | 0.03694086 | 40.79620125 | #N/A |  |  |  |  | 76 | 1.1695 | 968.81024 | 0.75292969 | 0.03543939 | 40.36709 | #N/A |  |  |  |  | 76 | 1.2132826 | 986.66821 | 0.75195313 | 0.03676614 | 41.11118 | #N/A |  |  |  |  | 76 | 1.1984822 | 981.88898 | 0.75097656 | 0.03631764 | 40.91204 | #N/A
| 77 | 1.1952645 | 985.85559 | 0.76269531 | 0.03622014 | 41.07731625 | #N/A |  |  |  |  | 77 | 1.2359254 | 989.87451 | 0.76074219 | 0.03745228 | 41.24477125 | #N/A |  |  |  |  | 77 | 1.1850483 | 979.83124 | 0.76269531 | 0.03591055 | 40.8263 | #N/A |  |  |  |  | 77 | 1.22925 | 997.97418 | 0.76171875 | 0.03725 | 41.5822575 | #N/A |  |  |  |  | 77 | 1.2152365 | 993.32068 | 0.76074219 | 0.03682535 | 41.38836 | #N/A
| 78 | 1.2125872 | 997.42798 | 0.77246094 | 0.03674507 | 41.5595 | #N/A |  |  |  |  | 78 | 1.2526736 | 1000.3185 | 0.77050781 | 0.03795981 | 41.6799375 | #N/A |  |  |  |  | 78 | 1.2024027 | 991.72516 | 0.77246094 | 0.03643645 | 41.32188 | #N/A |  |  |  |  | 78 | 1.2457145 | 1008.6729 | 0.77148438 | 0.03774892 | 42.0280375 | #N/A |  |  |  |  | 78 | 1.2325798 | 1004.7874 | 0.77050781 | 0.0373509 | 41.86614 | #N/A
| 79 | 1.228996 | 1007.7037 | 0.78222656 | 0.0372423 | 41.98765 | #N/A |  |  |  |  | 79 | 1.2688462 | 1011.4124 | 0.78027344 | 0.03844988 | 42.14218 | #N/A |  |  |  |  | 79 | 1.2194471 | 1003.7179 | 0.78222656 | 0.03695294 | 41.82158 | #N/A |  |  |  |  | 79 | 1.2629795 | 1019.6946 | 0.78125 | 0.03827211 | 42.487275 | #N/A |  |  |  |  | 79 | 1.248659 | 1015.9602 | 0.78027344 | 0.03783815 | 42.331675 | #N/A
| 80 | 1.2457974 | 1018.0998 | 0.79199219 | 0.03775144 | 42.420825 | #N/A |  |  |  |  | 80 | 1.2856796 | 1022.6166 | 0.79003906 | 0.03895999 | 42.609025 | #N/A |  |  |  |  | 80 | 1.2356485 | 1015.0095 | 0.79199219 | 0.03744389 | 42.2920625 | #N/A |  |  |  |  | 80 | 1.2799892 | 1030.7766 | 0.79101563 | 0.03878755 | 42.949025 | #N/A |  |  |  |  | 80 | 1.2656883 | 1026.2788 | 0.79003906 | 0.03835419 | 42.76162 | #N/A
| 81 | 1.2619015 | 1028.741 | 0.80175781 | 0.03823944 | 42.86421 | #N/A |  |  |  |  | 81 | 1.3025649 | 1032.8278 | 0.79980469 | 0.03947166 | 43.03449 | #N/A |  |  |  |  | 81 | 1.2521036 | 1025.3951 | 0.80175781 | 0.03794253 | 42.7248 | #N/A |  |  |  |  | 81 | 1.2959169 | 1041.1587 | 0.80078125 | 0.03927021 | 43.3816125 | #N/A |  |  |  |  | 81 | 1.2824105 | 1035.8199 | 0.79980469 | 0.03886092 | 43.1591625 | #N/A
| 82 | 1.2783544 | 1039.4833 | 0.81152344 | 0.03873801 | 43.3118 | #N/A |  |  |  |  | 82 | 1.3189424 | 1042.838 | 0.80957031 | 0.03996795 | 43.45158 | #N/A |  |  |  |  | 82 | 1.2684544 | 1035.4417 | 0.81152344 | 0.03843801 | 43.1434 | #N/A |  |  |  |  | 82 | 1.3128217 | 1050.8186 | 0.81054688 | 0.03978248 | 43.78411 | #N/A |  |  |  |  | 82 | 1.299288 | 1046.9338 | 0.80957031 | 0.03937236 | 43.62224 | #N/A
| 83 | 1.2951976 | 1051.0978 | 0.82128906 | 0.03924841 | 43.79574 | #N/A |  |  |  |  | 83 | 1.3351232 | 1051.9854 | 0.81933594 | 0.04045828 | 43.832725 | #N/A |  |  |  |  | 83 | 1.2850806 | 1045.8347 | 0.82128906 | 0.03894184 | 43.57645 | #N/A |  |  |  |  | 83 | 1.3296406 | 1060.5875 | 0.8203125 | 0.04029214 | 44.19115 | #N/A |  |  |  |  | 83 | 1.3156514 | 1056.8053 | 0.81933594 | 0.03986822 | 44.03355 | #N/A
| 84 | 1.3107327 | 1061.0569 | 0.83105469 | 0.03971917 | 44.2107 | #N/A |  |  |  |  | 84 | 1.3519529 | 1061.8665 | 0.82910156 | 0.04096827 | 44.2444375 | #N/A |  |  |  |  | 84 | 1.3015826 | 1056.7395 | 0.83105469 | 0.0394419 | 44.0308125 | #N/A |  |  |  |  | 84 | 1.3461953 | 1070.8557 | 0.83007813 | 0.0407938 | 44.6189875 | #N/A |  |  |  |  | 84 | 1.3319477 | 1067.2028 | 0.82910156 | 0.04036205 | 44.46678 | #N/A
| 85 | 1.3277313 | 1070.9884 | 0.84082031 | 0.04023428 | 44.62452 | #N/A |  |  |  |  | 85 | 1.3683691 | 1072.4879 | 0.83886719 | 0.04146573 | 44.687 | #N/A |  |  |  |  | 85 | 1.3184624 | 1067.6083 | 0.84082031 | 0.03995341 | 44.48368 | #N/A |  |  |  |  | 85 | 1.3628527 | 1081.3909 | 0.83984375 | 0.04129857 | 45.05795 | #N/A |  |  |  |  | 85 | 1.3481239 | 1077.4512 | 0.83886719 | 0.04085224 | 44.8938 | #N/A
| 86 | 1.3447495 | 1081.5648 | 0.85058594 | 0.04074998 | 45.0652 | #N/A |  |  |  |  | 86 | 1.3848037 | 1082.6296 | 0.84863281 | 0.04196375 | 45.10957 | #N/A |  |  |  |  | 86 | 1.3349768 | 1077.7008 | 0.85058594 | 0.04045384 | 44.9042 | #N/A |  |  |  |  | 86 | 1.3794987 | 1091.2633 | 0.84960938 | 0.04180299 | 45.4693 | #N/A |  |  |  |  | 86 | 1.3656596 | 1086.7312 | 0.84863281 | 0.04138362 | 45.28047 | #N/A
| 87 | 1.3610388 | 1091.0715 | 0.86035156 | 0.0412436 | 45.4613125 | #N/A |  |  |  |  | 87 | 1.4010422 | 1092.1868 | 0.85839844 | 0.04245582 | 45.50778 | #N/A |  |  |  |  | 87 | 1.35138 | 1088.0444 | 0.86035156 | 0.04095091 | 45.33518 | #N/A |  |  |  |  | 87 | 1.3966408 | 1101.0867 | 0.859375 | 0.04232245 | 45.8786125 | #N/A |  |  |  |  | 87 | 1.3815358 | 1096.5511 | 0.85839844 | 0.04186472 | 45.68963 | #N/A
| 88 | 1.3767132 | 1100.9288 | 0.87011719 | 0.04171858 | 45.87203 | #N/A |  |  |  |  | 88 | 1.4172573 | 1102.1504 | 0.86816406 | 0.04294719 | 45.92293 | #N/A |  |  |  |  | 88 | 1.3673646 | 1097.244 | 0.87011719 | 0.04143529 | 45.7185 | #N/A |  |  |  |  | 88 | 1.4119647 | 1110.3531 | 0.86914063 | 0.04278681 | 46.2647125 | #N/A |  |  |  |  | 88 | 1.3976493 | 1105.767 | 0.86816406 | 0.04235301 | 46.073625 | #N/A
| 89 | 1.3931532 | 1111.0437 | 0.87988281 | 0.04221676 | 46.2934875 | #N/A |  |  |  |  | 89 | 1.4346976 | 1110.3566 | 0.87792969 | 0.04347568 | 46.26486 | #N/A |  |  |  |  | 89 | 1.3852868 | 1106.9608 | 0.87988281 | 0.04197839 | 46.12337 | #N/A |  |  |  |  | 89 | 1.4290302 | 1118.5819 | 0.87890625 | 0.04330395 | 46.60758 | #N/A |  |  |  |  | 89 | 1.4143003 | 1114.9337 | 0.87792969 | 0.04285758 | 46.45557 | #N/A
| 90 | 1.4101578 | 1120.5109 | 0.88964844 | 0.04273205 | 46.68795 | #N/A |  |  |  |  | 90 | 1.4513571 | 1119.8899 | 0.88769531 | 0.04398052 | 46.66208 | #N/A |  |  |  |  | 90 | 1.400723 | 1117.2062 | 0.88964844 | 0.04244615 | 46.55026 | #N/A |  |  |  |  | 90 | 1.4451861 | 1128.14 | 0.88867188 | 0.04379352 | 47.00583 | #N/A |  |  |  |  | 90 | 1.4314725 | 1125.0172 | 0.88769531 | 0.04337795 | 46.87572 | #N/A
| 91 | 1.4269317 | 1130.4114 | 0.89941406 | 0.04324035 | 47.100475 | #N/A |  |  |  |  | 91 | 1.4687042 | 1129.3119 | 0.89746094 | 0.04450619 | 47.0546625 | #N/A |  |  |  |  | 91 | 1.4176881 | 1127.2426 | 0.89941406 | 0.04296025 | 46.96844 | #N/A |  |  |  |  | 91 | 1.4619108 | 1137.0551 | 0.8984375 | 0.04430033 | 47.3773 | #N/A |  |  |  |  | 91 | 1.4480909 | 1134.1836 | 0.89746094 | 0.04388154 | 47.25765 | #N/A
| 92 | 1.4433799 | 1139.2023 | 0.90917969 | 0.04373878 | 47.4667625 | #N/A |  |  |  |  | 92 | 1.4851305 | 1138.5005 | 0.90722656 | 0.04500395 | 47.43752 | #N/A |  |  |  |  | 92 | 1.4333439 | 1136.6394 | 0.90917969 | 0.04343466 | 47.359975 | #N/A |  |  |  |  | 92 | 1.4785812 | 1147.2784 | 0.90820313 | 0.04480549 | 47.80327 | #N/A |  |  |  |  | 92 | 1.4650034 | 1143.7896 | 0.90722656 | 0.04439404 | 47.6579 | #N/A
| 93 | 1.4600985 | 1147.9886 | 0.91894531 | 0.04424541 | 47.83286 | #N/A |  |  |  |  | 93 | 1.5018255 | 1148.5116 | 0.91699219 | 0.04550986 | 47.85465 | #N/A |  |  |  |  | 93 | 1.4507633 | 1146.4696 | 0.91894531 | 0.04396252 | 47.76957 | #N/A |  |  |  |  | 93 | 1.4948914 | 1155.7693 | 0.91796875 | 0.04529974 | 48.15705 | #N/A |  |  |  |  | 93 | 1.4822537 | 1152.0588 | 0.91699219 | 0.04491678 | 48.00245 | #N/A
| 94 | 1.4766293 | 1157.6802 | 0.92871094 | 0.04474634 | 48.236675 | #N/A |  |  |  |  | 94 | 1.518913 | 1157.4075 | 0.92675781 | 0.04602767 | 48.2253125 | #N/A |  |  |  |  | 94 | 1.4666046 | 1154.9867 | 0.92871094 | 0.04444256 | 48.12445 | #N/A |  |  |  |  | 94 | 1.5119156 | 1163.7749 | 0.92773438 | 0.04581562 | 48.49062 | #N/A |  |  |  |  | 94 | 1.4991971 | 1160.4271 | 0.92675781 | 0.04543022 | 48.35113 | #N/A
| 95 | 1.4929394 | 1166.6926 | 0.93847656 | 0.04524059 | 48.61219 | #N/A |  |  |  |  | 95 | 1.5364759 | 1166.2615 | 0.93652344 | 0.04655988 | 48.59423 | #N/A |  |  |  |  | 95 | 1.4832567 | 1164.1681 | 0.93847656 | 0.04494717 | 48.507 | #N/A |  |  |  |  | 95 | 1.5281047 | 1172.0825 | 0.9375 | 0.0463062 | 48.83677 | #N/A |  |  |  |  | 95 | 1.5150961 | 1168.9438 | 0.93652344 | 0.045912 | 48.70599 | #N/A
| 96 | 1.5090157 | 1175.4453 | 0.94824219 | 0.04572775 | 48.9768875 | #N/A |  |  |  |  | 96 | 1.5522867 | 1173.5431 | 0.94628906 | 0.04703899 | 48.89763 | #N/A |  |  |  |  | 96 | 1.5002168 | 1172.8744 | 0.94824219 | 0.04546112 | 48.86977 | #N/A |  |  |  |  | 96 | 1.5454738 | 1180.1118 | 0.94726563 | 0.04683254 | 49.171325 | #N/A |  |  |  |  | 96 | 1.5321022 | 1177.0664 | 0.94628906 | 0.04642734 | 49.04443 | #N/A
| 97 | 1.525857 | 1184.0173 | 0.95800781 | 0.04623809 | 49.33405 | #N/A |  |  |  |  | 97 | 1.5683274 | 1181.8285 | 0.95605469 | 0.04752507 | 49.24285 | #N/A |  |  |  |  | 97 | 1.5164764 | 1181.7266 | 0.95800781 | 0.04595383 | 49.23861 | #N/A |  |  |  |  | 97 | 1.5618367 | 1188.3595 | 0.95703125 | 0.04732838 | 49.51498 | #N/A |  |  |  |  | 97 | 1.5481591 | 1185.9338 | 0.95605469 | 0.04691391 | 49.41391 | #N/A
| 98 | 1.5419021 | 1192.2688 | 0.96777344 | 0.04672431 | 49.67787 | #N/A |  |  |  |  | 98 | 1.5854541 | 1190.3519 | 0.96582031 | 0.04804406 | 49.598 | #N/A |  |  |  |  | 98 | 1.5334293 | 1190.71 | 0.96777344 | 0.04646755 | 49.61292 | #N/A |  |  |  |  | 98 | 1.5778031 | 1196.4938 | 0.96679688 | 0.04781222 | 49.85391 | #N/A |  |  |  |  | 98 | 1.5649002 | 1194.0417 | 0.96582031 | 0.04742122 | 49.7517375 | #N/A
| 99 | 1.5585672 | 1199.2617 | 0.97753906 | 0.04722931 | 49.9692375 | #N/A |  |  |  |  | 99 | 1.6025447 | 1198.5098 | 0.97558594 | 0.04856196 | 49.93791 | #N/A |  |  |  |  | 99 | 1.5497696 | 1200.0133 | 0.97753906 | 0.04696272 | 50.00055 | #N/A |  |  |  |  | 99 | 1.5945256 | 1203.9468 | 0.9765625 | 0.04831896 | 50.16445 | #N/A |  |  |  |  | 99 | 1.5815787 | 1201.3861 | 0.97558594 | 0.04792663 | 50.05775 | #N/A
| 100 | 1.5755557 | 1208.2351 | 0.98730469 | 0.04774411 | 50.34313 | #N/A |  |  |  |  | 100 | 1.6185112 | 1206.4398 | 0.98535156 | 0.04904579 | 50.268325 | #N/A |  |  |  |  | 100 | 1.566633 | 1207.5098 | 0.98730469 | 0.04747373 | 50.31291 | #N/A |  |  |  |  | 100 | 1.6106787 | 1211.1555 | 0.98632813 | 0.04880845 | 50.4648125 | #N/A |  |  |  |  | 100 | 1.5981177 | 1208.538 | 0.98535156 | 0.04842781 | 50.35575 | #N/A
| 101 | 1.5922695 | 1216.5706 | 0.99707031 | 0.04825059 | 50.69044 | #N/A |  |  |  |  | 101 | 1.6353186 | 1213.0859 | 0.99511719 | 0.04955511 | 50.54525 | #N/A |  |  |  |  | 101 | 1.5822591 | 1215.1444 | 0.99707031 | 0.04794725 | 50.63102 | #N/A |  |  |  |  | 101 | 1.627527 | 1218.3428 | 0.99609375 | 0.049319 | 50.76428 | #N/A |  |  |  |  | 101 | 1.6146649 | 1215.3994 | 0.99511719 | 0.04892924 | 50.64164 | #N/A
| 102 | 1.6093638 | 1224.8005 | 1.0068359 | 0.0487686 | 51.03335 | #N/A |  |  |  |  | 102 | 1.6520325 | 1220.5474 | 1.0048828 | 0.05006159 | 50.85614 | #N/A |  |  |  |  | 102 | 1.599496 | 1223.1849 | 1.0068359 | 0.04846958 | 50.9660375 | #N/A |  |  |  |  | 102 | 1.6435128 | 1225.6144 | 1.0058594 | 0.04980342 | 51.06727 | #N/A |  |  |  |  | 102 | 1.6314762 | 1222.8065 | 1.0048828 | 0.04943867 | 50.95027 | #N/A
| 103 | 1.625613 | 1232.5013 | 1.0166016 | 0.049261 | 51.35422 | #N/A |  |  |  |  | 103 | 1.6679012 | 1227.3949 | 1.0146484 | 0.05054246 | 51.14145 | #N/A |  |  |  |  | 103 | 1.6158873 | 1231.3922 | 1.0166016 | 0.04896628 | 51.30801 | #N/A |  |  |  |  | 103 | 1.6610578 | 1232.5127 | 1.015625 | 0.05033508 | 51.3547 | #N/A |  |  |  |  | 103 | 1.6475782 | 1230.5343 | 1.0146484 | 0.04992661 | 51.2722625 | #N/A
| 104 | 1.6417967 | 1239.5946 | 1.0263672 | 0.04975142 | 51.649775 | #N/A |  |  |  |  | 104 | 1.6848038 | 1234.2623 | 1.0244141 | 0.05105466 | 51.4276 | #N/A |  |  |  |  | 104 | 1.632578 | 1239.6761 | 1.0263672 | 0.04947206 | 51.65317 | #N/A |  |  |  |  | 104 | 1.6777195 | 1239.6511 | 1.0253906 | 0.05083998 | 51.65213 | #N/A |  |  |  |  | 104 | 1.6640795 | 1236.9827 | 1.0244141 | 0.05042665 | 51.54095 | #N/A
| 105 | 1.6579019 | 1246.3097 | 1.0361328 | 0.05023945 | 51.92957 | #N/A |  |  |  |  | 105 | 1.7012086 | 1241.351 | 1.0341797 | 0.05155178 | 51.72296 | #N/A |  |  |  |  | 105 | 1.6493372 | 1247.4779 | 1.0361328 | 0.04997992 | 51.97825 | #N/A |  |  |  |  | 105 | 1.6950259 | 1246.791 | 1.0351563 | 0.05136442 | 51.949625 | #N/A |  |  |  |  | 105 | 1.6812322 | 1243.6868 | 1.0341797 | 0.05094643 | 51.82028 | #N/A
| 106 | 1.6744411 | 1253.2914 | 1.0458984 | 0.05074064 | 52.220475 | #N/A |  |  |  |  | 106 | 1.7175518 | 1247.587 | 1.0439453 | 0.05204702 | 51.98279 | #N/A |  |  |  |  | 106 | 1.6654644 | 1254.917 | 1.0458984 | 0.05046862 | 52.28821 | #N/A |  |  |  |  | 106 | 1.7109755 | 1252.6675 | 1.0449219 | 0.05184774 | 52.19448 | #N/A |  |  |  |  | 106 | 1.6985848 | 1250.1565 | 1.0439453 | 0.05147227 | 52.08985 | #N/A
| 107 | 1.691749 | 1259.8418 | 1.0556641 | 0.05126512 | 52.49341 | #N/A |  |  |  |  | 107 | 1.7342519 | 1254.3052 | 1.0537109 | 0.05255309 | 52.26272 | #N/A |  |  |  |  | 107 | 1.6812106 | 1261.42 | 1.0556641 | 0.05094578 | 52.55917 | #N/A |  |  |  |  | 107 | 1.7277297 | 1258.3257 | 1.0546875 | 0.05235545 | 52.4302375 | #N/A |  |  |  |  | 107 | 1.7137481 | 1255.3374 | 1.0537109 | 0.05193176 | 52.305725 | #N/A
| 108 | 1.7081887 | 1267.0959 | 1.0654297 | 0.05176329 | 52.7956625 | #N/A |  |  |  |  | 108 | 1.7509058 | 1259.4523 | 1.0634766 | 0.05305775 | 52.47718 | #N/A |  |  |  |  | 108 | 1.6981546 | 1267.3489 | 1.0654297 | 0.05145923 | 52.8062 | #N/A |  |  |  |  | 108 | 1.7439934 | 1264.1847 | 1.0644531 | 0.05284828 | 52.6743625 | #N/A |  |  |  |  | 108 | 1.7305427 | 1261.1429 | 1.0634766 | 0.05244069 | 52.54762 | #N/A
| 109 | 1.7251673 | 1274.0699 | 1.0751953 | 0.0522778 | 53.08625 | #N/A |  |  |  |  | 109 | 1.7670114 | 1264.963 | 1.0732422 | 0.0535458 | 52.70679 | #N/A |  |  |  |  | 109 | 1.7152517 | 1274.5647 | 1.0751953 | 0.05197732 | 53.1068625 | #N/A |  |  |  |  | 109 | 1.7609608 | 1268.5291 | 1.0742188 | 0.05336245 | 52.85538 | #N/A |  |  |  |  | 109 | 1.747323 | 1266.2902 | 1.0732422 | 0.05294918 | 52.76209 | #N/A
| 110 | 1.7415034 | 1279.7291 | 1.0849609 | 0.05277283 | 53.32205 | #N/A |  |  |  |  | 110 | 1.7830335 | 1270.743 | 1.0830078 | 0.05403132 | 52.947625 | #N/A |  |  |  |  | 110 | 1.7321383 | 1281.3344 | 1.0849609 | 0.05248904 | 53.38893 | #N/A |  |  |  |  | 110 | 1.7768472 | 1274.1472 | 1.0839844 | 0.05384385 | 53.08947 | #N/A |  |  |  |  | 110 | 1.7632167 | 1271.9222 | 1.0830078 | 0.05343081 | 52.99676 | #N/A
| 111 | 1.7579032 | 1285.3208 | 1.0947266 | 0.05326979 | 53.55503 | #N/A |  |  |  |  | 111 | 1.8001516 | 1276.6704 | 1.0927734 | 0.05455005 | 53.1946 | #N/A |  |  |  |  | 111 | 1.7481722 | 1288.0825 | 1.0947266 | 0.05297492 | 53.6701 | #N/A |  |  |  |  | 111 | 1.793366 | 1279.3905 | 1.09375 | 0.05434442 | 53.3079375 | #N/A |  |  |  |  | 111 | 1.7800072 | 1277.0651 | 1.0927734 | 0.05393961 | 53.21105 | #N/A
| 112 | 1.7744148 | 1290.77 | 1.1044922 | 0.05377015 | 53.78208 | #N/A |  |  |  |  | 112 | 1.8173039 | 1281.8563 | 1.1025391 | 0.05506982 | 53.41068 | #N/A |  |  |  |  | 112 | 1.7658625 | 1294.127 | 1.1044922 | 0.05351098 | 53.92196 | #N/A |  |  |  |  | 112 | 1.8097625 | 1283.7427 | 1.1035156 | 0.05484129 | 53.48928 | #N/A |  |  |  |  | 112 | 1.7967466 | 1281.7362 | 1.1025391 | 0.05444687 | 53.405675 | #N/A
| 113 | 1.7905027 | 1295.5206 | 1.1142578 | 0.05425766 | 53.980025 | #N/A |  |  |  |  | 113 | 1.8337749 | 1286.474 | 1.1123047 | 0.05556894 | 53.60308 | #N/A |  |  |  |  | 113 | 1.7807177 | 1300.0935 | 1.1142578 | 0.05396114 | 54.1705625 | #N/A |  |  |  |  | 113 | 1.8271075 | 1287.9055 | 1.1132813 | 0.05536689 | 53.66273 | #N/A |  |  |  |  | 113 | 1.813207 | 1285.1218 | 1.1123047 | 0.05494567 | 53.54674 | #N/A
| 114 | 1.8076364 | 1301.3645 | 1.1240234 | 0.05477686 | 54.22352 | #N/A |  |  |  |  | 114 | 1.8501818 | 1290.4984 | 1.1220703 | 0.05606612 | 53.77077 | #N/A |  |  |  |  | 114 | 1.7984626 | 1305.197 | 1.1240234 | 0.05449887 | 54.38321 | #N/A |  |  |  |  | 114 | 1.8438419 | 1291.338 | 1.1230469 | 0.055874 | 53.80575 | #N/A |  |  |  |  | 114 | 1.8301169 | 1289.0138 | 1.1220703 | 0.05545809 | 53.70891 | #N/A
| 115 | 1.8235309 | 1306.3781 | 1.1337891 | 0.05525851 | 54.43242 | #N/A |  |  |  |  | 115 | 1.8670708 | 1294.3171 | 1.1318359 | 0.0565779 | 53.92988 | #N/A |  |  |  |  | 115 | 1.8143374 | 1310.3771 | 1.1337891 | 0.05497992 | 54.59905 | #N/A |  |  |  |  | 115 | 1.8611659 | 1294.5531 | 1.1328125 | 0.05639897 | 53.9397125 | #N/A |  |  |  |  | 115 | 1.8469583 | 1292.2209 | 1.1318359 | 0.05596843 | 53.8425375 | #N/A
| 116 | 1.8404562 | 1310.9237 | 1.1435547 | 0.0557714 | 54.62182 | #N/A |  |  |  |  | 116 | 1.8840224 | 1297.4666 | 1.1416016 | 0.05709159 | 54.06111 | #N/A |  |  |  |  | 116 | 1.831181 | 1315.9009 | 1.1435547 | 0.05549033 | 54.8292 | #N/A |  |  |  |  | 116 | 1.8775439 | 1297.7483 | 1.1425781 | 0.05689527 | 54.07285 | #N/A |  |  |  |  | 116 | 1.8631077 | 1295.9132 | 1.1416016 | 0.05645781 | 53.99638 | #N/A
| 117 | 1.8570625 | 1315.321 | 1.1533203 | 0.05627462 | 54.80504 | #N/A |  |  |  |  | 117 | 1.8995851 | 1301.5677 | 1.1513672 | 0.05756318 | 54.2319875 | #N/A |  |  |  |  | 117 | 1.8476832 | 1320.7123 | 1.1533203 | 0.0559904 | 55.02968 | #N/A |  |  |  |  | 117 | 1.8937187 | 1301.1449 | 1.1523438 | 0.05738542 | 54.21437 | #N/A |  |  |  |  | 117 | 1.8801138 | 1298.991 | 1.1513672 | 0.05697315 | 54.124625 | #N/A
| 118 | 1.8737284 | 1318.3984 | 1.1630859 | 0.05677965 | 54.93327 | #N/A |  |  |  |  | 118 | 1.9168605 | 1305.2903 | 1.1611328 | 0.05808668 | 54.3871 | #N/A |  |  |  |  | 118 | 1.8644788 | 1325.6776 | 1.1630859 | 0.05649936 | 55.23657 | #N/A |  |  |  |  | 118 | 1.9106681 | 1302.7598 | 1.1621094 | 0.05789903 | 54.28166 | #N/A |  |  |  |  | 118 | 1.896336 | 1300.7625 | 1.1611328 | 0.05746473 | 54.1984375 | #N/A
| 119 | 1.8904878 | 1321.5605 | 1.1728516 | 0.05728751 | 55.06502 | #N/A |  |  |  |  | 119 | 1.9328713 | 1307.4441 | 1.1708984 | 0.05857186 | 54.4768375 | #N/A |  |  |  |  | 119 | 1.8815697 | 1329.4883 | 1.1728516 | 0.05701726 | 55.39535 | #N/A |  |  |  |  | 119 | 1.9278581 | 1303.5126 | 1.171875 | 0.05841994 | 54.313025 | #N/A |  |  |  |  | 119 | 1.9129978 | 1301.8053 | 1.1708984 | 0.05796963 | 54.2418875 | #N/A
| 120 | 1.9076686 | 1325.5483 | 1.1826172 | 0.05780814 | 55.23118 | #N/A |  |  |  |  | 120 | 1.9493625 | 1310.3878 | 1.1806641 | 0.05907159 | 54.59949 | #N/A |  |  |  |  | 120 | 1.8980664 | 1333.6398 | 1.1826172 | 0.05751716 | 55.568325 | #N/A |  |  |  |  | 120 | 1.9444147 | 1303.8726 | 1.1816406 | 0.05892166 | 54.328025 | 54.328025 |  |  |  |  | 120 | 1.9293096 | 1302.468 | 1.1806641 | 0.05846393 | 54.2695 | 54.2695
| 121 | 1.9237098 | 1329.0916 | 1.1923828 | 0.05829424 | 55.37882 | #N/A |  |  |  |  | 121 | 1.9662797 | 1310.5808 | 1.1904297 | 0.05958423 | 54.60753 | #N/A |  |  |  |  | 121 | 1.9149027 | 1336.9224 | 1.1923828 | 0.05802735 | 55.7051 | #N/A |  |  |  |  | 121 | 1.9607285 | 1302.76 | 1.1914063 | 0.05941602 | 54.28167 | #N/A |  |  |  |  | 121 | 1.9457195 | 1302.0647 | 1.1904297 | 0.0589612 | 54.2527 | #N/A
| 122 | 1.9405276 | 1331.8141 | 1.2021484 | 0.05880387 | 55.49225 | #N/A |  |  |  |  | 122 | 1.9821703 | 1312.1234 | 1.2001953 | 0.06006577 | 54.67181 | #N/A |  |  |  |  | 122 | 1.9304969 | 1340.248 | 1.2021484 | 0.05849991 | 55.84367 | #N/A |  |  |  |  | 122 | 1.9773012 | 1300.2809 | 1.2011719 | 0.05991822 | 54.17837 | #N/A |  |  |  |  | 122 | 1.9628284 | 1301.053 | 1.2001953 | 0.05947965 | 54.21054 | #N/A
| 123 | 1.9568719 | 1333.3507 | 1.2119141 | 0.05929915 | 55.55628 | #N/A |  |  |  |  | 123 | 1.9990474 | 1312.4823 | 1.2099609 | 0.06057719 | 54.6867625 | 54.6867625 |  |  |  |  | 123 | 1.9481742 | 1343.8138 | 1.2119141 | 0.05903558 | 55.99224 | #N/A |  |  |  |  | 123 | 1.9938565 | 1295.6968 | 1.2109375 | 0.06041989 | 53.98737 | #N/A |  |  |  |  | 123 | 1.9794279 | 1298.6866 | 1.2099609 | 0.05998266 | 54.11194 | #N/A
| 124 | 1.9728817 | 1334.8433 | 1.2216797 | 0.05978429 | 55.61847 | #N/A |  |  |  |  | 124 | 2.0158091 | 1312.174 | 1.2197266 | 0.06108512 | 54.67392 | #N/A |  |  |  |  | 124 | 1.964195 | 1346.4962 | 1.2216797 | 0.05952106 | 56.10401 | #N/A |  |  |  |  | 124 | 2.0098693 | 1288.7813 | 1.2207031 | 0.06090513 | 53.69922 | #N/A |  |  |  |  | 124 | 1.9965063 | 1293.9874 | 1.2197266 | 0.06050019 | 53.91614 | #N/A
| 125 | 1.990658 | 1335.699 | 1.2314453 | 0.06032297 | 55.654125 | #N/A |  |  |  |  | 125 | 2.0323067 | 1311.0422 | 1.2294922 | 0.06158505 | 54.62676 | #N/A |  |  |  |  | 125 | 1.9804664 | 1348.4459 | 1.2314453 | 0.06001413 | 56.18525 | #N/A |  |  |  |  | 125 | 2.0273302 | 1276.6558 | 1.2304688 | 0.06143425 | 53.19399 | #N/A |  |  |  |  | 125 | 2.0132406 | 1285.6433 | 1.2294922 | 0.06100729 | 53.56847 | #N/A
| 126 | 2.0077589 | 1335.9299 | 1.2412109 | 0.06084118 | 55.66375 | #N/A |  |  |  |  | 126 | 2.0494938 | 1306.8384 | 1.2392578 | 0.06210587 | 54.4516 | #N/A |  |  |  |  | 126 | 1.9969504 | 1350.6328 | 1.2412109 | 0.06051365 | 56.27637 | #N/A |  |  |  |  | 126 | 2.0433805 | 1250.9333 | 1.2402344 | 0.06192062 | 52.12222 | #N/A |  |  |  |  | 126 | 2.0300345 | 1271.6929 | 1.2392578 | 0.0615162 | 52.9872 | #N/A
| 127 | 2.0238068 | 1336.6196 | 1.2509766 | 0.06132748 | 55.69248 | 55.69248 |  |  |  |  | 127 | 2.0661376 | 1301.5499 | 1.2490234 | 0.06261023 | 54.23125 | #N/A |  |  |  |  | 127 | 2.0142863 | 1351.0865 | 1.2509766 | 0.06103898 | 56.29527 | #N/A | [15 empty] | 127 | 2.0473809 | 1247.8459 | 1.2490234 | 0.06204185 | 51.99358 | #N/A
| 128 | 2.039887 | 1336.3738 | 1.2607422 | 0.06181476 | 55.68224 | #N/A |  |  |  |  | 128 | 2.0827003 | 1293.0492 | 1.2587891 | 0.06311213 | 53.87705 | #N/A |  |  |  |  | 128 | 2.0319445 | 1352.7937 | 1.2607422 | 0.06157408 | 56.3664 | #N/A | [15 empty] | 128 | 2.0641265 | 1204.3094 | 1.2587891 | 0.06254929 | 50.17956 | #N/A
| 129 | 2.0573392 | 1334.1443 | 1.2705078 | 0.06234361 | 55.58935 | #N/A |  |  |  |  | 129 | 2.0994916 | 1279.5765 | 1.2685547 | 0.06362096 | 53.3156875 | #N/A |  |  |  |  | 129 | 2.0486045 | 1353.7032 | 1.2705078 | 0.06207892 | 56.4043 | 56.4043
| 130 | 2.0736809 | 1330.8331 | 1.2802734 | 0.06283882 | 55.45138 | #N/A |  |  |  |  | 130 | 2.1168211 | 1258.0287 | 1.2783203 | 0.06414609 | 52.4178625 | #N/A |  |  |  |  | 130 | 2.0649402 | 1353.6301 | 1.2802734 | 0.06257395 | 56.40125 | #N/A
| 131 | 2.090049 | 1325.4337 | 1.2900391 | 0.06333482 | 55.2264 | #N/A |  |  |  |  | 131 | 2.1347008 | 1219.1263 | 1.2880859 | 0.0646879 | 50.79693 | #N/A |  |  |  |  | 131 | 2.0818408 | 1352.7126 | 1.2900391 | 0.06308608 | 56.363025 | #N/A
| 132 | 2.1069276 | 1317.7717 | 1.2998047 | 0.06384629 | 54.90715 | #N/A |  |  |  |  | 132 | 2.1514103 | 1155.771 | 1.2978516 | 0.06519425 | 48.157125 | #N/A |  |  |  |  | 132 | 2.0977516 | 1349.2225 | 1.2998047 | 0.06356823 | 56.2176 | #N/A
| 133 | 2.1238835 | 1306.6012 | 1.3095703 | 0.06436011 | 54.44172 | #N/A | [15 empty] | 133 | 2.114532 | 1344.7115 | 1.3095703 | 0.06407673 | 56.02965 | #N/A
| 134 | 2.1405513 | 1288.6178 | 1.3193359 | 0.06486519 | 53.69241 | #N/A | [15 empty] | 134 | 2.1315157 | 1337.3668 | 1.3193359 | 0.06459138 | 55.72362 | #N/A
| 135 | 2.1575327 | 1257.5134 | 1.3291016 | 0.06537978 | 52.39639 | #N/A | [15 empty] | 135 | 2.1493151 | 1327.7959 | 1.3291016 | 0.06513076 | 55.32483 | #N/A
| 136 | 2.1751978 | 1203.5782 | 1.3388672 | 0.06591508 | 50.14909 | #N/A | [15 empty] | 136 | 2.1648612 | 1311.9603 | 1.3388672 | 0.06560185 | 54.6650125 | #N/A
[23 empty] | 137 | 2.1817014 | 1283.8052 | 1.3486328 | 0.06611216 | 53.49188 | #N/A
[23 empty] | 138 | 2.1991932 | 1231.8154 | 1.3583984 | 0.06664222 | 51.32564 | #N/A

## 11_PE_100_90
|  | Lt Long. Total Real (mm) | 115 |  | Ltf Long. Total final Real (mm)
|  | Lc Long, Calibrada (mm) | 33 |  | Lcf Long, Calibrada (mm)
|  | W Base (mm) | 6 |  | Wf Base (mm) |  | w
|  | e altura (mm) | 4 |  | ef altura (mm) |  |  | e
|  | A. Area (mm)^2 | 24 |  | Af. Area (mm)
PETG 100% 90° PETG 100% 90° PETG 100% 90° PETG 100% 90° PETG 100% 90° PETG 100% 90° PETG 100% 90° PETG 100% 90° PETG 100% 90° PETG 100% 90° PETG 100% 90° PETG 100% 90° PETG 100% 90° PETG 100% 90° PETG 100% 90°
| 1 | [10 empty] | 2 | [10 empty] | 3 | [10 empty] | 4 | [10 empty] | 5
|  | MTS793¦BTW¦ENU¦1¦0¦.¦/¦:¦1¦0¦0¦A | [10 empty] | MTS793¦BTW¦ENU¦1¦0¦.¦/¦:¦1¦0¦0¦A | [10 empty] | MTS793¦BTW¦ENU¦1¦0¦.¦/¦:¦1¦0¦0¦A | [10 empty] | MTS793¦BTW¦ENU¦1¦0¦.¦/¦:¦1¦0¦0¦A | [10 empty] | MTS793¦BTW¦ENU¦1¦0¦.¦/¦:¦1¦0¦0¦A
|  | Data | Header: | Time: | 3.5810547 | s | 3/30/2023 | 10:25 | AM |  |  |  | Data | Header: | Time: | 2.75 | s | 3/30/2023 | 10:28 | AM |  |  |  | Data | Header: | Time: | 4.1103516 | s | 3/30/2023 | 10:30 | AM |  |  |  | Data | Header: | Time: | 2.3955078 | s | 3/30/2023 | 10:32 | AM |  |  |  | Data | Header: | Time: | 2.6220703 | s | 3/30/2023 | 10:34 | AM
|  | Data | Acquisition: | Timed | [8 empty] | Data | Acquisition: | Timed | [8 empty] | Data | Acquisition: | Timed | [8 empty] | Data | Acquisition: | Timed | [8 empty] | Data | Acquisition: | Timed
|  | Station | Name: | 10504712.cfg | [8 empty] | Station | Name: | 10504712.cfg | [8 empty] | Station | Name: | 10504712.cfg | [8 empty] | Station | Name: | 10504712.cfg | [8 empty] | Station | Name: | 10504712.cfg
|  | Test | File | Name: | Tracci.tst | [7 empty] | Test | File | Name: | Tracci.tst | [7 empty] | Test | File | Name: | Tracci.tst | [7 empty] | Test | File | Name: | Tracci.tst | [7 empty] | Test | File | Name: | Tracci.tst
|  | Axial | Displacement | Axial | Force | Running | Time | [5 empty] | Axial | Displacement | Axial | Force | Running | Time | [5 empty] | Axial | Displacement | Axial | Force | Running | Time | [5 empty] | Axial | Displacement | Axial | Force | Running | Time | [5 empty] | Axial | Displacement | Axial | Force | Running | Time
CELL MAX | # | Alargamiento (mm) | Fuerza (N) | Segundos | ε Deformación (mm/mm) | σ Esfuerzo (N/mm^2) (MPa) | Máx (MPa) | Resistecia a la Tracción (MPa) | Limite Elastico (MPa) | Módulo Young (MPa) | Ruptura (MPa) | # | Alargamiento (mm) | Fuerza (N) | Segundos | ε Deformación (mm/mm) | σ Esfuerzo (N/mm^2) (MPa) | Máx (MPa) | Resistecia a la Tracción (MPa) | Limite Elastico (MPa) | Módulo Young (MPa) | Ruptura (MPa) | # | Alargamiento (mm) | Fuerza (N) | Segundos | ε Deformación (mm/mm) | σ Esfuerzo (N/mm^2) (MPa) | Máx (MPa) | Resistecia a la Tracción (MPa) | Limite Elastico (MPa) | Módulo Young (MPa) | Ruptura (MPa) | # | Alargamiento (mm) | Fuerza (N) | Segundos | ε Deformación (mm/mm) | σ Esfuerzo (N/mm^2) (MPa) | Máx (MPa) | Resistecia a la Tracción (MPa) | Limite Elastico (MPa) | Módulo Young (MPa) | Ruptura (MPa) | # | Alargamiento (mm) | Fuerza (N) | Segundos | ε Deformación (mm/mm) | σ Esfuerzo (N/mm^2) (MPa) | Máx (MPa) | Resistecia a la Tracción (MPa) | Limite Elastico (MPa) | Módulo Young (MPa) | Ruptura (MPa)
174 | 1 | -0.00025222544 | 0.26918948 | 0.046875 | -7.643195e-06 | 0.01121623 | #N/A | 58.29959 | 48.58091 | 1111.9 | 47.64 | 1 | 0.0016757986 | -0.057145953 | 0.01953125 | 5.078178e-05 | -0.002381081375 | #N/A | 57.90992 | 47.78279 | 1116.5 | 50.33 | 1 | -0.0011694501 | -0.83141029 | 0.01953125 | -3.543788e-05 | -0.0346421 | #N/A | 59.11702 | 44.31 | 1150.6 | 51.47148 | 1 | 0.0012088974 | 2.1898003 | 0.015625 | 3.663325e-05 | 0.09124168 | #N/A | 57.3475125 | 49.09027 | 1098.8 | 51.71263 | 1 | -0.00090114772 | 0.58040023 | 0.01953125 | -2.730751e-05 | 0.02418334 | #N/A | 56.8438875 | 44.12147 | 1095.42 | 50.2045
| 2 | -0.00065729255 | -0.0091642141 | 0.056640625 | -1.991796e-05 | -0.0003818423 | #N/A |  |  |  |  | 2 | 0.0065706205 | 4.9916654 | 0.029296875 | 0.0001991097 | 0.2079861 | #N/A |  |  |  |  | 2 | -0.001217809 | -1.4222413 | 0.029296875 | -3.69033e-05 | -0.05926005 | #N/A |  |  |  |  | 2 | 0.00029823859 | 1.6994774 | 0.025390625 | 9.037533e-06 | 0.07081156 | #N/A |  |  |  |  | 2 | -0.0002425164 | -0.063553452 | 0.029296875 | -7.348982e-06 | -0.0026480605 | #N/A
| 3 | 0.0078963116 | 7.2216988 | 0.06640625 | 0.0002392822 | 0.3009041 | #N/A |  |  |  |  | 3 | 0.021251373 | 19.740313 | 0.0390625 | 0.000643981 | 0.822513 | #N/A |  |  |  |  | 3 | 0.0058517326 | 5.0767512 | 0.0390625 | 0.0001773252 | 0.2115313 | #N/A |  |  |  |  | 3 | 0.0067100916 | 7.1250648 | 0.03515625 | 0.0002033361 | 0.2968777 | #N/A |  |  |  |  | 3 | -0.0010270625 | -0.94495714 | 0.0390625 | -3.112311e-05 | -0.03937321 | #N/A
| 4 | 0.022253208 | 21.938011 | 0.076171875 | 0.0006743396 | 0.9140838 | #N/A |  |  |  |  | 4 | 0.037798494 | 36.615059 | 0.048828125 | 0.001145409 | 1.525627 | #N/A |  |  |  |  | 4 | 0.021762215 | 20.248444 | 0.048828125 | 0.0006594611 | 0.8436852 | #N/A |  |  |  |  | 4 | 0.022123789 | 20.458847 | 0.044921875 | 0.0006704178 | 0.852452 | #N/A |  |  |  |  | 4 | 0.0050958246 | 4.7356634 | 0.048828125 | 0.0001544189 | 0.1973193 | #N/A
| 5 | 0.037419971 | 35.903603 | 0.0859375 | 0.001133939 | 1.495983 | #N/A |  |  |  |  | 5 | 0.054131228 | 51.18996 | 0.05859375 | 0.00164034 | 2.132915 | #N/A |  |  |  |  | 5 | 0.037885562 | 35.705643 | 0.05859375 | 0.001148047 | 1.487735125 | #N/A |  |  |  |  | 5 | 0.038226787 | 36.246181 | 0.0546875 | 0.001158387 | 1.510258 | #N/A |  |  |  |  | 5 | 0.018521026 | 17.829239 | 0.05859375 | 0.0005612432 | 0.742885 | #N/A
| 6 | 0.05541176 | 51.455051 | 0.095703125 | 0.001679144 | 2.14396 | #N/A |  |  |  |  | 6 | 0.071393102 | 66.584648 | 0.068359375 | 0.002163427 | 2.77436 | #N/A |  |  |  |  | 6 | 0.056291152 | 53.195877 | 0.068359375 | 0.001705792 | 2.216494875 | #N/A |  |  |  |  | 6 | 0.056902446 | 53.204449 | 0.064453125 | 0.001724317 | 2.216852 | #N/A |  |  |  |  | 6 | 0.03606379 | 33.236816 | 0.068359375 | 0.001092842 | 1.384867 | #N/A
| 7 | 0.072306648 | 67.193581 | 0.10546875 | 0.002191111 | 2.799733 | #N/A |  |  |  |  | 7 | 0.08722885 | 80.777031 | 0.078125 | 0.002643298 | 3.365709625 | #N/A |  |  |  |  | 7 | 0.072832942 | 69.876686 | 0.078125 | 0.002207059 | 2.911529 | #N/A |  |  |  |  | 7 | 0.073552385 | 69.871765 | 0.07421875 | 0.00222886 | 2.911324 | #N/A |  |  |  |  | 7 | 0.052725151 | 50.206631 | 0.078125 | 0.001597732 | 2.091943 | #N/A
| 8 | 0.088859469 | 81.859749 | 0.11523438 | 0.002692711 | 3.410822875 | #N/A |  |  |  |  | 8 | 0.10455047 | 97.836929 | 0.087890625 | 0.003168196 | 4.076539 | #N/A |  |  |  |  | 8 | 0.091465235 | 85.358322 | 0.087890625 | 0.002771674 | 3.55659675 | #N/A |  |  |  |  | 8 | 0.090939991 | 86.953568 | 0.083984375 | 0.002755757 | 3.623065 | #N/A |  |  |  |  | 8 | 0.070286915 | 64.030212 | 0.087890625 | 0.002129907 | 2.6679255 | #N/A
| 9 | 0.10478308 | 96.224625 | 0.125 | 0.003175245 | 4.009359375 | #N/A |  |  |  |  | 9 | 0.12096345 | 113.63134 | 0.09765625 | 0.003665559 | 4.734639 | #N/A |  |  |  |  | 9 | 0.10528779 | 100.25844 | 0.09765625 | 0.003190539 | 4.177435 | #N/A |  |  |  |  | 9 | 0.10748423 | 100.41937 | 0.09375 | 0.003257098 | 4.18414 | #N/A |  |  |  |  | 9 | 0.085747242 | 79.51297 | 0.09765625 | 0.002598401 | 3.31304 | #N/A
| 10 | 0.12050828 | 110.54658 | 0.13476563 | 0.003651766 | 4.6061075 | #N/A |  |  |  |  | 10 | 0.13653411 | 128.74611 | 0.10742188 | 0.004137397 | 5.36442125 | #N/A |  |  |  |  | 10 | 0.12390055 | 114.91194 | 0.10742188 | 0.003754562 | 4.7879975 | #N/A |  |  |  |  | 10 | 0.12290716 | 114.47541 | 0.10351563 | 0.003724459 | 4.76980875 | #N/A |  |  |  |  | 10 | 0.10365807 | 92.875214 | 0.10742188 | 0.003141154 | 3.869801 | #N/A
| 11 | 0.13720642 | 128.82419 | 0.14453125 | 0.00415777 | 5.367675 | #N/A |  |  |  |  | 11 | 0.15344663 | 143.0498 | 0.1171875 | 0.004649898 | 5.960408 | #N/A |  |  |  |  | 11 | 0.13875633 | 130.42174 | 0.1171875 | 0.004204737 | 5.434239 | #N/A |  |  |  |  | 11 | 0.14006788 | 129.92882 | 0.11328125 | 0.004244481 | 5.413701 | #N/A |  |  |  |  | 11 | 0.1194559 | 109.02703 | 0.1171875 | 0.003619876 | 4.542793 | #N/A
| 12 | 0.15427086 | 142.75447 | 0.15429688 | 0.004674875 | 5.948103 | #N/A |  |  |  |  | 12 | 0.16891238 | 157.80992 | 0.12695313 | 0.005118557 | 6.575413 | #N/A |  |  |  |  | 12 | 0.15578522 | 145.8343 | 0.12695313 | 0.004720764 | 6.076429 | #N/A |  |  |  |  | 12 | 0.15658125 | 146.42395 | 0.12304688 | 0.004744886 | 6.100998 | #N/A |  |  |  |  | 12 | 0.1372166 | 125.69949 | 0.12695313 | 0.004158079 | 5.23747875 | #N/A
| 13 | 0.17106418 | 159.8215 | 0.1640625 | 0.005183763 | 6.659229 | #N/A |  |  |  |  | 13 | 0.18630725 | 172.95346 | 0.13671875 | 0.005645674 | 7.206394 | #N/A |  |  |  |  | 13 | 0.1710898 | 161.59967 | 0.13671875 | 0.005184539 | 6.73332 | #N/A |  |  |  |  | 13 | 0.17217548 | 160.86325 | 0.1328125 | 0.005217439 | 6.702635 | #N/A |  |  |  |  | 13 | 0.15432611 | 140.45439 | 0.13671875 | 0.004676549 | 5.85226625 | #N/A
| 14 | 0.18838507 | 175.20912 | 0.17382813 | 0.005708638 | 7.30038 | #N/A |  |  |  |  | 14 | 0.20293988 | 188.33003 | 0.14648438 | 0.006149693 | 7.847085 | #N/A |  |  |  |  | 14 | 0.18842337 | 176.55797 | 0.14648438 | 0.005709799 | 7.356582 | #N/A |  |  |  |  | 14 | 0.19036803 | 175.58359 | 0.14257813 | 0.005768728 | 7.315983 | #N/A |  |  |  |  | 14 | 0.1702901 | 155.04323 | 0.14648438 | 0.005160306 | 6.460135 | #N/A
| 15 | 0.20509541 | 189.46849 | 0.18359375 | 0.006215012 | 7.89452 | #N/A |  |  |  |  | 15 | 0.2194418 | 203.08398 | 0.15625 | 0.006649752 | 8.4618325 | #N/A |  |  |  |  | 15 | 0.20561695 | 192.35641 | 0.15625 | 0.006230817 | 8.01485 | #N/A |  |  |  |  | 15 | 0.20674287 | 191.06493 | 0.15234375 | 0.006264935 | 7.96103875 | #N/A |  |  |  |  | 15 | 0.18685274 | 168.82338 | 0.15625 | 0.005662204 | 7.0343075 | #N/A
| 16 | 0.2219689 | 206.08276 | 0.19335938 | 0.00672633 | 8.586782 | #N/A |  |  |  |  | 16 | 0.23539044 | 218.21991 | 0.16601563 | 0.007133044 | 9.09249625 | #N/A |  |  |  |  | 16 | 0.22070429 | 206.86746 | 0.16601563 | 0.006688009 | 8.6194775 | #N/A |  |  |  |  | 16 | 0.22165185 | 203.70625 | 0.16210938 | 0.006716723 | 8.48776 | #N/A |  |  |  |  | 16 | 0.20355433 | 182.96286 | 0.16601563 | 0.006168313 | 7.6234525 | #N/A
| 17 | 0.23923326 | 221.19165 | 0.203125 | 0.007249493 | 9.21631875 | #N/A |  |  |  |  | 17 | 0.25171819 | 233.53264 | 0.17578125 | 0.007627824 | 9.730527 | #N/A |  |  |  |  | 17 | 0.2368307 | 220.17479 | 0.17578125 | 0.007176688 | 9.17395 | #N/A |  |  |  |  | 17 | 0.23819269 | 218.31616 | 0.171875 | 0.00721796 | 9.096507 | #N/A |  |  |  |  | 17 | 0.21787062 | 196.14496 | 0.17578125 | 0.00660214 | 8.172707 | #N/A
| 18 | 0.25535196 | 236.70189 | 0.21289063 | 0.007737938 | 9.86257875 | #N/A |  |  |  |  | 18 | 0.26894534 | 249.12134 | 0.18554688 | 0.008149859 | 10.38006 | #N/A |  |  |  |  | 18 | 0.25479767 | 235.12483 | 0.18554688 | 0.007721142 | 9.796868 | #N/A |  |  |  |  | 18 | 0.25645033 | 235.42389 | 0.18164063 | 0.007771222 | 9.80932875 | #N/A |  |  |  |  | 18 | 0.23442991 | 210.85843 | 0.18554688 | 0.007103937 | 8.785768 | #N/A
| 19 | 0.27075097 | 251.44989 | 0.22265625 | 0.008204575 | 10.47707875 | #N/A |  |  |  |  | 19 | 0.28459868 | 262.04025 | 0.1953125 | 0.008624202 | 10.91834375 | #N/A |  |  |  |  | 19 | 0.26988655 | 250.97375 | 0.1953125 | 0.00817838 | 10.45724 | #N/A |  |  |  |  | 19 | 0.27201113 | 250.60779 | 0.19140625 | 0.008242762 | 10.44199125 | #N/A |  |  |  |  | 19 | 0.25199687 | 225.83708 | 0.1953125 | 0.007636269 | 9.409878 | #N/A
| 20 | 0.28762153 | 264.73111 | 0.23242188 | 0.008715804 | 11.03046 | #N/A |  |  |  |  | 20 | 0.30220661 | 277.59491 | 0.20507813 | 0.009157776 | 11.56645 | #N/A |  |  |  |  | 20 | 0.28629762 | 264.80173 | 0.20507813 | 0.008675685 | 11.03341 | #N/A |  |  |  |  | 20 | 0.28850254 | 264.20175 | 0.20117188 | 0.008742501 | 11.00840625 | #N/A |  |  |  |  | 20 | 0.2695635 | 242.79453 | 0.20507813 | 0.008168591 | 10.11643875 | #N/A
| 21 | 0.30427405 | 279.78128 | 0.2421875 | 0.009220426 | 11.65755 | #N/A |  |  |  |  | 21 | 0.3180809 | 292.01135 | 0.21484375 | 0.009638815 | 12.16714 | #N/A |  |  |  |  | 21 | 0.30343717 | 280.10016 | 0.21484375 | 0.009195066 | 11.67084 | #N/A |  |  |  |  | 21 | 0.30223656 | 279.27667 | 0.2109375 | 0.009158684 | 11.63653 | #N/A |  |  |  |  | 21 | 0.28624797 | 256.73746 | 0.21484375 | 0.008674181 | 10.69739 | #N/A
| 22 | 0.31906626 | 294.69217 | 0.25195313 | 0.009668675 | 12.27884 | #N/A |  |  |  |  | 22 | 0.33536237 | 308.42661 | 0.22460938 | 0.0101625 | 12.85110875 | #N/A |  |  |  |  | 22 | 0.31954336 | 294.53552 | 0.22460938 | 0.009683132 | 12.27231 | #N/A |  |  |  |  | 22 | 0.32111093 | 293.61163 | 0.22070313 | 0.009730634 | 12.23382 | #N/A |  |  |  |  | 22 | 0.30227864 | 270.60889 | 0.22460938 | 0.009159959 | 11.27537 | #N/A
| 23 | 0.33620399 | 308.23315 | 0.26171875 | 0.010188 | 12.84305 | #N/A |  |  |  |  | 23 | 0.3527886 | 322.59732 | 0.234375 | 0.01069056 | 13.441555 | #N/A |  |  |  |  | 23 | 0.33658308 | 309.34052 | 0.234375 | 0.01019949 | 12.88919 | #N/A |  |  |  |  | 23 | 0.33830309 | 308.2244 | 0.23046875 | 0.01025161 | 12.84268 | #N/A |  |  |  |  | 23 | 0.31917578 | 284.78265 | 0.234375 | 0.009671993 | 11.86594375 | #N/A
| 24 | 0.35279813 | 324.29553 | 0.27148438 | 0.01069085 | 13.51231375 | #N/A |  |  |  |  | 24 | 0.36896095 | 338.47763 | 0.24414063 | 0.01118063 | 14.10323 | #N/A |  |  |  |  | 24 | 0.35425961 | 325.80502 | 0.24414063 | 0.01073514 | 13.57521 | #N/A |  |  |  |  | 24 | 0.35372603 | 321.46887 | 0.24023438 | 0.01071897 | 13.39453625 | #N/A |  |  |  |  | 24 | 0.3353335 | 299.64954 | 0.24414063 | 0.01016162 | 12.4853975 | #N/A
| 25 | 0.36985198 | 337.15094 | 0.28125 | 0.01120764 | 14.04796 | #N/A |  |  |  |  | 25 | 0.38615811 | 350.80148 | 0.25390625 | 0.01170176 | 14.61673 | #N/A |  |  |  |  | 25 | 0.37086329 | 338.99002 | 0.25390625 | 0.01123828 | 14.12458 | #N/A |  |  |  |  | 25 | 0.37064523 | 337.34375 | 0.25 | 0.01123167 | 14.05599 | #N/A |  |  |  |  | 25 | 0.35143459 | 313.28812 | 0.25390625 | 0.01064953 | 13.05367 | #N/A
| 26 | 0.38560542 | 352.44876 | 0.29101563 | 0.01168501 | 14.685365 | #N/A |  |  |  |  | 26 | 0.40063155 | 364.57889 | 0.26367188 | 0.01214035 | 15.19079 | #N/A |  |  |  |  | 26 | 0.38606858 | 353.96725 | 0.26367188 | 0.01169905 | 14.74864 | #N/A |  |  |  |  | 26 | 0.38847348 | 353.10303 | 0.25976563 | 0.01177192 | 14.71262625 | #N/A |  |  |  |  | 26 | 0.36774501 | 327.77383 | 0.26367188 | 0.01114379 | 13.65724 | #N/A
| 27 | 0.40270138 | 365.48181 | 0.30078125 | 0.01220307 | 15.22840875 | #N/A |  |  |  |  | 27 | 0.4177745 | 378.92877 | 0.2734375 | 0.01265983 | 15.78869875 | #N/A |  |  |  |  | 27 | 0.40195075 | 367.86115 | 0.2734375 | 0.01218033 | 15.32755 | #N/A |  |  |  |  | 27 | 0.40405726 | 367.69836 | 0.26953125 | 0.01224416 | 15.320765 | #N/A |  |  |  |  | 27 | 0.38627461 | 342.74612 | 0.2734375 | 0.01170529 | 14.28109 | #N/A
| 28 | 0.41913077 | 380.07462 | 0.31054688 | 0.01270093 | 15.8364425 | #N/A |  |  |  |  | 28 | 0.4331294 | 393.45041 | 0.28320313 | 0.01312513 | 16.39377 | #N/A |  |  |  |  | 28 | 0.4195182 | 384.10843 | 0.28320313 | 0.01271267 | 16.00452 | #N/A |  |  |  |  | 28 | 0.42180917 | 382.47629 | 0.27929688 | 0.0127821 | 15.93651 | #N/A |  |  |  |  | 28 | 0.40195101 | 357.64606 | 0.28320313 | 0.01218033 | 14.90192 | #N/A
| 29 | 0.43317357 | 393.43805 | 0.3203125 | 0.01312647 | 16.39325 | #N/A |  |  |  |  | 29 | 0.45054105 | 409.31256 | 0.29296875 | 0.01365276 | 17.05469 | #N/A |  |  |  |  | 29 | 0.43703222 | 399.63678 | 0.29296875 | 0.0132434 | 16.6515325 | #N/A |  |  |  |  | 29 | 0.43612722 | 395.68567 | 0.2890625 | 0.01321598 | 16.4869 | #N/A |  |  |  |  | 29 | 0.41715091 | 370.18866 | 0.29296875 | 0.01264094 | 15.4245275 | #N/A
| 30 | 0.45111057 | 407.96417 | 0.33007813 | 0.01367002 | 16.99851 | #N/A |  |  |  |  | 30 | 0.46712077 | 424.83859 | 0.30273438 | 0.01415517 | 17.70161 | #N/A |  |  |  |  | 30 | 0.45282793 | 413.87695 | 0.30273438 | 0.01372206 | 17.24487 | #N/A |  |  |  |  | 30 | 0.45293084 | 408.59412 | 0.29882813 | 0.01372518 | 17.024755 | #N/A |  |  |  |  | 30 | 0.43480247 | 383.8638 | 0.30273438 | 0.01317583 | 15.994325 | #N/A
| 31 | 0.46670228 | 421.41913 | 0.33984375 | 0.01414249 | 17.55913 | #N/A |  |  |  |  | 31 | 0.4834151 | 439.60544 | 0.3125 | 0.01464894 | 18.31689 | #N/A |  |  |  |  | 31 | 0.46866733 | 427.7348 | 0.3125 | 0.01420204 | 17.82228 | #N/A |  |  |  |  | 31 | 0.469827 | 422.57373 | 0.30859375 | 0.01423718 | 17.60723875 | #N/A |  |  |  |  | 31 | 0.4499808 | 399.56503 | 0.3125 | 0.01363578 | 16.64854 | #N/A
| 32 | 0.48231658 | 435.15588 | 0.34960938 | 0.01461565 | 18.131495 | #N/A |  |  |  |  | 32 | 0.50090379 | 452.90872 | 0.32226563 | 0.0151789 | 18.8712 | #N/A |  |  |  |  | 32 | 0.48484594 | 442.80161 | 0.32226563 | 0.0146923 | 18.45007 | #N/A |  |  |  |  | 32 | 0.48528686 | 438.03708 | 0.31835938 | 0.01470566 | 18.251545 | #N/A |  |  |  |  | 32 | 0.46710894 | 413.2948 | 0.32226563 | 0.01415482 | 17.22062 | #N/A
| 33 | 0.50198513 | 452.20142 | 0.359375 | 0.01521167 | 18.84173 | #N/A |  |  |  |  | 33 | 0.51692325 | 466.93076 | 0.33203125 | 0.01566434 | 19.45545 | #N/A |  |  |  |  | 33 | 0.50178838 | 457.21429 | 0.33203125 | 0.01520571 | 19.0506 | #N/A |  |  |  |  | 33 | 0.5046615 | 453.26892 | 0.328125 | 0.01529277 | 18.886205 | #N/A |  |  |  |  | 33 | 0.48402101 | 428.11359 | 0.33203125 | 0.0146673 | 17.83806625 | #N/A
| 34 | 0.51781094 | 464.91034 | 0.36914063 | 0.01569124 | 19.37126 | #N/A |  |  |  |  | 34 | 0.53366822 | 482.14828 | 0.34179688 | 0.01617176 | 20.08951 | #N/A |  |  |  |  | 34 | 0.5179081 | 470.44135 | 0.34179688 | 0.01569418 | 19.60172 | #N/A |  |  |  |  | 34 | 0.52045506 | 470.31247 | 0.33789063 | 0.01577137 | 19.59635 | #N/A |  |  |  |  | 34 | 0.49983114 | 439.85175 | 0.34179688 | 0.0151464 | 18.32715625 | #N/A
| 35 | 0.53431731 | 480.43494 | 0.37890625 | 0.01619143 | 20.0181225 | #N/A |  |  |  |  | 35 | 0.54978418 | 494.32303 | 0.3515625 | 0.01666013 | 20.59679 | #N/A |  |  |  |  | 35 | 0.53495836 | 483.81659 | 0.3515625 | 0.01621086 | 20.15902 | #N/A |  |  |  |  | 35 | 0.53849012 | 483.14603 | 0.34765625 | 0.01631788 | 20.13108 | #N/A |  |  |  |  | 35 | 0.51693356 | 453.85898 | 0.3515625 | 0.01566465 | 18.91079 | #N/A
| 36 | 0.55044055 | 496.19867 | 0.38867188 | 0.01668002 | 20.67494 | #N/A |  |  |  |  | 36 | 0.56544185 | 509.09155 | 0.36132813 | 0.0171346 | 21.21215 | #N/A |  |  |  |  | 36 | 0.55080843 | 500.11838 | 0.36132813 | 0.01669116 | 20.83827 | #N/A |  |  |  |  | 36 | 0.55338353 | 497.10559 | 0.35742188 | 0.0167692 | 20.71273 | #N/A |  |  |  |  | 36 | 0.5335592 | 467.26996 | 0.36132813 | 0.01616846 | 19.46958 | #N/A
| 37 | 0.56772298 | 508.91406 | 0.3984375 | 0.01720373 | 21.2047525 | #N/A |  |  |  |  | 37 | 0.58323932 | 524.00134 | 0.37109375 | 0.01767392 | 21.83339 | #N/A |  |  |  |  | 37 | 0.56993425 | 513.54254 | 0.37109375 | 0.01727073 | 21.39761 | #N/A |  |  |  |  | 37 | 0.57121915 | 511.06137 | 0.3671875 | 0.01730967 | 21.29422375 | #N/A |  |  |  |  | 37 | 0.54832548 | 480.55344 | 0.37109375 | 0.01661592 | 20.02306 | #N/A
| 38 | 0.58416128 | 524.51959 | 0.40820313 | 0.01770186 | 21.85498 | #N/A |  |  |  |  | 38 | 0.59918612 | 538.10217 | 0.38085938 | 0.01815716 | 22.42092375 | #N/A |  |  |  |  | 38 | 0.58448029 | 528.96893 | 0.38085938 | 0.01771152 | 22.04037 | #N/A |  |  |  |  | 38 | 0.58763576 | 526.20782 | 0.37695313 | 0.01780714 | 21.92533 | #N/A |  |  |  |  | 38 | 0.56541413 | 494.79102 | 0.38085938 | 0.01713376 | 20.6162925 | #N/A
| 39 | 0.60204017 | 538.26526 | 0.41796875 | 0.01824364 | 22.42772 | #N/A |  |  |  |  | 39 | 0.61617362 | 551.80408 | 0.390625 | 0.01867193 | 22.99184 | #N/A |  |  |  |  | 39 | 0.60140854 | 542.80499 | 0.390625 | 0.0182245 | 22.61687 | #N/A |  |  |  |  | 39 | 0.6038335 | 540.52588 | 0.38671875 | 0.01829798 | 22.52191 | #N/A |  |  |  |  | 39 | 0.58330262 | 509.26404 | 0.390625 | 0.01767584 | 21.219335 | #N/A
| 40 | 0.61741984 | 553.78943 | 0.42773438 | 0.01870969 | 23.07456 | #N/A |  |  |  |  | 40 | 0.63207483 | 564.95264 | 0.40039063 | 0.01915378 | 23.53969 | #N/A |  |  |  |  | 40 | 0.61916089 | 557.2442 | 0.40039063 | 0.01876245 | 23.21851 | #N/A |  |  |  |  | 40 | 0.61997795 | 552.97375 | 0.39648438 | 0.01878721 | 23.04057 | #N/A |  |  |  |  | 40 | 0.59964842 | 522.63708 | 0.40039063 | 0.01817116 | 21.776545 | #N/A
| 41 | 0.63400567 | 565.26978 | 0.4375 | 0.01921229 | 23.5529075 | #N/A |  |  |  |  | 41 | 0.64799225 | 581.17584 | 0.41015625 | 0.01963613 | 24.21566 | #N/A |  |  |  |  | 41 | 0.63517064 | 572.21545 | 0.41015625 | 0.0192476 | 23.84231 | #N/A |  |  |  |  | 41 | 0.63568068 | 567.07141 | 0.40625 | 0.01926305 | 23.62798 | #N/A |  |  |  |  | 41 | 0.6147027 | 535.13165 | 0.41015625 | 0.01862735 | 22.29715 | #N/A
| 42 | 0.6499818 | 580.3656 | 0.44726563 | 0.01969642 | 24.1819 | #N/A |  |  |  |  | 42 | 0.66653967 | 594.87292 | 0.41992188 | 0.02019817 | 24.78637 | #N/A |  |  |  |  | 42 | 0.65202451 | 584.49506 | 0.41992188 | 0.01975832 | 24.35396 | #N/A |  |  |  |  | 42 | 0.65106732 | 577.81641 | 0.41601563 | 0.01972931 | 24.07568375 | #N/A |  |  |  |  | 42 | 0.6312415 | 548.85809 | 0.41992188 | 0.01912853 | 22.86909 | #N/A
| 43 | 0.66721815 | 594.49603 | 0.45703125 | 0.02021873 | 24.77067 | #N/A |  |  |  |  | 43 | 0.6827932 | 609.5816 | 0.4296875 | 0.0206907 | 25.39923 | #N/A |  |  |  |  | 43 | 0.66738611 | 597.21832 | 0.4296875 | 0.02022382 | 24.8841 | #N/A |  |  |  |  | 43 | 0.6684624 | 592.82281 | 0.42578125 | 0.02025644 | 24.70095 | #N/A |  |  |  |  | 43 | 0.64783245 | 564.00146 | 0.4296875 | 0.01963129 | 23.50006 | #N/A
| 44 | 0.68278146 | 606.94214 | 0.46679688 | 0.02069035 | 25.28926 | #N/A |  |  |  |  | 44 | 0.69933528 | 621.54761 | 0.43945313 | 0.02119198 | 25.89782 | #N/A |  |  |  |  | 44 | 0.68317527 | 611.89435 | 0.43945313 | 0.02070228 | 25.4956 | #N/A |  |  |  |  | 44 | 0.68478578 | 605.00555 | 0.43554688 | 0.02075108 | 25.20856 | #N/A |  |  |  |  | 44 | 0.66401064 | 576.508 | 0.43945313 | 0.02012153 | 24.02117 | #N/A
| 45 | 0.69953841 | 620.73773 | 0.4765625 | 0.02119813 | 25.86407 | #N/A |  |  |  |  | 45 | 0.71462506 | 634.26709 | 0.44921875 | 0.0216553 | 26.4278 | #N/A |  |  |  |  | 45 | 0.69990408 | 625.73096 | 0.44921875 | 0.02120921 | 26.07212 | #N/A |  |  |  |  | 45 | 0.70085949 | 619.98889 | 0.4453125 | 0.02123817 | 25.83287 | #N/A |  |  |  |  | 45 | 0.68144351 | 590.89215 | 0.44921875 | 0.0206498 | 24.62050625 | #N/A
| 46 | 0.71423167 | 633.16473 | 0.48632813 | 0.02164338 | 26.38186375 | #N/A |  |  |  |  | 46 | 0.73096532 | 646.19574 | 0.45898438 | 0.02215046 | 26.9248225 | #N/A |  |  |  |  | 46 | 0.71702617 | 640.50427 | 0.45898438 | 0.02172807 | 26.68768 | #N/A |  |  |  |  | 46 | 0.7180568 | 632.63171 | 0.45507813 | 0.0217593 | 26.35965 | #N/A |  |  |  |  | 46 | 0.69812983 | 604.5199 | 0.45898438 | 0.02115545 | 25.18833 | #N/A
| 47 | 0.73291636 | 646.43591 | 0.49609375 | 0.02220959 | 26.93483 | #N/A |  |  |  |  | 47 | 0.74681574 | 660.25116 | 0.46875 | 0.02263078 | 27.510465 | #N/A |  |  |  |  | 47 | 0.73219156 | 652.79291 | 0.46875 | 0.02218762 | 27.1997 | #N/A |  |  |  |  | 47 | 0.73428047 | 647.27209 | 0.46484375 | 0.02225092 | 26.96967 | #N/A |  |  |  |  | 47 | 0.71458369 | 617.66241 | 0.46875 | 0.02165405 | 25.73593375 | #N/A
| 48 | 0.74932361 | 662.23712 | 0.50585938 | 0.02270678 | 27.59321 | #N/A |  |  |  |  | 48 | 0.7648887 | 675.49426 | 0.47851563 | 0.02317845 | 28.14559 | #N/A |  |  |  |  | 48 | 0.74741101 | 664.6109 | 0.47851563 | 0.02264882 | 27.69212 | #N/A |  |  |  |  | 48 | 0.75055707 | 660.73645 | 0.47460938 | 0.02274415 | 27.53069 | #N/A |  |  |  |  | 48 | 0.730367 | 630.35602 | 0.47851563 | 0.02213233 | 26.26483 | #N/A
| 49 | 0.76650977 | 675.64966 | 0.515625 | 0.02322757 | 28.15207 | #N/A |  |  |  |  | 49 | 0.78133917 | 689.07159 | 0.48828125 | 0.02367694 | 28.71131625 | #N/A |  |  |  |  | 49 | 0.76482052 | 678.21307 | 0.48828125 | 0.02317638 | 28.25888 | #N/A |  |  |  |  | 49 | 0.7678389 | 673.76068 | 0.484375 | 0.02326785 | 28.07336 | #N/A |  |  |  |  | 49 | 0.74811727 | 641.75073 | 0.48828125 | 0.02267022 | 26.73961375 | #N/A
| 50 | 0.78247452 | 687.76135 | 0.52539063 | 0.02371135 | 28.65672 | #N/A |  |  |  |  | 50 | 0.79807359 | 702.3067 | 0.49804688 | 0.02418405 | 29.26278 | #N/A |  |  |  |  | 50 | 0.78370446 | 694.44336 | 0.49804688 | 0.02374862 | 28.93514 | #N/A |  |  |  |  | 50 | 0.78486431 | 688.427 | 0.49414063 | 0.02378377 | 28.68446 | #N/A |  |  |  |  | 50 | 0.7628057 | 653.73083 | 0.49804688 | 0.02311532 | 27.23878 | #N/A
| 51 | 0.7999112 | 701.86011 | 0.53515625 | 0.02423973 | 29.24417125 | #N/A |  |  |  |  | 51 | 0.81467754 | 715.40802 | 0.5078125 | 0.0246872 | 29.8086675 | #N/A |  |  |  |  | 51 | 0.80084568 | 707.95813 | 0.5078125 | 0.02426805 | 29.49826 | #N/A |  |  |  |  | 51 | 0.80093455 | 701.04443 | 0.50390625 | 0.02427074 | 29.21018 | #N/A |  |  |  |  | 51 | 0.77991897 | 669.46454 | 0.5078125 | 0.02363391 | 27.89436 | #N/A
| 52 | 0.81622231 | 714.79749 | 0.54492188 | 0.02473401 | 29.78322875 | #N/A |  |  |  |  | 52 | 0.8315106 | 728.68671 | 0.51757813 | 0.02519729 | 30.36194625 | #N/A |  |  |  |  | 52 | 0.8172065 | 720.73767 | 0.51757813 | 0.02476383 | 30.03073625 | #N/A |  |  |  |  | 52 | 0.81768095 | 714.7334 | 0.51367188 | 0.02477821 | 29.78056 | #N/A |  |  |  |  | 52 | 0.79630202 | 681.34766 | 0.51757813 | 0.02413036 | 28.38949 | #N/A
| 53 | 0.83274454 | 727.34509 | 0.5546875 | 0.02523468 | 30.30605 | #N/A |  |  |  |  | 53 | 0.84795713 | 742.23126 | 0.52734375 | 0.02569567 | 30.9263025 | #N/A |  |  |  |  | 53 | 0.83137518 | 733.75171 | 0.52734375 | 0.02519319 | 30.57299 | #N/A |  |  |  |  | 53 | 0.83331674 | 728.22357 | 0.5234375 | 0.02525202 | 30.34264875 | #N/A |  |  |  |  | 53 | 0.81370401 | 695.01208 | 0.52734375 | 0.0246577 | 28.95884 | #N/A
| 54 | 0.84729069 | 740.39929 | 0.56445313 | 0.02567548 | 30.84997 | #N/A |  |  |  |  | 54 | 0.86487889 | 754.14874 | 0.53710938 | 0.02620845 | 31.42286 | #N/A |  |  |  |  | 54 | 0.84900367 | 746.0506 | 0.53710938 | 0.02572738 | 31.08544 | #N/A |  |  |  |  | 54 | 0.85011202 | 740.9151 | 0.53320313 | 0.02576097 | 30.8714625 | #N/A |  |  |  |  | 54 | 0.82869679 | 707.62048 | 0.53710938 | 0.02511202 | 29.48419 | #N/A
| 55 | 0.86403352 | 753.7124 | 0.57421875 | 0.02618283 | 31.40468 | #N/A |  |  |  |  | 55 | 0.88106388 | 768.21259 | 0.546875 | 0.02669891 | 32.00886 | #N/A |  |  |  |  | 55 | 0.86698109 | 760.44012 | 0.546875 | 0.02627215 | 31.685005 | #N/A |  |  |  |  | 55 | 0.86790335 | 752.65894 | 0.54296875 | 0.0263001 | 31.36079 | #N/A |  |  |  |  | 55 | 0.84584242 | 719.19244 | 0.546875 | 0.02563159 | 29.96635 | #N/A
| 56 | 0.88022399 | 766.68701 | 0.58398438 | 0.02667345 | 31.94529 | #N/A |  |  |  |  | 56 | 0.89833272 | 781.72424 | 0.55664063 | 0.0272222 | 32.57184 | #N/A |  |  |  |  | 56 | 0.88355279 | 773.02209 | 0.55664063 | 0.02677433 | 32.20925375 | #N/A |  |  |  |  | 56 | 0.88601542 | 766.65765 | 0.55273438 | 0.02684895 | 31.94406875 | #N/A |  |  |  |  | 56 | 0.86330509 | 731.90747 | 0.55664063 | 0.02616076 | 30.49614 | #N/A
| 57 | 0.89863968 | 779.86426 | 0.59375 | 0.02723151 | 32.49434 | #N/A |  |  |  |  | 57 | 0.91460544 | 793.90393 | 0.56640625 | 0.02771532 | 33.07933 | #N/A |  |  |  |  | 57 | 0.90053976 | 785.97375 | 0.56640625 | 0.02728908 | 32.74890625 | #N/A |  |  |  |  | 57 | 0.90042925 | 780.01208 | 0.5625 | 0.02728573 | 32.5005 | #N/A |  |  |  |  | 57 | 0.87861085 | 745.91956 | 0.56640625 | 0.02662457 | 31.07998 | #N/A
| 58 | 0.91424793 | 792.41205 | 0.60351563 | 0.02770448 | 33.01716875 | #N/A |  |  |  |  | 58 | 0.92993873 | 805.42291 | 0.57617188 | 0.02817996 | 33.55929 | #N/A |  |  |  |  | 58 | 0.91703439 | 799.27612 | 0.57617188 | 0.02778892 | 33.30317 | #N/A |  |  |  |  | 58 | 0.91665179 | 791.2226 | 0.57226563 | 0.02777733 | 32.96761 | #N/A |  |  |  |  | 58 | 0.89604706 | 758.09601 | 0.57617188 | 0.02715294 | 31.58733375 | #N/A
| 59 | 0.93036157 | 805.14398 | 0.61328125 | 0.02819277 | 33.54767 | #N/A |  |  |  |  | 59 | 0.94831318 | 818.51758 | 0.5859375 | 0.02873676 | 34.1049 | #N/A |  |  |  |  | 59 | 0.93341595 | 812.32831 | 0.5859375 | 0.02828533 | 33.84701 | #N/A |  |  |  |  | 59 | 0.93330002 | 804.28424 | 0.58203125 | 0.02828182 | 33.51184 | #N/A |  |  |  |  | 59 | 0.91514403 | 772.45697 | 0.5859375 | 0.02773164 | 32.18571 | #N/A
| 60 | 0.94714761 | 817.21198 | 0.62304688 | 0.02870144 | 34.0505 | #N/A |  |  |  |  | 60 | 0.96297663 | 830.83398 | 0.59570313 | 0.02918111 | 34.6180825 | #N/A |  |  |  |  | 60 | 0.94976729 | 823.67712 | 0.59570313 | 0.02878083 | 34.31988 | #N/A |  |  |  |  | 60 | 0.9496187 | 817.05707 | 0.59179688 | 0.02877632 | 34.04404 | #N/A |  |  |  |  | 60 | 0.93113667 | 784.82306 | 0.59570313 | 0.02821626 | 32.70096 | #N/A
| 61 | 0.96494323 | 831.89716 | 0.6328125 | 0.0292407 | 34.66238 | #N/A |  |  |  |  | 61 | 0.98057121 | 843.55255 | 0.60546875 | 0.02971428 | 35.14802 | #N/A |  |  |  |  | 61 | 0.96612674 | 837.19836 | 0.60546875 | 0.02927657 | 34.883265 | #N/A |  |  |  |  | 61 | 0.96646142 | 828.72968 | 0.6015625 | 0.02928671 | 34.5304 | #N/A |  |  |  |  | 61 | 0.94651169 | 796.03729 | 0.60546875 | 0.02868217 | 33.16822 | #N/A
| 62 | 0.98127061 | 844.40881 | 0.64257813 | 0.02973547 | 35.1837 | #N/A |  |  |  |  | 62 | 0.99553186 | 854.77466 | 0.61523438 | 0.03016763 | 35.61561 | #N/A |  |  |  |  | 62 | 0.98135048 | 848.47064 | 0.61523438 | 0.02973789 | 35.35294 | #N/A |  |  |  |  | 62 | 0.98322064 | 841.66846 | 0.61132813 | 0.02979456 | 35.06952 | #N/A |  |  |  |  | 62 | 0.96291786 | 808.20367 | 0.61523438 | 0.02917933 | 33.67515 | #N/A
| 63 | 0.99859613 | 856.58655 | 0.65234375 | 0.03026049 | 35.69110625 | #N/A |  |  |  |  | 63 | 1.0119041 | 866.70251 | 0.625 | 0.03066376 | 36.1126 | #N/A |  |  |  |  | 63 | 0.99927634 | 861.43152 | 0.625 | 0.0302811 | 35.89298 | #N/A |  |  |  |  | 63 | 0.99891025 | 852.98029 | 0.62109375 | 0.03027001 | 35.54085 | #N/A |  |  |  |  | 63 | 0.97909236 | 820.02838 | 0.625 | 0.02966947 | 34.16785 | #N/A
| 64 | 1.0124949 | 867.35785 | 0.66210938 | 0.03068166 | 36.13991 | #N/A |  |  |  |  | 64 | 1.0294738 | 879.13538 | 0.63476563 | 0.03119618 | 36.63064 | #N/A |  |  |  |  | 64 | 1.0140624 | 874.23535 | 0.63476563 | 0.03072916 | 36.42647 | #N/A |  |  |  |  | 64 | 1.0171187 | 866.37372 | 0.63085938 | 0.03082178 | 36.098905 | #N/A |  |  |  |  | 64 | 0.99423492 | 832.73779 | 0.63476563 | 0.03012833 | 34.69741 | #N/A
| 65 | 1.0289601 | 877.35724 | 0.671875 | 0.03118061 | 36.55655 | #N/A |  |  |  |  | 65 | 1.04653 | 892.04108 | 0.64453125 | 0.03171303 | 37.16838 | #N/A |  |  |  |  | 65 | 1.0326772 | 888.1615 | 0.64453125 | 0.03129325 | 37.00673 | #N/A |  |  |  |  | 65 | 1.0336027 | 878.5116 | 0.640625 | 0.03132129 | 36.60465 | #N/A |  |  |  |  | 65 | 1.0117601 | 845.38446 | 0.64453125 | 0.0306594 | 35.2243525 | #N/A
| 66 | 1.0460054 | 891.04651 | 0.68164063 | 0.03169713 | 37.12694 | #N/A |  |  |  |  | 66 | 1.0631862 | 903.83459 | 0.65429688 | 0.03221776 | 37.65977 | #N/A |  |  |  |  | 66 | 1.0486441 | 899.81824 | 0.65429688 | 0.03177709 | 37.49243 | #N/A |  |  |  |  | 66 | 1.0501059 | 890.77539 | 0.65039063 | 0.03182139 | 37.11564125 | #N/A |  |  |  |  | 66 | 1.0300957 | 858.08282 | 0.65429688 | 0.03121502 | 35.75345 | #N/A
| 67 | 1.0629504 | 904.78021 | 0.69140625 | 0.03221062 | 37.69918 | #N/A |  |  |  |  | 67 | 1.0786673 | 915.36493 | 0.6640625 | 0.03268689 | 38.14021 | #N/A |  |  |  |  | 67 | 1.0650263 | 911.69781 | 0.6640625 | 0.03227352 | 37.98740875 | #N/A |  |  |  |  | 67 | 1.0666847 | 902.00208 | 0.66015625 | 0.03232378 | 37.58342 | #N/A |  |  |  |  | 67 | 1.0462835 | 870.01746 | 0.6640625 | 0.03170556 | 36.2507275 | #N/A
| 68 | 1.0780491 | 915.97467 | 0.70117188 | 0.03266815 | 38.16561125 | #N/A |  |  |  |  | 68 | 1.0951465 | 928.7146 | 0.67382813 | 0.03318626 | 38.69644 | #N/A |  |  |  |  | 68 | 1.0815916 | 923.71466 | 0.67382813 | 0.0327755 | 38.48811 | #N/A |  |  |  |  | 68 | 1.0820805 | 913.72211 | 0.66992188 | 0.03279032 | 38.07175 | #N/A |  |  |  |  | 68 | 1.0620971 | 880.85132 | 0.67382813 | 0.03218476 | 36.70214 | #N/A
| 69 | 1.0964335 | 929.44904 | 0.7109375 | 0.03322526 | 38.72704 | #N/A |  |  |  |  | 69 | 1.1123371 | 939.85291 | 0.68359375 | 0.03370718 | 39.16054 | #N/A |  |  |  |  | 69 | 1.0960983 | 934.17822 | 0.68359375 | 0.0332151 | 38.9240925 | #N/A |  |  |  |  | 69 | 1.0999428 | 926.11804 | 0.6796875 | 0.0333316 | 38.58825 | #N/A |  |  |  |  | 69 | 1.0792729 | 893.19159 | 0.68359375 | 0.03270524 | 37.21631625 | #N/A
| 70 | 1.1149269 | 941.67737 | 0.72070313 | 0.03378566 | 39.23656 | #N/A |  |  |  |  | 70 | 1.1287072 | 951.54474 | 0.69335938 | 0.03420325 | 39.6476975 | #N/A |  |  |  |  | 70 | 1.1147727 | 947.0874 | 0.69335938 | 0.03378099 | 39.461975 | #N/A |  |  |  |  | 70 | 1.114844 | 937.69592 | 0.68945313 | 0.03378315 | 39.07066 | #N/A |  |  |  |  | 70 | 1.0950134 | 905.35876 | 0.69335938 | 0.03318222 | 37.72328 | #N/A
| 71 | 1.1311277 | 954.12 | 0.73046875 | 0.0342766 | 39.755 | #N/A |  |  |  |  | 71 | 1.1454875 | 963.01123 | 0.703125 | 0.03471174 | 40.12547 | #N/A |  |  |  |  | 71 | 1.1311294 | 960.18182 | 0.703125 | 0.03427665 | 40.00758 | #N/A |  |  |  |  | 71 | 1.1311759 | 950.79584 | 0.69921875 | 0.03427806 | 39.61649 | #N/A |  |  |  |  | 71 | 1.1122148 | 918.07495 | 0.703125 | 0.03370348 | 38.25312 | #N/A
| 72 | 1.147549 | 963.914 | 0.74023438 | 0.03477421 | 40.16308 | #N/A |  |  |  |  | 72 | 1.161484 | 974.67426 | 0.71289063 | 0.03519648 | 40.6114275 | #N/A |  |  |  |  | 72 | 1.1483935 | 971.62207 | 0.71289063 | 0.0347998 | 40.48425 | #N/A |  |  |  |  | 72 | 1.1475396 | 961.24146 | 0.70898438 | 0.03477393 | 40.0517275 | #N/A |  |  |  |  | 72 | 1.1282612 | 929.1358 | 0.71289063 | 0.03418973 | 38.71399 | #N/A
| 73 | 1.1644872 | 976.3288 | 0.75 | 0.03528749 | 40.68037 | #N/A |  |  |  |  | 73 | 1.1787889 | 986.9082 | 0.72265625 | 0.03572088 | 41.121175 | #N/A |  |  |  |  | 73 | 1.1628323 | 982.2226 | 0.72265625 | 0.03523734 | 40.92594 | #N/A |  |  |  |  | 73 | 1.1632355 | 972.21741 | 0.71875 | 0.03524956 | 40.50905875 | #N/A |  |  |  |  | 73 | 1.1447039 | 939.62579 | 0.72265625 | 0.034688 | 39.15107 | #N/A
| 74 | 1.1789798 | 987.38654 | 0.75976563 | 0.03572666 | 41.14111 | #N/A |  |  |  |  | 74 | 1.1943843 | 998.16901 | 0.73242188 | 0.03619346 | 41.59038 | #N/A |  |  |  |  | 74 | 1.1801648 | 993.67181 | 0.73242188 | 0.03576257 | 41.40299 | #N/A |  |  |  |  | 74 | 1.1815364 | 983.84937 | 0.72851563 | 0.03580413 | 40.99372375 | #N/A |  |  |  |  | 74 | 1.1623915 | 949.64972 | 0.73242188 | 0.03522398 | 39.56874 | #N/A
| 75 | 1.1971129 | 999.49152 | 0.76953125 | 0.03627615 | 41.64548 | #N/A |  |  |  |  | 75 | 1.2123758 | 1010.3732 | 0.7421875 | 0.03673866 | 42.09888 | #N/A |  |  |  |  | 75 | 1.1965023 | 1005.1287 | 0.7421875 | 0.03625765 | 41.8803625 | #N/A |  |  |  |  | 75 | 1.198689 | 994.21057 | 0.73828125 | 0.03632391 | 41.42544 | #N/A |  |  |  |  | 75 | 1.1774712 | 961.14868 | 0.7421875 | 0.03568095 | 40.04786 | #N/A
| 76 | 1.2139699 | 1010.1422 | 0.77929688 | 0.03678697 | 42.08926 | #N/A |  |  |  |  | 76 | 1.2279311 | 1020.752 | 0.75195313 | 0.03721003 | 42.53133 | #N/A |  |  |  |  | 76 | 1.2120912 | 1015.3177 | 0.75195313 | 0.03673004 | 42.3049 | #N/A |  |  |  |  | 76 | 1.2148876 | 1006.845 | 0.74804688 | 0.03681478 | 41.951875 | #N/A |  |  |  |  | 76 | 1.1934776 | 971.54498 | 0.75195313 | 0.03616599 | 40.48104 | #N/A
| 77 | 1.2308817 | 1021.8339 | 0.7890625 | 0.03729945 | 42.5764125 | #N/A |  |  |  |  | 77 | 1.2441188 | 1032.1527 | 0.76171875 | 0.03770057 | 43.0063625 | #N/A |  |  |  |  | 77 | 1.2306145 | 1029.2371 | 0.76171875 | 0.03729135 | 42.88488 | #N/A |  |  |  |  | 77 | 1.2321886 | 1018.3657 | 0.7578125 | 0.03733905 | 42.4319 | #N/A |  |  |  |  | 77 | 1.2117635 | 982.34698 | 0.76171875 | 0.03672011 | 40.93112 | #N/A
| 78 | 1.2463864 | 1031.0981 | 0.79882813 | 0.03776928 | 42.96242 | #N/A |  |  |  |  | 78 | 1.2608937 | 1042.7224 | 0.77148438 | 0.0382089 | 43.44677 | #N/A |  |  |  |  | 78 | 1.2481012 | 1041.501 | 0.77148438 | 0.03782125 | 43.395875 | #N/A |  |  |  |  | 78 | 1.2475827 | 1029.762 | 0.76757813 | 0.03780554 | 42.90675 | #N/A |  |  |  |  | 78 | 1.2265812 | 993.99902 | 0.77148438 | 0.03716913 | 41.41663 | #N/A
| 79 | 1.2630372 | 1043.6221 | 0.80859375 | 0.03827385 | 43.48425 | #N/A |  |  |  |  | 79 | 1.2783142 | 1054.0095 | 0.78125 | 0.03873679 | 43.9170625 | #N/A |  |  |  |  | 79 | 1.2665554 | 1052.5128 | 0.78125 | 0.03838047 | 43.8547 | #N/A |  |  |  |  | 79 | 1.2646345 | 1039.494 | 0.77734375 | 0.03832226 | 43.31225 | #N/A |  |  |  |  | 79 | 1.2433429 | 1004.6522 | 0.78125 | 0.03767706 | 41.86051 | #N/A
| 80 | 1.2790451 | 1055.2788 | 0.81835938 | 0.03875894 | 43.96995 | #N/A |  |  |  |  | 80 | 1.2931216 | 1065.6823 | 0.79101563 | 0.0391855 | 44.40343 | #N/A |  |  |  |  | 80 | 1.281875 | 1063.6107 | 0.79101563 | 0.0388447 | 44.3171125 | #N/A |  |  |  |  | 80 | 1.2812082 | 1050.0393 | 0.78710938 | 0.03882449 | 43.7516375 | #N/A |  |  |  |  | 80 | 1.2593974 | 1014.2958 | 0.79101563 | 0.03816356 | 42.262325 | #N/A
| 81 | 1.2962886 | 1066.8193 | 0.828125 | 0.03928147 | 44.4508 | #N/A |  |  |  |  | 81 | 1.311618 | 1076.0848 | 0.80078125 | 0.039746 | 44.83687 | #N/A |  |  |  |  | 81 | 1.2968714 | 1072.8762 | 0.80078125 | 0.03929913 | 44.703175 | #N/A |  |  |  |  | 81 | 1.2973039 | 1060.8221 | 0.796875 | 0.03931224 | 44.20092 | #N/A |  |  |  |  | 81 | 1.2766771 | 1025.1465 | 0.80078125 | 0.03868718 | 42.7144375 | #N/A
| 82 | 1.3130013 | 1076.5333 | 0.83789063 | 0.03978792 | 44.85555 | #N/A |  |  |  |  | 82 | 1.3267714 | 1085.8579 | 0.81054688 | 0.04020519 | 45.24408 | #N/A |  |  |  |  | 82 | 1.3137647 | 1083.4448 | 0.81054688 | 0.03981105 | 45.14353 | #N/A |  |  |  |  | 82 | 1.3157278 | 1072.3508 | 0.80664063 | 0.03987054 | 44.68128 | #N/A |  |  |  |  | 82 | 1.2935419 | 1036.3622 | 0.81054688 | 0.03919824 | 43.18176 | #N/A
| 83 | 1.3288178 | 1087.4193 | 0.84765625 | 0.04026721 | 45.3091375 | #N/A |  |  |  |  | 83 | 1.3444537 | 1097.2671 | 0.8203125 | 0.04074102 | 45.7194625 | #N/A |  |  |  |  | 83 | 1.3300133 | 1094.7139 | 0.8203125 | 0.04030343 | 45.61308 | #N/A |  |  |  |  | 83 | 1.3301603 | 1081.7483 | 0.81640625 | 0.04030789 | 45.07285 | #N/A |  |  |  |  | 83 | 1.3096206 | 1047.6088 | 0.8203125 | 0.03968547 | 43.65037 | #N/A
| 84 | 1.3455763 | 1096.6873 | 0.85742188 | 0.04077504 | 45.6953 | #N/A |  |  |  |  | 84 | 1.3601407 | 1107.4635 | 0.83007813 | 0.04121638 | 46.1443125 | #N/A |  |  |  |  | 84 | 1.3463022 | 1105.1655 | 0.83007813 | 0.04079704 | 46.0485625 | #N/A |  |  |  |  | 84 | 1.3451964 | 1092.4108 | 0.82617188 | 0.04076353 | 45.51712 | #N/A |  |  |  |  | 84 | 1.3275485 | 1058.9152 | 0.83007813 | 0.04022874 | 44.12147 | #N/A
| 85 | 1.3616283 | 1107.1774 | 0.8671875 | 0.04126146 | 46.13239 | #N/A |  |  |  |  | 85 | 1.3768212 | 1115.278 | 0.83984375 | 0.04172185 | 46.46992 | #N/A |  |  |  |  | 85 | 1.3639706 | 1117.2655 | 0.83984375 | 0.04133244 | 46.55273 | #N/A |  |  |  |  | 85 | 1.3632307 | 1102.4048 | 0.8359375 | 0.04131002 | 45.93353 | #N/A |  |  |  |  | 85 | 1.3440232 | 1069.0229 | 0.83984375 | 0.04072798 | 44.54262 | #N/A
| 86 | 1.378734 | 1118.397 | 0.87695313 | 0.04177982 | 46.599875 | #N/A |  |  |  |  | 86 | 1.3926636 | 1127.1149 | 0.84960938 | 0.04220193 | 46.96312 | #N/A |  |  |  |  | 86 | 1.3808773 | 1126.514 | 0.84960938 | 0.04184477 | 46.93808 | #N/A |  |  |  |  | 86 | 1.3789945 | 1113.5323 | 0.84570313 | 0.04178771 | 46.39718 | #N/A |  |  |  |  | 86 | 1.3598218 | 1078.4301 | 0.84960938 | 0.04120672 | 44.9345875 | #N/A
| 87 | 1.3952843 | 1128.703 | 0.88671875 | 0.04228134 | 47.02929 | #N/A |  |  |  |  | 87 | 1.4103587 | 1135.3917 | 0.859375 | 0.04273814 | 47.3079875 | #N/A |  |  |  |  | 87 | 1.3969046 | 1135.4017 | 0.859375 | 0.04233044 | 47.3084 | #N/A |  |  |  |  | 87 | 1.3973216 | 1123.0342 | 0.85546875 | 0.04234308 | 46.79309 | #N/A |  |  |  |  | 87 | 1.3755515 | 1087.0243 | 0.859375 | 0.04168338 | 45.29268 | #N/A
| 88 | 1.410316 | 1136.5555 | 0.89648438 | 0.04273685 | 47.35648 | #N/A |  |  |  |  | 88 | 1.4269551 | 1146.787 | 0.86914063 | 0.04324106 | 47.78279 | #N/A |  |  |  |  | 88 | 1.4141829 | 1147.0786 | 0.86914063 | 0.04285403 | 47.79494 | #N/A |  |  |  |  | 88 | 1.4137532 | 1131.5436 | 0.86523438 | 0.04284101 | 47.14765 | #N/A |  |  |  |  | 88 | 1.3905339 | 1097.1212 | 0.86914063 | 0.04213739 | 45.71338 | #N/A
| 89 | 1.4276966 | 1147.2343 | 0.90625 | 0.04326353 | 47.80143 | #N/A |  |  |  |  | 89 | 1.4443865 | 1157.8324 | 0.87890625 | 0.04376929 | 48.24302 | #N/A |  |  |  |  | 89 | 1.4309187 | 1155.6586 | 0.87890625 | 0.04336117 | 48.15244 | #N/A |  |  |  |  | 89 | 1.429039 | 1141.7133 | 0.875 | 0.04330421 | 47.5713875 | #N/A |  |  |  |  | 89 | 1.4092426 | 1107.6111 | 0.87890625 | 0.04270432 | 46.1504625 | #N/A
| 90 | 1.4437723 | 1157.0984 | 0.91601563 | 0.04375068 | 48.21243 | #N/A |  |  |  |  | 90 | 1.4595605 | 1164.1229 | 0.88867188 | 0.04422911 | 48.50512 | #N/A |  |  |  |  | 90 | 1.4454212 | 1165.8043 | 0.88867188 | 0.04380064 | 48.57518 | #N/A |  |  |  |  | 90 | 1.4471378 | 1152.0968 | 0.88476563 | 0.04385266 | 48.00403 | #N/A |  |  |  |  | 90 | 1.4268272 | 1119.0763 | 0.88867188 | 0.04323719 | 46.62818 | #N/A
| 91 | 1.4631852 | 1165.9418 | 0.92578125 | 0.04433895 | 48.58091 | #N/A |  |  |  |  | 91 | 1.476137 | 1174.7366 | 0.8984375 | 0.04473142 | 48.94736 | #N/A |  |  |  |  | 91 | 1.4626471 | 1175.6189 | 0.8984375 | 0.04432264 | 48.98412 | #N/A |  |  |  |  | 91 | 1.4617928 | 1160.4091 | 0.89453125 | 0.04429675 | 48.35038 | #N/A |  |  |  |  | 91 | 1.4435209 | 1130.1851 | 0.8984375 | 0.04374306 | 47.09105 | #N/A
| 92 | 1.4790007 | 1177.9343 | 0.93554688 | 0.0448182 | 49.0806 | #N/A |  |  |  |  | 92 | 1.4936144 | 1184.4878 | 0.90820313 | 0.04526104 | 49.35366 | #N/A |  |  |  |  | 92 | 1.4791846 | 1185.7622 | 0.90820313 | 0.04482378 | 49.40676 | #N/A |  |  |  |  | 92 | 1.4787344 | 1169.998 | 0.90429688 | 0.04481013 | 48.74992 | #N/A |  |  |  |  | 92 | 1.4605184 | 1138.746 | 0.90820313 | 0.04425813 | 47.44775 | #N/A
| 93 | 1.497475 | 1186.0221 | 0.9453125 | 0.04537803 | 49.4175875 | #N/A |  |  |  |  | 93 | 1.5103084 | 1193.8298 | 0.91796875 | 0.04576692 | 49.74291 | #N/A |  |  |  |  | 93 | 1.4967164 | 1194.8433 | 0.91796875 | 0.04535504 | 49.7851375 | #N/A |  |  |  |  | 93 | 1.4956979 | 1178.1665 | 0.9140625 | 0.04532418 | 49.09027 | #N/A |  |  |  |  | 93 | 1.4760063 | 1147.1361 | 0.91796875 | 0.04472746 | 47.7973375 | #N/A
| 94 | 1.5125723 | 1196.2983 | 0.95507813 | 0.04583552 | 49.8457625 | #N/A |  |  |  |  | 94 | 1.5253316 | 1203.9736 | 0.92773438 | 0.04622217 | 50.16557 | #N/A |  |  |  |  | 94 | 1.5139546 | 1203.9323 | 0.92773438 | 0.04587741 | 50.16385 | #N/A |  |  |  |  | 94 | 1.5120459 | 1188.0671 | 0.92382813 | 0.04581957 | 49.5028 | #N/A |  |  |  |  | 94 | 1.492624 | 1155.9622 | 0.92773438 | 0.04523103 | 48.16509 | #N/A
| 95 | 1.5276039 | 1204.5938 | 0.96484375 | 0.04629103 | 50.19141 | #N/A |  |  |  |  | 95 | 1.5415505 | 1212.0724 | 0.9375 | 0.04671365 | 50.50302 | #N/A |  |  |  |  | 95 | 1.5290977 | 1214.048 | 0.9375 | 0.04633629 | 50.58533 | #N/A |  |  |  |  | 95 | 1.5280166 | 1196.8604 | 0.93359375 | 0.04630353 | 49.86918 | #N/A |  |  |  |  | 95 | 1.509995 | 1166.1176 | 0.9375 | 0.04575742 | 48.58823 | #N/A
| 96 | 1.545198 | 1212.6276 | 0.97460938 | 0.04682418 | 50.52615 | #N/A |  |  |  |  | 96 | 1.5588199 | 1219.4547 | 0.94726563 | 0.04723697 | 50.8106125 | #N/A |  |  |  |  | 96 | 1.5435342 | 1220.0656 | 0.94726563 | 0.04677376 | 50.83607 | #N/A |  |  |  |  | 96 | 1.5434551 | 1206.2178 | 0.94335938 | 0.04677137 | 50.259075 | #N/A |  |  |  |  | 96 | 1.5257642 | 1175.5848 | 0.94726563 | 0.04623528 | 48.9827 | #N/A
| 97 | 1.5616961 | 1222.949 | 0.984375 | 0.04732412 | 50.95621 | #N/A |  |  |  |  | 97 | 1.5751761 | 1227.834 | 0.95703125 | 0.04773261 | 51.15975 | #N/A |  |  |  |  | 97 | 1.5597388 | 1229.4855 | 0.95703125 | 0.04726481 | 51.2285625 | #N/A |  |  |  |  | 97 | 1.5608249 | 1216.0682 | 0.953125 | 0.04729772 | 50.66951 | #N/A |  |  |  |  | 97 | 1.5428119 | 1184.2163 | 0.95703125 | 0.04675188 | 49.34235 | #N/A
| 98 | 1.5793643 | 1232.5306 | 0.99414063 | 0.04785952 | 51.35544 | #N/A |  |  |  |  | 98 | 1.5927769 | 1236.7175 | 0.96679688 | 0.04826597 | 51.5299 | #N/A |  |  |  |  | 98 | 1.5785439 | 1240.0736 | 0.96679688 | 0.04783466 | 51.66973 | #N/A |  |  |  |  | 98 | 1.5778278 | 1223.6572 | 0.96289063 | 0.04781296 | 50.98572 | #N/A |  |  |  |  | 98 | 1.5585225 | 1192.627 | 0.96679688 | 0.04722795 | 49.69279 | #N/A
| 99 | 1.5934111 | 1239.6929 | 1.0039063 | 0.04828518 | 51.65387 | #N/A |  |  |  |  | 99 | 1.6088796 | 1246.0067 | 0.9765625 | 0.04875393 | 51.91695 | #N/A |  |  |  |  | 99 | 1.5940084 | 1247.0665 | 0.9765625 | 0.04830328 | 51.9611 | #N/A |  |  |  |  | 99 | 1.5955513 | 1232.2875 | 0.97265625 | 0.04835004 | 51.3453125 | #N/A |  |  |  |  | 99 | 1.576522 | 1200.1837 | 0.9765625 | 0.04777339 | 50.00765 | #N/A
| 100 | 1.609048 | 1249.6354 | 1.0136719 | 0.04875903 | 52.06814 | #N/A |  |  |  |  | 100 | 1.6260984 | 1252.8551 | 0.98632813 | 0.04927571 | 52.2023 | #N/A |  |  |  |  | 100 | 1.610846 | 1257.3657 | 0.98632813 | 0.04881352 | 52.3902375 | #N/A |  |  |  |  | 100 | 1.6124805 | 1239.1605 | 0.98242188 | 0.04886305 | 51.6316875 | #N/A |  |  |  |  | 100 | 1.5924718 | 1209.085 | 0.98632813 | 0.04825672 | 50.37854 | #N/A
| 101 | 1.6272225 | 1256.314 | 1.0234375 | 0.04930977 | 52.34642 | #N/A |  |  |  |  | 101 | 1.6424147 | 1262.1581 | 0.99609375 | 0.04977014 | 52.58992 | #N/A |  |  |  |  | 101 | 1.6282768 | 1264.5854 | 0.99609375 | 0.04934172 | 52.69106 | #N/A |  |  |  |  | 101 | 1.6294768 | 1247.317 | 0.9921875 | 0.04937808 | 51.97154 | #N/A |  |  |  |  | 101 | 1.6087313 | 1217.3949 | 0.99609375 | 0.04874943 | 50.7247875 | #N/A
| 102 | 1.6445081 | 1263.9213 | 1.0332031 | 0.04983358 | 52.6633875 | #N/A |  |  |  |  | 102 | 1.6583259 | 1268.9899 | 1.0058594 | 0.0502523 | 52.87458 | #N/A |  |  |  |  | 102 | 1.6439408 | 1273.9584 | 1.0058594 | 0.04981639 | 53.0816 | #N/A |  |  |  |  | 102 | 1.6448896 | 1253.6715 | 1.0019531 | 0.04984514 | 52.2363125 | #N/A |  |  |  |  | 102 | 1.6255696 | 1226.0945 | 1.0058594 | 0.04925968 | 51.08727 | #N/A
| 103 | 1.6606207 | 1272.3308 | 1.0429688 | 0.05032184 | 53.01378 | #N/A |  |  |  |  | 103 | 1.6748466 | 1276.7944 | 1.015625 | 0.05075293 | 53.19977 | #N/A |  |  |  |  | 103 | 1.6621007 | 1282.696 | 1.015625 | 0.05036669 | 53.44567 | #N/A |  |  |  |  | 103 | 1.6600817 | 1263.4923 | 1.0117188 | 0.05030551 | 52.6455125 | #N/A |  |  |  |  | 103 | 1.6398265 | 1233.2592 | 1.015625 | 0.04969171 | 51.3858 | #N/A
| 104 | 1.6787127 | 1279.4963 | 1.0527344 | 0.05087008 | 53.31235 | #N/A |  |  |  |  | 104 | 1.6914724 | 1284.1538 | 1.0253906 | 0.05125674 | 53.50641 | #N/A |  |  |  |  | 104 | 1.6772149 | 1288.6711 | 1.0253906 | 0.05082469 | 53.69463 | #N/A |  |  |  |  | 104 | 1.6777467 | 1269.7515 | 1.0214844 | 0.05084081 | 52.9063125 | #N/A |  |  |  |  | 104 | 1.657382 | 1239.7776 | 1.0253906 | 0.0502237 | 51.6574 | #N/A
| 105 | 1.6939107 | 1287.6553 | 1.0625 | 0.05133063 | 53.6523 | #N/A |  |  |  |  | 105 | 1.7104418 | 1292.4379 | 1.0351563 | 0.05183157 | 53.85158 | #N/A |  |  |  |  | 105 | 1.6941944 | 1296.735 | 1.0351563 | 0.05133922 | 54.030625 | #N/A |  |  |  |  | 105 | 1.6935867 | 1277.5566 | 1.03125 | 0.05132081 | 53.231525 | #N/A |  |  |  |  | 105 | 1.6743407 | 1247.1094 | 1.0351563 | 0.0507376 | 51.96289 | #N/A
| 106 | 1.7096364 | 1295.4904 | 1.0722656 | 0.05180716 | 53.97877 | #N/A |  |  |  |  | 106 | 1.725576 | 1299.2598 | 1.0449219 | 0.05229018 | 54.135825 | #N/A |  |  |  |  | 106 | 1.7108282 | 1303.0305 | 1.0449219 | 0.05184328 | 54.2929375 | #N/A |  |  |  |  | 106 | 1.7096372 | 1281.3082 | 1.0410156 | 0.05180719 | 53.38784 | #N/A |  |  |  |  | 106 | 1.6913046 | 1255.2501 | 1.0449219 | 0.05125165 | 52.3020875 | #N/A
| 107 | 1.726698 | 1301.0542 | 1.0820313 | 0.05232418 | 54.21059 | #N/A |  |  |  |  | 107 | 1.7423853 | 1305.35 | 1.0546875 | 0.05279955 | 54.38958 | #N/A |  |  |  |  | 107 | 1.7280662 | 1310.6296 | 1.0546875 | 0.05236564 | 54.60957 | #N/A |  |  |  |  | 107 | 1.7262391 | 1291.0425 | 1.0507813 | 0.05231028 | 53.7934375 | #N/A |  |  |  |  | 107 | 1.708186 | 1262.1384 | 1.0546875 | 0.05176321 | 52.5891 | #N/A
| 108 | 1.7439255 | 1308.774 | 1.0917969 | 0.05284623 | 54.53225 | #N/A |  |  |  |  | 108 | 1.7576388 | 1311.3647 | 1.0644531 | 0.05326178 | 54.6402 | #N/A |  |  |  |  | 108 | 1.7449392 | 1317.262 | 1.0644531 | 0.05287695 | 54.88592 | #N/A |  |  |  |  | 108 | 1.7425114 | 1295.7791 | 1.0605469 | 0.05280338 | 53.9908 | #N/A |  |  |  |  | 108 | 1.7237362 | 1269.5775 | 1.0644531 | 0.05223443 | 52.8990625 | #N/A
| 109 | 1.7596576 | 1313.3171 | 1.1015625 | 0.05332296 | 54.72155 | #N/A |  |  |  |  | 109 | 1.7739086 | 1317.4729 | 1.0742188 | 0.05375481 | 54.8947 | #N/A |  |  |  |  | 109 | 1.7602713 | 1324.7153 | 1.0742188 | 0.05334155 | 55.19647 | #N/A |  |  |  |  | 109 | 1.7596875 | 1303.6952 | 1.0703125 | 0.05332386 | 54.32063 | #N/A |  |  |  |  | 109 | 1.7411165 | 1275.6343 | 1.0742188 | 0.05276111 | 53.15143 | #N/A
| 110 | 1.7757198 | 1319.8103 | 1.1113281 | 0.05380969 | 54.9921 | #N/A |  |  |  |  | 110 | 1.791239 | 1323.0071 | 1.0839844 | 0.05427997 | 55.1253 | #N/A |  |  |  |  | 110 | 1.7770042 | 1330.7434 | 1.0839844 | 0.05384861 | 55.44764 | #N/A |  |  |  |  | 110 | 1.7766045 | 1311.2148 | 1.0800781 | 0.0538365 | 54.63395 | #N/A |  |  |  |  | 110 | 1.7578911 | 1282.9331 | 1.0839844 | 0.05326943 | 53.45555 | #N/A
| 111 | 1.7932533 | 1326.6237 | 1.1210938 | 0.05434101 | 55.2759875 | #N/A |  |  |  |  | 111 | 1.8077879 | 1330.4622 | 1.09375 | 0.05478145 | 55.435925 | #N/A |  |  |  |  | 111 | 1.794026 | 1337.7242 | 1.09375 | 0.05436442 | 55.73851 | #N/A |  |  |  |  | 111 | 1.7936025 | 1315.3519 | 1.0898438 | 0.05435159 | 54.80633 | #N/A |  |  |  |  | 111 | 1.7736055 | 1288.2933 | 1.09375 | 0.05374562 | 53.6788875 | #N/A
| 112 | 1.80946 | 1333.6963 | 1.1308594 | 0.05483212 | 55.57068 | #N/A |  |  |  |  | 112 | 1.8249569 | 1335.05 | 1.1035156 | 0.05530172 | 55.62708 | #N/A |  |  |  |  | 112 | 1.8091553 | 1343.2386 | 1.1035156 | 0.05482289 | 55.968275 | #N/A |  |  |  |  | 112 | 1.8105521 | 1321.2833 | 1.0996094 | 0.05486522 | 55.05347 | #N/A |  |  |  |  | 112 | 1.7911236 | 1296.2142 | 1.1035156 | 0.05427647 | 54.008925 | #N/A
| 113 | 1.8266622 | 1340.099 | 1.140625 | 0.0553534 | 55.83746 | #N/A |  |  |  |  | 113 | 1.8419515 | 1341.3618 | 1.1132813 | 0.05581671 | 55.890075 | #N/A |  |  |  |  | 113 | 1.8246158 | 1347.7655 | 1.1132813 | 0.05529139 | 56.1569 | #N/A |  |  |  |  | 113 | 1.8273968 | 1326.1194 | 1.109375 | 0.05537566 | 55.254975 | #N/A |  |  |  |  | 113 | 1.8060155 | 1299.8945 | 1.1132813 | 0.05472774 | 54.16227 | #N/A
| 114 | 1.8420436 | 1344.499 | 1.1503906 | 0.0558195 | 56.02079 | #N/A |  |  |  |  | 114 | 1.8570745 | 1346.0319 | 1.1230469 | 0.05627498 | 56.0846625 | #N/A |  |  |  |  | 114 | 1.8435541 | 1355.6354 | 1.1230469 | 0.05586528 | 56.48481 | #N/A |  |  |  |  | 114 | 1.8439373 | 1332.0878 | 1.1191406 | 0.05587689 | 55.50366 | #N/A |  |  |  |  | 114 | 1.8247559 | 1307.0929 | 1.1230469 | 0.05529563 | 54.4622 | #N/A
| 115 | 1.8591243 | 1349.4611 | 1.1601563 | 0.0563371 | 56.22755 | #N/A |  |  |  |  | 115 | 1.8747748 | 1349.6874 | 1.1328125 | 0.05681136 | 56.236975 | #N/A |  |  |  |  | 115 | 1.8604707 | 1361.056 | 1.1328125 | 0.0563779 | 56.71067 | #N/A |  |  |  |  | 115 | 1.8595736 | 1336.7394 | 1.1289063 | 0.05635072 | 55.697475 | #N/A |  |  |  |  | 115 | 1.841319 | 1312.8663 | 1.1328125 | 0.05579755 | 54.7027625 | #N/A
| 116 | 1.8764601 | 1354.1119 | 1.1699219 | 0.05686243 | 56.42133 | #N/A |  |  |  |  | 116 | 1.8911263 | 1354.0177 | 1.1425781 | 0.05730686 | 56.4174 | #N/A |  |  |  |  | 116 | 1.8757404 | 1367.3701 | 1.1425781 | 0.05684062 | 56.97375 | #N/A |  |  |  |  | 116 | 1.8756847 | 1341.5935 | 1.1386719 | 0.05683893 | 55.89973 | #N/A |  |  |  |  | 116 | 1.8569245 | 1318.3052 | 1.1425781 | 0.05627044 | 54.92938 | #N/A
| 117 | 1.8930664 | 1359.8806 | 1.1796875 | 0.05736565 | 56.66169 | #N/A |  |  |  |  | 117 | 1.9077359 | 1358.4817 | 1.1523438 | 0.05781018 | 56.6034 | #N/A |  |  |  |  | 117 | 1.8944656 | 1373.0408 | 1.1523438 | 0.05740805 | 57.21003 | #N/A |  |  |  |  | 117 | 1.8920327 | 1347.9641 | 1.1484375 | 0.05733432 | 56.16517 | #N/A |  |  |  |  | 117 | 1.874315 | 1322.3827 | 1.1523438 | 0.05679742 | 55.09928 | #N/A
| 118 | 1.910025 | 1365.0569 | 1.1894531 | 0.05787955 | 56.87737 | #N/A |  |  |  |  | 118 | 1.92486 | 1364.7595 | 1.1621094 | 0.05832909 | 56.86498 | #N/A |  |  |  |  | 118 | 1.9102991 | 1377.3269 | 1.1621094 | 0.05788785 | 57.38862 | #N/A |  |  |  |  | 118 | 1.9100032 | 1350.2294 | 1.1582031 | 0.05787888 | 56.25956 | #N/A |  |  |  |  | 118 | 1.8910713 | 1327.0896 | 1.1621094 | 0.05730519 | 55.2954 | #N/A
| 119 | 1.9261197 | 1370.5762 | 1.1992188 | 0.05836726 | 57.10734 | #N/A |  |  |  |  | 119 | 1.941554 | 1368.8972 | 1.171875 | 0.05883497 | 57.03738 | #N/A |  |  |  |  | 119 | 1.9275104 | 1381.6206 | 1.171875 | 0.05840941 | 57.567525 | #N/A |  |  |  |  | 119 | 1.9256749 | 1354.5547 | 1.1679688 | 0.05835378 | 56.43978 | #N/A |  |  |  |  | 119 | 1.906237 | 1331.5479 | 1.171875 | 0.05776476 | 55.4811625 | #N/A
| 120 | 1.9441884 | 1373.9614 | 1.2089844 | 0.0589148 | 57.24839 | #N/A |  |  |  |  | 120 | 1.957605 | 1371.9166 | 1.1816406 | 0.05932136 | 57.16319 | #N/A |  |  |  |  | 120 | 1.9418623 | 1384.2633 | 1.1816406 | 0.05884431 | 57.6776375 | #N/A |  |  |  |  | 120 | 1.9423625 | 1358.1071 | 1.1777344 | 0.05885947 | 56.5878 | #N/A |  |  |  |  | 120 | 1.9229882 | 1335.2921 | 1.1816406 | 0.05827237 | 55.63717 | #N/A
| 121 | 1.9588181 | 1376.9003 | 1.21875 | 0.05935812 | 57.37085 | #N/A |  |  |  |  | 121 | 1.9744816 | 1375.3003 | 1.1914063 | 0.05983278 | 57.30418 | #N/A |  |  |  |  | 121 | 1.9583132 | 1389.8903 | 1.1914063 | 0.05934282 | 57.9121 | #N/A |  |  |  |  | 121 | 1.9603256 | 1362.8711 | 1.1875 | 0.05940381 | 56.7863 | #N/A |  |  |  |  | 121 | 1.9396838 | 1340.5292 | 1.1914063 | 0.0587783 | 55.85538 | #N/A
| 122 | 1.9760487 | 1380.6257 | 1.2285156 | 0.05988026 | 57.52607 | #N/A |  |  |  |  | 122 | 1.9910645 | 1377.6494 | 1.2011719 | 0.06033529 | 57.40206 | #N/A |  |  |  |  | 122 | 1.9756854 | 1391.9093 | 1.2011719 | 0.05986925 | 57.99622 | #N/A |  |  |  |  | 122 | 1.9772362 | 1365.2875 | 1.1972656 | 0.05991625 | 56.88698 | #N/A |  |  |  |  | 122 | 1.9563906 | 1345.3143 | 1.2011719 | 0.05928456 | 56.0547625 | #N/A
| 123 | 1.9925946 | 1383.3499 | 1.2382813 | 0.06038165 | 57.63958 | #N/A |  |  |  |  | 123 | 2.0082257 | 1379.8164 | 1.2109375 | 0.06085532 | 57.49235 | #N/A |  |  |  |  | 123 | 1.9923419 | 1397.0327 | 1.2109375 | 0.060374 | 58.2097 | #N/A |  |  |  |  | 123 | 1.9937721 | 1367.7336 | 1.2070313 | 0.06041734 | 56.9889 | #N/A |  |  |  |  | 123 | 1.974196 | 1346.9652 | 1.2109375 | 0.05982412 | 56.12355 | #N/A
| 124 | 2.0076771 | 1387.3616 | 1.2480469 | 0.0608387 | 57.80673 | #N/A |  |  |  |  | 124 | 2.0239112 | 1382.3285 | 1.2207031 | 0.06133064 | 57.59702 | #N/A |  |  |  |  | 124 | 2.0086038 | 1400.275 | 1.2207031 | 0.06086678 | 58.34479 | #N/A |  |  |  |  | 124 | 2.0092888 | 1369.2943 | 1.2167969 | 0.06088754 | 57.05393 | #N/A |  |  |  |  | 124 | 1.9904696 | 1350.6569 | 1.2207031 | 0.06031726 | 56.27737 | #N/A
| 125 | 2.0267172 | 1387.946 | 1.2578125 | 0.06141567 | 57.83108 | #N/A |  |  |  |  | 125 | 2.041045 | 1384.4135 | 1.2304688 | 0.06184985 | 57.6839 | #N/A |  |  |  |  | 125 | 2.0265105 | 1402.6606 | 1.2304688 | 0.06140941 | 58.44419 | #N/A |  |  |  |  | 125 | 2.0257056 | 1370.8043 | 1.2265625 | 0.06138502 | 57.11685 | #N/A |  |  |  |  | 125 | 2.007129 | 1353.3141 | 1.2304688 | 0.06082209 | 56.3880875 | #N/A
| 126 | 2.0433736 | 1393.9691 | 1.2675781 | 0.06192041 | 58.08205 | #N/A |  |  |  |  | 126 | 2.057991 | 1386.6063 | 1.2402344 | 0.06236336 | 57.7752625 | #N/A |  |  |  |  | 126 | 2.0439799 | 1405.7825 | 1.2402344 | 0.06193878 | 58.57427 | #N/A |  |  |  |  | 126 | 2.0431874 | 1372.0013 | 1.2363281 | 0.06191477 | 57.16672 | #N/A |  |  |  |  | 126 | 2.0232506 | 1355.1428 | 1.2402344 | 0.06131062 | 56.46428 | #N/A
| 127 | 2.060514 | 1394.4298 | 1.2773438 | 0.06243982 | 58.10124 | #N/A |  |  |  |  | 127 | 2.0753143 | 1387.4417 | 1.25 | 0.06288831 | 57.81007 | #N/A |  |  |  |  | 127 | 2.0601821 | 1408.1519 | 1.25 | 0.06242976 | 58.673 | #N/A |  |  |  |  | 127 | 2.0591662 | 1374.7301 | 1.2460938 | 0.06239898 | 57.28042 | #N/A |  |  |  |  | 127 | 2.0407603 | 1358.1781 | 1.25 | 0.06184122 | 56.59075 | #N/A
| 128 | 2.0769956 | 1395.3342 | 1.2871094 | 0.06293926 | 58.138925 | #N/A |  |  |  |  | 128 | 2.0908484 | 1387.6378 | 1.2597656 | 0.06335904 | 57.81824 | #N/A |  |  |  |  | 128 | 2.0768862 | 1411.0115 | 1.2597656 | 0.06293595 | 58.79215 | #N/A |  |  |  |  | 128 | 2.0756919 | 1375.7474 | 1.2558594 | 0.06289975 | 57.32281 | #N/A |  |  |  |  | 128 | 2.0576932 | 1362.3431 | 1.2597656 | 0.06235434 | 56.7643 | #N/A
| 129 | 2.0926604 | 1396.6338 | 1.296875 | 0.06341395 | 58.193075 | #N/A |  |  |  |  | 129 | 2.1072745 | 1388.8795 | 1.2695313 | 0.0638568 | 57.86998 | #N/A |  |  |  |  | 129 | 2.0924425 | 1413.411 | 1.2695313 | 0.06340735 | 58.892125 | #N/A |  |  |  |  | 129 | 2.0927324 | 1376.3263 | 1.265625 | 0.06341613 | 57.34693 | #N/A |  |  |  |  | 129 | 2.0736098 | 1361.7789 | 1.2695313 | 0.06283666 | 56.7407875 | #N/A
| 130 | 2.108901 | 1396.8696 | 1.3066406 | 0.06390609 | 58.2029 | #N/A |  |  |  |  | 130 | 2.1229551 | 1388.9884 | 1.2792969 | 0.06433197 | 57.87452 | #N/A |  |  |  |  | 130 | 2.1096201 | 1414.0471 | 1.2792969 | 0.06392788 | 58.91863 | #N/A |  |  |  |  | 130 | 2.1105855 | 1376.3403 | 1.2753906 | 0.06395714 | 57.3475125 | 57.3475125 |  |  |  |  | 130 | 2.0906053 | 1363.5167 | 1.2792969 | 0.06335168 | 56.8132 | #N/A
| 131 | 2.123626 | 1397.8065 | 1.3164063 | 0.0643523 | 58.2419375 | #N/A |  |  |  |  | 131 | 2.1402438 | 1389.8381 | 1.2890625 | 0.06485587 | 57.90992 | 57.90992 |  |  |  |  | 131 | 2.1255531 | 1416.74 | 1.2890625 | 0.0644107 | 59.03083 | #N/A |  |  |  |  | 131 | 2.1251066 | 1375.8395 | 1.2851563 | 0.06439717 | 57.32665 | #N/A |  |  |  |  | 131 | 2.1066501 | 1363.962 | 1.2890625 | 0.06383788 | 56.83175 | #N/A
| 132 | 2.1419008 | 1398.8315 | 1.3261719 | 0.06490608 | 58.28465 | #N/A |  |  |  |  | 132 | 2.1573694 | 1389.6093 | 1.2988281 | 0.06537483 | 57.9003875 | #N/A |  |  |  |  | 132 | 2.1418931 | 1415.3374 | 1.2988281 | 0.06490585 | 58.97239 | #N/A |  |  |  |  | 132 | 2.1404283 | 1375.0925 | 1.2949219 | 0.06486146 | 57.29552 | #N/A |  |  |  |  | 132 | 2.1229088 | 1363.7355 | 1.2988281 | 0.06433057 | 56.8223125 | #N/A
| 133 | 2.1582594 | 1399.1902 | 1.3359375 | 0.0654018 | 58.29959 | 58.29959 |  |  |  |  | 133 | 2.1744823 | 1389.1252 | 1.3085938 | 0.0658934 | 57.88022 | #N/A |  |  |  |  | 133 | 2.1579018 | 1417.3712 | 1.3085938 | 0.06539096 | 59.05713 | #N/A |  |  |  |  | 133 | 2.1566792 | 1372.9207 | 1.3046875 | 0.06535392 | 57.20503 | #N/A |  |  |  |  | 133 | 2.1396205 | 1364.2533 | 1.3085938 | 0.06483698 | 56.8438875 | 56.8438875
| 134 | 2.1752999 | 1398.5543 | 1.3457031 | 0.06591818 | 58.2731 | #N/A |  |  |  |  | 134 | 2.1899037 | 1387.7118 | 1.3183594 | 0.06636072 | 57.821325 | #N/A |  |  |  |  | 134 | 2.1760941 | 1418.8085 | 1.3183594 | 0.06594225 | 59.11702 | 59.11702 |  |  |  |  | 134 | 2.174072 | 1374.1022 | 1.3144531 | 0.06588097 | 57.25426 | #N/A |  |  |  |  | 134 | 2.1560655 | 1363.4093 | 1.3183594 | 0.06533532 | 56.80872 | #N/A
| 135 | 2.192517 | 1397.9235 | 1.3554688 | 0.06643991 | 58.2468125 | #N/A |  |  |  |  | 135 | 2.2073762 | 1385.28 | 1.328125 | 0.06689019 | 57.72 | #N/A |  |  |  |  | 135 | 2.1928127 | 1417.9547 | 1.328125 | 0.06644887 | 59.08145 | #N/A |  |  |  |  | 135 | 2.191817 | 1372.7451 | 1.3242188 | 0.0664187 | 57.1977125 | #N/A |  |  |  |  | 135 | 2.1723003 | 1363.9122 | 1.328125 | 0.06582728 | 56.829675 | #N/A
| 136 | 2.2093828 | 1395.2166 | 1.3652344 | 0.06695099 | 58.134025 | #N/A |  |  |  |  | 136 | 2.2231987 | 1382.9873 | 1.3378906 | 0.06736966 | 57.62447 | #N/A |  |  |  |  | 136 | 2.2092946 | 1418.4691 | 1.3378906 | 0.06694832 | 59.10288 | #N/A |  |  |  |  | 136 | 2.2090514 | 1370.7655 | 1.3339844 | 0.06694095 | 57.11523 | #N/A |  |  |  |  | 136 | 2.1895244 | 1362.4445 | 1.3378906 | 0.06634922 | 56.76852 | #N/A
| 137 | 2.2256289 | 1394.4912 | 1.375 | 0.0674433 | 58.1038 | #N/A |  |  |  |  | 137 | 2.2405868 | 1382.4315 | 1.3476563 | 0.06789657 | 57.6013125 | #N/A |  |  |  |  | 137 | 2.2254791 | 1417.3616 | 1.3476563 | 0.06743876 | 59.05673 | #N/A |  |  |  |  | 137 | 2.2247422 | 1367.0513 | 1.34375 | 0.06741643 | 56.96047 | #N/A |  |  |  |  | 137 | 2.2070334 | 1360.745 | 1.3476563 | 0.0668798 | 56.69771 | #N/A
| 138 | 2.2400577 | 1391.8468 | 1.3847656 | 0.06788054 | 57.99362 | #N/A |  |  |  |  | 138 | 2.2577639 | 1377.7347 | 1.3574219 | 0.06841709 | 57.4056125 | #N/A |  |  |  |  | 138 | 2.2431602 | 1416.3408 | 1.3574219 | 0.06797455 | 59.0142 | #N/A |  |  |  |  | 138 | 2.2421117 | 1361.2032 | 1.3535156 | 0.06794278 | 56.7168 | #N/A |  |  |  |  | 138 | 2.223809 | 1358.7281 | 1.3574219 | 0.06738815 | 56.61367 | #N/A
| 139 | 2.2582107 | 1390.3054 | 1.3945313 | 0.06843063 | 57.92939 | #N/A |  |  |  |  | 139 | 2.2726111 | 1376.4723 | 1.3671875 | 0.068867 | 57.3530125 | #N/A |  |  |  |  | 139 | 2.2580402 | 1415.6614 | 1.3671875 | 0.06842546 | 58.98589 | #N/A |  |  |  |  | 139 | 2.2581406 | 1357.7369 | 1.3632813 | 0.0684285 | 56.57237 | #N/A |  |  |  |  | 139 | 2.2407279 | 1355.411 | 1.3671875 | 0.06790085 | 56.47546 | #N/A
| 140 | 2.2745309 | 1387.7979 | 1.4042969 | 0.06892518 | 57.8249125 | #N/A |  |  |  |  | 140 | 2.289887 | 1369.2473 | 1.3769531 | 0.06939052 | 57.05197 | #N/A |  |  |  |  | 140 | 2.2750695 | 1413.0219 | 1.3769531 | 0.0689415 | 58.8759125 | #N/A |  |  |  |  | 140 | 2.2763047 | 1353.8389 | 1.3730469 | 0.06897893 | 56.40995 | #N/A |  |  |  |  | 140 | 2.256249 | 1354.3625 | 1.3769531 | 0.06837118 | 56.43177 | #N/A
| 141 | 2.2917964 | 1384.2008 | 1.4140625 | 0.06944838 | 57.67503 | #N/A |  |  |  |  | 141 | 2.3077941 | 1365.1952 | 1.3867188 | 0.06993315 | 56.88313 | #N/A |  |  |  |  | 141 | 2.2925541 | 1412.4095 | 1.3867188 | 0.06947134 | 58.8504 | #N/A |  |  |  |  | 141 | 2.2928019 | 1346.561 | 1.3828125 | 0.06947885 | 56.10671 | #N/A |  |  |  |  | 141 | 2.2733219 | 1351.2495 | 1.3867188 | 0.06888854 | 56.3020625 | #N/A
| 142 | 2.3086038 | 1381.1313 | 1.4238281 | 0.06995769 | 57.5471375 | #N/A |  |  |  |  | 142 | 2.3232524 | 1359.8527 | 1.3964844 | 0.07040159 | 56.66053 | #N/A |  |  |  |  | 142 | 2.3093891 | 1410.2402 | 1.3964844 | 0.06998149 | 58.76001 | #N/A |  |  |  |  | 142 | 2.3079917 | 1338.5977 | 1.3925781 | 0.06993914 | 55.7749 | #N/A |  |  |  |  | 142 | 2.2896223 | 1347.4585 | 1.3964844 | 0.06938249 | 56.1441 | #N/A
| 143 | 2.3234642 | 1377.1881 | 1.4335938 | 0.07040801 | 57.3828375 | #N/A |  |  |  |  | 143 | 2.3404548 | 1352.0465 | 1.40625 | 0.07092287 | 56.33527 | #N/A |  |  |  |  | 143 | 2.3244085 | 1407.4196 | 1.40625 | 0.07043662 | 58.64248 | #N/A |  |  |  |  | 143 | 2.3240719 | 1327.6005 | 1.4023438 | 0.07042642 | 55.3166875 | #N/A |  |  |  |  | 143 | 2.3063221 | 1343.046 | 1.40625 | 0.06988855 | 55.96025 | #N/A
| 144 | 2.342015 | 1372.3236 | 1.4433594 | 0.07097015 | 57.18015 | #N/A |  |  |  |  | 144 | 2.3572745 | 1348.5714 | 1.4160156 | 0.07143256 | 56.190475 | #N/A |  |  |  |  | 144 | 2.3410909 | 1403.389 | 1.4160156 | 0.07094215 | 58.47454 | #N/A |  |  |  |  | 144 | 2.3409138 | 1312.777 | 1.4121094 | 0.07093678 | 54.69904 | #N/A |  |  |  |  | 144 | 2.3237243 | 1337.5791 | 1.4160156 | 0.07041589 | 55.7324625 | #N/A
| 145 | 2.3588502 | 1368.3721 | 1.453125 | 0.07148031 | 57.0155 | #N/A |  |  |  |  | 145 | 2.3748314 | 1338.4287 | 1.4257813 | 0.07196459 | 55.7678625 | #N/A |  |  |  |  | 145 | 2.3576255 | 1399.1359 | 1.4257813 | 0.0714432 | 58.29733 | #N/A |  |  |  |  | 145 | 2.3593717 | 1287.0458 | 1.421875 | 0.07149611 | 53.62691 | #N/A |  |  |  |  | 145 | 2.3388393 | 1332.7286 | 1.4257813 | 0.07087392 | 55.53036 | #N/A
| 146 | 2.375623 | 1362.8689 | 1.4628906 | 0.07198858 | 56.7862 | #N/A |  |  |  |  | 146 | 2.3899133 | 1327.4553 | 1.4355469 | 0.07242162 | 55.3106375 | #N/A |  |  |  |  | 146 | 2.3743615 | 1396.5767 | 1.4355469 | 0.07195035 | 58.1907 | #N/A |  |  |  |  | 146 | 2.3756466 | 1241.1031 | 1.4316406 | 0.07198929 | 51.71263 | #N/A |  |  |  |  | 146 | 2.3567834 | 1326.1014 | 1.4355469 | 0.07141768 | 55.254225 | #N/A
| 147 | 2.3911917 | 1356.8104 | 1.4726563 | 0.07246035 | 56.53377 | #N/A |  |  |  |  | 147 | 2.4061136 | 1312.3959 | 1.4453125 | 0.07291253 | 54.6831625 | #N/A |  |  |  |  | 147 | 2.3912203 | 1391.8105 | 1.4453125 | 0.07246122 | 57.9921 | #N/A | [15 empty] | 147 | 2.372364 | 1321.1797 | 1.4453125 | 0.07188982 | 55.04915 | #N/A
| 148 | 2.4085224 | 1346.976 | 1.4824219 | 0.07298553 | 56.124 | #N/A |  |  |  |  | 148 | 2.4237595 | 1292.7792 | 1.4550781 | 0.07344726 | 53.8658 | #N/A |  |  |  |  | 148 | 2.4065938 | 1388.0387 | 1.4550781 | 0.07292708 | 57.83495 | #N/A | [15 empty] | 148 | 2.3890741 | 1314.0483 | 1.4550781 | 0.07239618 | 54.7520125 | #N/A
| 149 | 2.4244463 | 1339.9508 | 1.4921875 | 0.07346807 | 55.83128 | #N/A |  |  |  |  | 149 | 2.4409831 | 1263.019 | 1.4648438 | 0.07396918 | 52.62579 | #N/A |  |  |  |  | 149 | 2.4236677 | 1382.0309 | 1.4648438 | 0.07344448 | 57.58462 | #N/A | [15 empty] | 149 | 2.4066978 | 1305.2424 | 1.4648438 | 0.07293024 | 54.3851 | #N/A
| 150 | 2.4404757 | 1329.74 | 1.5019531 | 0.07395381 | 55.40583 | #N/A |  |  |  |  | 150 | 2.4586396 | 1208.1539 | 1.4746094 | 0.07450423 | 50.33975 | #N/A |  |  |  |  | 150 | 2.4422121 | 1376.5013 | 1.4746094 | 0.07400643 | 57.35422 | #N/A | [15 empty] | 150 | 2.4232566 | 1293.9803 | 1.4746094 | 0.07343202 | 53.91585 | #N/A
| 151 | 2.4578865 | 1320.4331 | 1.5117188 | 0.07448141 | 55.01805 | #N/A | [15 empty] | 151 | 2.4592767 | 1369.3129 | 1.484375 | 0.07452354 | 57.0547 | #N/A | [15 empty] | 151 | 2.44101 | 1280.0592 | 1.484375 | 0.07397 | 53.3358 | #N/A
| 152 | 2.4748492 | 1305.7563 | 1.5214844 | 0.07499543 | 54.4065125 | #N/A | [15 empty] | 152 | 2.4755647 | 1359.707 | 1.4941406 | 0.07501711 | 56.65446 | #N/A | [15 empty] | 152 | 2.4570987 | 1263.7562 | 1.4941406 | 0.07445754 | 52.65651 | #N/A
| 153 | 2.4926429 | 1290.0126 | 1.53125 | 0.07553463 | 53.750525 | #N/A | [15 empty] | 153 | 2.491087 | 1348.4897 | 1.5039063 | 0.07548748 | 56.18707 | #N/A | [15 empty] | 153 | 2.4730704 | 1240.2795 | 1.5039063 | 0.07494153 | 51.6783125 | #N/A
| 154 | 2.5084403 | 1268.3961 | 1.5410156 | 0.07601334 | 52.8498375 | #N/A | [15 empty] | 154 | 2.5095756 | 1335.1196 | 1.5136719 | 0.07604775 | 55.62998 | #N/A | [15 empty] | 154 | 2.4909458 | 1204.9081 | 1.5136719 | 0.07548321 | 50.2045 | #N/A
| 155 | 2.5251584 | 1238.952 | 1.5507813 | 0.07651995 | 51.623 | #N/A | [15 empty] | 155 | 2.525655 | 1315.2834 | 1.5234375 | 0.076535 | 54.803475 | #N/A
| 156 | 2.5437186 | 1202.6086 | 1.5605469 | 0.07708238 | 50.10869 | #N/A | [15 empty] | 156 | 2.5423582 | 1286.0731 | 1.5332031 | 0.07704116 | 53.58638 | #N/A
| 157 | 2.5622799 | 1143.5811 | 1.5703125 | 0.07764485 | 47.6492125 | #N/A | [15 empty] | 157 | 2.5598814 | 1235.3156 | 1.5429688 | 0.07757216 | 51.47148 | #N/A

## 12_PE_100_VER
|  | Lt Long. Total Real (mm) | 115 |  | Ltf Long. Total final Real (mm) | [49 empty] | PETG 100% Vertical PETG 100% Vertical PETG 100% Vertical PETG 100% Vertical PETG 100% Vertical PETG 100% Vertical PETG 100% Vertical PETG 100% Vertical PETG 100% Vertical PETG 100% Vertical PETG 100% Vertical PETG 100% Vertical PETG 100% Vertical PETG 100% Vertical PETG 100% Vertical
|  | Lc Long, Calibrada (mm) | 33 |  | Lcf Long, Calibrada (mm)
|  | W Base (mm) | 6 |  | Wf Base (mm) |  | w
|  | e altura (mm) | 4 |  | ef altura (mm) |  |  | e
|  | A. Area (mm)^2 | 24 |  | Af. Area (mm)
PETG al 100% a Vertical
PETG 100% Vertical PETG 100% Vertical PETG 100% Vertical PETG 100% Vertical PETG 100% Vertical PETG 100% Vertical PETG 100% Vertical PETG 100% Vertical PETG 100% Vertical PETG 100% Vertical PETG 100% Vertical PETG 100% Vertical PETG 100% Vertical
| 1 | [10 empty] | 2 | [10 empty] | 3 | [10 empty] | 4 | [10 empty] | 5
|  | MTS793¦BTW¦ENU¦1¦0¦.¦/¦:¦1¦0¦0¦A | [10 empty] | MTS793¦BTW¦ENU¦1¦0¦.¦/¦:¦1¦0¦0¦A | [10 empty] | MTS793¦BTW¦ENU¦1¦0¦.¦/¦:¦1¦0¦0¦A | [10 empty] | MTS793¦BTW¦ENU¦1¦0¦.¦/¦:¦1¦0¦0¦A | [10 empty] | MTS793¦BTW¦ENU¦1¦0¦.¦/¦:¦1¦0¦0¦A
|  | Data | Header: | Time: | 1.1826172 | s | 4/25/2023 | 2:13 | PM |  |  |  | Data | Header: | Time: | 1.2294922 | s | 4/25/2023 | 2:16 | PM |  |  |  | Data | Header: | Time: | 0.94921875 | s | 4/25/2023 | 2:17 | PM |  |  |  | Data | Header: | Time: | 0.95800781 | s | 2023-08-05 | 9:57 | AM |  |  |  | Data | Header: | Time: | 1.1582031 | s | 2023-08-05 | 10:00 | AM
|  | Data | Acquisition: | Timed | [8 empty] | Data | Acquisition: | Timed | [8 empty] | Data | Acquisition: | Timed | [8 empty] | Data | Acquisition: | Timed | [8 empty] | Data | Acquisition: | Timed
|  | Station | Name: | 10504712.cfg | [8 empty] | Station | Name: | 10504712.cfg | [8 empty] | Station | Name: | 10504712.cfg | [8 empty] | Station | Name: | 10504712.cfg | [8 empty] | Station | Name: | 10504712.cfg
|  | Test | File | Name: | Tracción.tst | [7 empty] | Test | File | Name: | Tracción.tst | [7 empty] | Test | File | Name: | Tracción.tst | [7 empty] | Test | File | Name: | Tracción.tst | [7 empty] | Test | File | Name: | Tracción.tst
|  | Axial | Displacement | Axial | Force | Running | Time | [5 empty] | Axial | Displacement | Axial | Force | Running | Time | [5 empty] | Axial | Displacement | Axial | Force | Running | Time | [5 empty] | Axial | Displacement | Axial | Force | Running | Time | [5 empty] | Axial | Displacement | Axial | Force | Running | Time
CELL MAX | # | Alargamiento (mm) | Fuerza (N) | Segundos | ε Deformación (mm/mm) | σ Esfuerzo (N/mm^2) (MPa) | Máx (MPa) | Resistecia a la Tracción (MPa) | Limite Elastico (MPa) | Módulo Young (MPa) | Ruptura (MPa) | # | Alargamiento (mm) | Fuerza (N) | Segundos | ε Deformación (mm/mm) | σ Esfuerzo (N/mm^2) (MPa) | Máx (MPa) | Resistecia a la Tracción (MPa) | Limite Elastico (MPa) | Módulo Young (MPa) | Ruptura (MPa) | # | Alargamiento (mm) | Fuerza (N) | Segundos | ε Deformación (mm/mm) | σ Esfuerzo (N/mm^2) (MPa) | Máx (MPa) | Resistecia a la Tracción (MPa) | Limite Elastico (MPa) | Módulo Young (MPa) | Ruptura (MPa) | # | Alargamiento (mm) | Fuerza (N) | Segundos | ε Deformación (mm/mm) | σ Esfuerzo (N/mm^2) (MPa) | Máx (MPa) | Resistecia a la Tracción (MPa) | Limite Elastico (MPa) | Módulo Young (MPa) | Ruptura (MPa) | # | Alargamiento (mm) | Fuerza (N) | Segundos | ε Deformación (mm/mm) | σ Esfuerzo (N/mm^2) (MPa) | Máx (MPa) | Resistecia a la Tracción (MPa) | Limite Elastico (MPa) | Módulo Young (MPa) | Ruptura (MPa)
141 | 1 | 4.4261105e-05 | 1.0649115 | 0.020507813 | 1.341246e-06 | 0.0443713125 | #N/A | 25.96871 | 25.96 | 915.95 | 25.96 | 1 | 0.0011799566 | 0.070482492 | 0.01953125 | 3.575626e-05 | 0.0029367705 | #N/A | 21.13747 | 21.13 | 925.84 | 21.13 | 1 | -0.0012192177 | 0.89481473 | 0.01953125 | -3.694599e-05 | 0.03728395 | #N/A | 26.93025 | 26.93 | 861.76 | 26.93 | 1 | -0.00070842216 | -0.28893352 | 0.020507813 | -2.146734e-05 | -0.0120389 | #N/A | 24.3879625 | 24.38 | 882.01 | 24.38 | 1 | -0.00036922866 | 0.074580312 | 0.020507813 | -1.118875e-05 | 0.003107513 | #N/A | 14.65107 | 14.65 | 572.29 | 14.65
| 2 | -0.00065313652 | 0.3413111 | 0.030273438 | -1.979202e-05 | 0.0142213 | #N/A |  |  |  |  | 2 | 0.00068985391 | 0.91142952 | 0.029296875 | 2.090466e-05 | 0.03797623 | #N/A |  |  |  |  | 2 | -0.0013438403 | 0.38169324 | 0.029296875 | -4.072243e-05 | 0.015903885 | #N/A |  |  |  |  | 2 | -0.00026128255 | -0.65684319 | 0.030273438 | -7.917653e-06 | -0.02736846625 | #N/A |  |  |  |  | 2 | -6.8463851e-05 | -0.36709011 | 0.030273438 | -2.074662e-06 | -0.01529542125 | #N/A
| 3 | 0.00036353013 | -0.0071525574 | 0.040039063 | 1.101606e-05 | -0.000298023225 | #N/A |  |  |  |  | 3 | 0.00072945259 | 1.0690093 | 0.0390625 | 2.210462e-05 | 0.04454205 | #N/A |  |  |  |  | 3 | -0.0015919446 | 0.11071563 | 0.0390625 | -4.824075e-05 | 0.00461315125 | #N/A |  |  |  |  | 3 | 0.00083399937 | -0.083222985 | 0.040039063 | 2.527271e-05 | -0.003467624375 | #N/A |  |  |  |  | 3 | -0.00022379681 | -0.31135976 | 0.040039063 | -6.781722e-06 | -0.01297332 | #N/A
| 4 | 0.0051577459 | 3.5601854 | 0.049804688 | 0.0001562953 | 0.1483411 | #N/A |  |  |  |  | 4 | -0.00031392556 | 0.92469156 | 0.048828125 | -9.512896e-06 | 0.038528815 | #N/A |  |  |  |  | 4 | 0.0055601588 | 5.0267577 | 0.048828125 | 0.0001684897 | 0.2094482375 | #N/A |  |  |  |  | 4 | 0.011088257 | 7.294342 | 0.049804688 | 0.0003360078 | 0.3039309 | #N/A |  |  |  |  | 4 | 0.00086560613 | 0.24482608 | 0.049804688 | 2.623049e-05 | 0.01020109 | #N/A
| 5 | 0.018454414 | 14.181882 | 0.059570313 | 0.0005592247 | 0.59091175 | #N/A |  |  |  |  | 5 | 0.0036430487 | 2.1728129 | 0.05859375 | 0.0001103954 | 0.09053387 | #N/A |  |  |  |  | 5 | 0.020810822 | 16.57799 | 0.05859375 | 0.000630631 | 0.6907496 | #N/A |  |  |  |  | 5 | 0.026888795 | 19.239708 | 0.059570313 | 0.000814812 | 0.8016545 | #N/A |  |  |  |  | 5 | 0.0087751187 | 4.4474006 | 0.059570313 | 0.0002659127 | 0.1853084 | #N/A
| 6 | 0.035738502 | 26.864485 | 0.069335938 | 0.001082985 | 1.119354 | #N/A |  |  |  |  | 6 | 0.015819876 | 10.905787 | 0.068359375 | 0.0004793902 | 0.4544078 | #N/A |  |  |  |  | 6 | 0.038215749 | 29.707924 | 0.068359375 | 0.001158053 | 1.23783 | #N/A |  |  |  |  | 6 | 0.044241488 | 31.656101 | 0.069335938 | 0.001340651 | 1.319004 | #N/A |  |  |  |  | 6 | 0.025574613 | 11.555105 | 0.069335938 | 0.0007749883 | 0.4814627 | #N/A
| 7 | 0.052213274 | 39.03091 | 0.079101563 | 0.00158222 | 1.626288 | #N/A |  |  |  |  | 7 | 0.032509163 | 23.563654 | 0.078125 | 0.0009851262 | 0.9818189 | #N/A |  |  |  |  | 7 | 0.055328444 | 41.554569 | 0.078125 | 0.00167662 | 1.731440375 | #N/A |  |  |  |  | 7 | 0.060539529 | 43.528526 | 0.079101563 | 0.001834531 | 1.813689 | #N/A |  |  |  |  | 7 | 0.04162797 | 19.4972 | 0.079101563 | 0.001261454 | 0.8123833 | #N/A
| 8 | 0.069052607 | 50.78949 | 0.088867188 | 0.002092503 | 2.11622875 | #N/A |  |  |  |  | 8 | 0.050094619 | 36.194176 | 0.087890625 | 0.001518019 | 1.508091 | #N/A |  |  |  |  | 8 | 0.072024703 | 53.076595 | 0.087890625 | 0.002182567 | 2.211525 | #N/A |  |  |  |  | 8 | 0.078494512 | 55.098682 | 0.088867188 | 0.002378622 | 2.295778 | #N/A |  |  |  |  | 8 | 0.059819575 | 27.1637 | 0.088867188 | 0.001812714 | 1.131821 | #N/A
| 9 | 0.085021786 | 62.282681 | 0.098632813 | 0.002576418 | 2.595112 | #N/A |  |  |  |  | 9 | 0.067229874 | 48.965664 | 0.09765625 | 0.002037269 | 2.040236 | #N/A |  |  |  |  | 9 | 0.088078283 | 63.334702 | 0.09765625 | 0.002669039 | 2.638946 | #N/A |  |  |  |  | 9 | 0.094190389 | 66.768227 | 0.098632813 | 0.002854254 | 2.782009 | #N/A |  |  |  |  | 9 | 0.076320969 | 34.592823 | 0.098632813 | 0.002312757 | 1.441367625 | #N/A
| 10 | 0.10236541 | 73.928017 | 0.10839844 | 0.003101982 | 3.080334 | #N/A |  |  |  |  | 10 | 0.08267808 | 60.651897 | 0.10742188 | 0.002505396 | 2.527162375 | #N/A |  |  |  |  | 10 | 0.10422076 | 75.133217 | 0.10742188 | 0.003158205 | 3.130551 | #N/A |  |  |  |  | 10 | 0.11224273 | 78.706665 | 0.10839844 | 0.003401295 | 3.279444375 | #N/A |  |  |  |  | 10 | 0.092825487 | 42.314304 | 0.10839844 | 0.002812894 | 1.763096 | #N/A
| 11 | 0.11848833 | 86.762535 | 0.11816406 | 0.003590555 | 3.615105625 | #N/A |  |  |  |  | 11 | 0.099378042 | 71.449799 | 0.1171875 | 0.003011456 | 2.977075 | #N/A |  |  |  |  | 11 | 0.12108126 | 86.68251 | 0.1171875 | 0.003669129 | 3.61177125 | #N/A |  |  |  |  | 11 | 0.12766071 | 90.645401 | 0.11816406 | 0.003868506 | 3.776892 | #N/A |  |  |  |  | 11 | 0.10942587 | 50.069691 | 0.11816406 | 0.003315935 | 2.086237125 | #N/A
| 12 | 0.13516703 | 98.967705 | 0.12792969 | 0.004095971 | 4.123654375 | #N/A |  |  |  |  | 12 | 0.11663614 | 82.844048 | 0.12695313 | 0.003534428 | 3.451835 | #N/A |  |  |  |  | 12 | 0.13721596 | 98.759827 | 0.12695313 | 0.004158059 | 4.114993 | #N/A |  |  |  |  | 12 | 0.14470197 | 102.27979 | 0.12792969 | 0.004384908 | 4.261658 | #N/A |  |  |  |  | 12 | 0.12550478 | 57.762562 | 0.12792969 | 0.003803175 | 2.406773 | #N/A
| 13 | 0.15165095 | 111.09665 | 0.13769531 | 0.004595483 | 4.629027 | #N/A |  |  |  |  | 13 | 0.13224094 | 94.340813 | 0.13671875 | 0.004007301 | 3.930867 | #N/A |  |  |  |  | 13 | 0.1541955 | 111.11558 | 0.13671875 | 0.004672591 | 4.629816 | #N/A |  |  |  |  | 13 | 0.16153793 | 113.78169 | 0.13769531 | 0.004895089 | 4.74090375 | #N/A |  |  |  |  | 13 | 0.14198004 | 65.146164 | 0.13769531 | 0.004302425 | 2.7144235 | #N/A
| 14 | 0.1680661 | 122.60415 | 0.14746094 | 0.005092912 | 5.10850625 | #N/A |  |  |  |  | 14 | 0.14931233 | 106.47625 | 0.14648438 | 0.004524616 | 4.43651 | #N/A |  |  |  |  | 14 | 0.17021067 | 121.39849 | 0.14648438 | 0.005157899 | 5.05827 | #N/A |  |  |  |  | 14 | 0.17806773 | 125.02812 | 0.14746094 | 0.005395992 | 5.209505 | #N/A |  |  |  |  | 14 | 0.15908492 | 72.367935 | 0.14746094 | 0.004820755 | 3.015330625 | #N/A
| 15 | 0.18484031 | 134.04242 | 0.15722656 | 0.005601222 | 5.585101 | #N/A |  |  |  |  | 15 | 0.16542368 | 118.63105 | 0.15625 | 0.005012839 | 4.94296 | #N/A |  |  |  |  | 15 | 0.18672891 | 132.88863 | 0.15625 | 0.005658452 | 5.53702625 | #N/A |  |  |  |  | 15 | 0.19448422 | 136.16986 | 0.15722656 | 0.005893461 | 5.673744 | #N/A |  |  |  |  | 15 | 0.17580922 | 79.66317 | 0.15722656 | 0.005327552 | 3.31929875 | #N/A
| 16 | 0.20129177 | 145.63858 | 0.16699219 | 0.006099751 | 6.068274 | #N/A |  |  |  |  | 16 | 0.18293308 | 130.50735 | 0.16601563 | 0.005543427 | 5.43780625 | #N/A |  |  |  |  | 16 | 0.20366409 | 144.00125 | 0.16601563 | 0.006171639 | 6.000052 | #N/A |  |  |  |  | 16 | 0.21157522 | 147.49884 | 0.16699219 | 0.00641137 | 6.145785 | #N/A |  |  |  |  | 16 | 0.19225113 | 87.128654 | 0.16699219 | 0.005825792 | 3.630361 | #N/A
| 17 | 0.21818152 | 157.16188 | 0.17675781 | 0.006611561 | 6.548412 | #N/A |  |  |  |  | 17 | 0.19902653 | 141.96745 | 0.17578125 | 0.006031107 | 5.91531 | #N/A |  |  |  |  | 17 | 0.22006266 | 155.5179 | 0.17578125 | 0.006668565 | 6.4799125 | #N/A |  |  |  |  | 17 | 0.22744349 | 159.10619 | 0.17675781 | 0.006892227 | 6.629425 | #N/A |  |  |  |  | 17 | 0.20958912 | 94.957649 | 0.17675781 | 0.006351185 | 3.956569 | #N/A
| 18 | 0.23493448 | 169.20782 | 0.18652344 | 0.007119227 | 7.050326 | #N/A |  |  |  |  | 18 | 0.21536492 | 152.55959 | 0.18554688 | 0.00652621 | 6.35665 | #N/A |  |  |  |  | 18 | 0.23637599 | 167.37886 | 0.18554688 | 0.007162909 | 6.974119 | #N/A |  |  |  |  | 18 | 0.24437591 | 170.65033 | 0.18652344 | 0.007405331 | 7.11043 | #N/A |  |  |  |  | 18 | 0.22573516 | 102.30735 | 0.18652344 | 0.006840459 | 4.26280625 | #N/A
| 19 | 0.25086308 | 181.24118 | 0.19628906 | 0.007601912 | 7.551716 | #N/A |  |  |  |  | 19 | 0.23238991 | 164.39133 | 0.1953125 | 0.007042118 | 6.84963875 | #N/A |  |  |  |  | 19 | 0.25314283 | 178.87444 | 0.1953125 | 0.007670995 | 7.453102 | #N/A |  |  |  |  | 19 | 0.26034459 | 182.17609 | 0.19628906 | 0.00788923 | 7.59067 | #N/A |  |  |  |  | 19 | 0.24177431 | 109.34539 | 0.19628906 | 0.007326494 | 4.556058 | #N/A
| 20 | 0.26697695 | 193.40463 | 0.20605469 | 0.008090211 | 8.05852625 | #N/A |  |  |  |  | 20 | 0.24846731 | 175.75421 | 0.20507813 | 0.007529312 | 7.323092 | #N/A |  |  |  |  | 20 | 0.27001449 | 190.57512 | 0.20507813 | 0.008182257 | 7.94063 | #N/A |  |  |  |  | 20 | 0.27737087 | 193.09901 | 0.20605469 | 0.008405178 | 8.045792 | #N/A |  |  |  |  | 20 | 0.25896436 | 116.41942 | 0.20605469 | 0.007847405 | 4.850809 | #N/A
| 21 | 0.28397694 | 203.96233 | 0.21582031 | 0.008605362 | 8.49843 | #N/A |  |  |  |  | 21 | 0.265012 | 187.44223 | 0.21484375 | 0.008030667 | 7.810093 | #N/A |  |  |  |  | 21 | 0.28617761 | 201.24532 | 0.21484375 | 0.008672049 | 8.385222 | #N/A |  |  |  |  | 21 | 0.29365641 | 203.77077 | 0.21582031 | 0.008898679 | 8.49044875 | #N/A |  |  |  |  | 21 | 0.27476931 | 123.28401 | 0.21582031 | 0.008326343 | 5.13683375 | #N/A
| 22 | 0.30035681 | 215.24541 | 0.22558594 | 0.009101722 | 8.96855875 | #N/A |  |  |  |  | 22 | 0.28165591 | 199.80878 | 0.22460938 | 0.008535028 | 8.325366 | #N/A |  |  |  |  | 22 | 0.30299994 | 212.34021 | 0.22460938 | 0.009181816 | 8.84750875 | #N/A |  |  |  |  | 22 | 0.31043032 | 214.99179 | 0.22558594 | 0.009406979 | 8.95799125 | #N/A |  |  |  |  | 22 | 0.29130128 | 130.57574 | 0.22558594 | 0.008827312 | 5.440656 | #N/A
| 23 | 0.31699386 | 226.50406 | 0.23535156 | 0.009605875 | 9.437669 | #N/A |  |  |  |  | 23 | 0.29804271 | 210.8898 | 0.234375 | 0.009031597 | 8.787075 | #N/A |  |  |  |  | 23 | 0.32077157 | 223.44589 | 0.234375 | 0.009720351 | 9.310245 | #N/A |  |  |  |  | 23 | 0.32660779 | 226.27621 | 0.23535156 | 0.009897206 | 9.428175 | #N/A |  |  |  |  | 23 | 0.30866188 | 137.87828 | 0.23535156 | 0.00935339 | 5.744928 | #N/A
| 24 | 0.33328065 | 238.638 | 0.24511719 | 0.01009941 | 9.94325 | #N/A |  |  |  |  | 24 | 0.31452379 | 221.8394 | 0.24414063 | 0.009531024 | 9.243308 | #N/A |  |  |  |  | 24 | 0.33648685 | 234.74611 | 0.24414063 | 0.01019657 | 9.781088 | #N/A |  |  |  |  | 24 | 0.34421381 | 237.84361 | 0.24511719 | 0.01043072 | 9.91015 | #N/A |  |  |  |  | 24 | 0.3251496 | 145.41716 | 0.24511719 | 0.009853018 | 6.059048 | #N/A
| 25 | 0.34993511 | 250.72382 | 0.25488281 | 0.01060409 | 10.44683 | #N/A |  |  |  |  | 25 | 0.33093578 | 232.5274 | 0.25390625 | 0.01002836 | 9.688642 | #N/A |  |  |  |  | 25 | 0.35271901 | 245.71382 | 0.25390625 | 0.01068845 | 10.23808 | #N/A |  |  |  |  | 25 | 0.36083078 | 249.13377 | 0.25488281 | 0.01093427 | 10.38057375 | #N/A |  |  |  |  | 25 | 0.34153754 | 152.63274 | 0.25488281 | 0.01034962 | 6.3596975 | #N/A
| 26 | 0.36554182 | 261.96384 | 0.26464844 | 0.01107702 | 10.91516 | #N/A |  |  |  |  | 26 | 0.34756836 | 243.73062 | 0.26367188 | 0.01053237 | 10.1554425 | #N/A |  |  |  |  | 26 | 0.36990684 | 256.88998 | 0.26367188 | 0.0112093 | 10.70375 | #N/A |  |  |  |  | 26 | 0.37721634 | 259.97937 | 0.26464844 | 0.0114308 | 10.83247375 | #N/A |  |  |  |  | 26 | 0.35866413 | 159.3154 | 0.26464844 | 0.01086861 | 6.638142 | #N/A
| 27 | 0.38337287 | 273.4682 | 0.27441406 | 0.01161736 | 11.39451 | #N/A |  |  |  |  | 27 | 0.3633424 | 255.0844 | 0.2734375 | 0.01101038 | 10.62852 | #N/A |  |  |  |  | 27 | 0.38569409 | 267.42999 | 0.2734375 | 0.0116877 | 11.14291625 | #N/A |  |  |  |  | 27 | 0.39268339 | 270.56039 | 0.27441406 | 0.0118995 | 11.27335 | #N/A |  |  |  |  | 27 | 0.37472647 | 166.44553 | 0.27441406 | 0.01135535 | 6.93523 | #N/A
| 28 | 0.40002486 | 284.41907 | 0.28417969 | 0.01212197 | 11.85079 | #N/A |  |  |  |  | 28 | 0.37975734 | 266.53195 | 0.28320313 | 0.0115078 | 11.1055 | #N/A |  |  |  |  | 28 | 0.40205774 | 277.66443 | 0.28320313 | 0.01218357 | 11.56935125 | #N/A |  |  |  |  | 28 | 0.41056448 | 281.1337 | 0.28417969 | 0.01244135 | 11.7139 | #N/A |  |  |  |  | 28 | 0.39127192 | 173.22011 | 0.28417969 | 0.01185672 | 7.217505 | #N/A
| 29 | 0.41641697 | 295.69461 | 0.29394531 | 0.0126187 | 12.32060875 | #N/A |  |  |  |  | 29 | 0.39734849 | 277.80676 | 0.29296875 | 0.01204086 | 11.57528 | #N/A |  |  |  |  | 29 | 0.41834798 | 288.37717 | 0.29296875 | 0.01267721 | 12.01572 | #N/A |  |  |  |  | 29 | 0.42656681 | 291.99875 | 0.29394531 | 0.01292627 | 12.16661 | #N/A |  |  |  |  | 29 | 0.40842092 | 180.39815 | 0.29394531 | 0.01237639 | 7.51659 | #N/A
| 30 | 0.43250996 | 306.40781 | 0.30371094 | 0.01310636 | 12.76699 | #N/A |  |  |  |  | 30 | 0.41375226 | 289.30194 | 0.30273438 | 0.01253795 | 12.0542475 | #N/A |  |  |  |  | 30 | 0.43499351 | 299.56699 | 0.30273438 | 0.01318162 | 12.48196 | #N/A |  |  |  |  | 30 | 0.44348985 | 302.92178 | 0.30371094 | 0.01343909 | 12.62174 | #N/A |  |  |  |  | 30 | 0.4247376 | 187.81432 | 0.30371094 | 0.01287084 | 7.825597 | #N/A
| 31 | 0.44890979 | 318.17383 | 0.31347656 | 0.01360333 | 13.25724 | #N/A |  |  |  |  | 31 | 0.43068081 | 299.52234 | 0.3125 | 0.01305093 | 12.4800975 | #N/A |  |  |  |  | 31 | 0.45121598 | 310.65845 | 0.3125 | 0.01367321 | 12.9441 | #N/A |  |  |  |  | 31 | 0.45948467 | 313.97754 | 0.31347656 | 0.01392378 | 13.0823975 | #N/A |  |  |  |  | 31 | 0.44145697 | 194.8493 | 0.31347656 | 0.01337748 | 8.118721 | #N/A
| 32 | 0.46627101 | 330.30362 | 0.32324219 | 0.01412942 | 13.76265 | #N/A |  |  |  |  | 32 | 0.44701332 | 310.52655 | 0.32226563 | 0.01354586 | 12.93860625 | #N/A |  |  |  |  | 32 | 0.46830961 | 321.80057 | 0.32226563 | 0.0141912 | 13.40836 | #N/A |  |  |  |  | 32 | 0.47608984 | 324.56158 | 0.32324219 | 0.01442696 | 13.5234 | #N/A |  |  |  |  | 32 | 0.45864701 | 201.82513 | 0.32324219 | 0.01389839 | 8.40938 | #N/A
| 33 | 0.48256743 | 340.45016 | 0.33300781 | 0.01462326 | 14.18542 | #N/A |  |  |  |  | 33 | 0.4635551 | 321.49399 | 0.33203125 | 0.01404712 | 13.39558 | #N/A |  |  |  |  | 33 | 0.48415425 | 332.57895 | 0.33203125 | 0.01467134 | 13.85745625 | #N/A |  |  |  |  | 33 | 0.49203315 | 335.09637 | 0.33300781 | 0.0149101 | 13.96234875 | #N/A |  |  |  |  | 33 | 0.47506669 | 208.08778 | 0.33300781 | 0.01439596 | 8.670324 | #N/A
| 34 | 0.50004053 | 351.73779 | 0.34277344 | 0.01515274 | 14.65574125 | #N/A |  |  |  |  | 34 | 0.47907633 | 332.59903 | 0.34179688 | 0.01451746 | 13.85829 | #N/A |  |  |  |  | 34 | 0.50148785 | 342.50275 | 0.34179688 | 0.0151966 | 14.27095 | #N/A |  |  |  |  | 34 | 0.50919431 | 345.51605 | 0.34277344 | 0.01543013 | 14.3965 | #N/A |  |  |  |  | 34 | 0.49059707 | 214.82594 | 0.34277344 | 0.01486658 | 8.951081 | #N/A
| 35 | 0.51642334 | 362.51129 | 0.35253906 | 0.01564919 | 15.10464 | #N/A |  |  |  |  | 35 | 0.49669793 | 343.95374 | 0.3515625 | 0.01505145 | 14.33141 | #N/A |  |  |  |  | 35 | 0.51804125 | 353.11276 | 0.3515625 | 0.01569822 | 14.71303 | #N/A |  |  |  |  | 35 | 0.52567768 | 355.78781 | 0.35253906 | 0.01592963 | 14.82449 | #N/A |  |  |  |  | 35 | 0.50764573 | 221.73613 | 0.35253906 | 0.0153832 | 9.239005 | #N/A
| 36 | 0.5329631 | 372.81976 | 0.36230469 | 0.0161504 | 15.53416 | #N/A |  |  |  |  | 36 | 0.5131315 | 355.39435 | 0.36132813 | 0.01554944 | 14.8081 | #N/A |  |  |  |  | 36 | 0.53440499 | 363.48718 | 0.36132813 | 0.01619409 | 15.1453 | #N/A |  |  |  |  | 36 | 0.54229581 | 366.37933 | 0.36230469 | 0.01643321 | 15.26581 | #N/A |  |  |  |  | 36 | 0.52444023 | 228.49306 | 0.36230469 | 0.01589213 | 9.520544 | #N/A
| 37 | 0.548599 | 384.24045 | 0.37207031 | 0.01662421 | 16.01001875 | #N/A |  |  |  |  | 37 | 0.52961427 | 364.85947 | 0.37109375 | 0.01604892 | 15.20248 | #N/A |  |  |  |  | 37 | 0.55117333 | 374.63449 | 0.37109375 | 0.01670222 | 15.60977 | #N/A |  |  |  |  | 37 | 0.55886823 | 376.99408 | 0.37207031 | 0.0169354 | 15.70809 | #N/A |  |  |  |  | 37 | 0.54014224 | 235.56366 | 0.37207031 | 0.01636795 | 9.8151525 | #N/A
| 38 | 0.56558436 | 395.60583 | 0.38183594 | 0.01713892 | 16.48357625 | #N/A |  |  |  |  | 38 | 0.54654342 | 375.26205 | 0.38085938 | 0.01656192 | 15.63591875 | #N/A |  |  |  |  | 38 | 0.56684363 | 385.37259 | 0.38085938 | 0.01717708 | 16.05719125 | #N/A |  |  |  |  | 38 | 0.5756712 | 387.19858 | 0.38183594 | 0.01744458 | 16.13327 | #N/A |  |  |  |  | 38 | 0.55713242 | 241.88132 | 0.38183594 | 0.0168828 | 10.07839 | #N/A
| 39 | 0.58183444 | 406.35651 | 0.39160156 | 0.01763135 | 16.93152125 | #N/A |  |  |  |  | 39 | 0.5623427 | 386.04703 | 0.390625 | 0.01704069 | 16.08529 | #N/A |  |  |  |  | 39 | 0.58364117 | 395.2894 | 0.390625 | 0.0176861 | 16.47039 | #N/A |  |  |  |  | 39 | 0.59219885 | 397.37219 | 0.39160156 | 0.01794542 | 16.55717 | #N/A |  |  |  |  | 39 | 0.57359707 | 248.23979 | 0.39160156 | 0.01738173 | 10.34332 | #N/A
| 40 | 0.59873664 | 416.76443 | 0.40136719 | 0.01814353 | 17.36518 | #N/A |  |  |  |  | 40 | 0.57904601 | 396.50763 | 0.40039063 | 0.01754685 | 16.52115125 | #N/A |  |  |  |  | 40 | 0.60096526 | 405.41522 | 0.40039063 | 0.01821107 | 16.8923 | #N/A |  |  |  |  | 40 | 0.60843778 | 407.10745 | 0.40136719 | 0.01843751 | 16.96281 | #N/A |  |  |  |  | 40 | 0.59030688 | 254.63974 | 0.40136719 | 0.01788809 | 10.60999 | #N/A
| 41 | 0.61480993 | 427.08243 | 0.41113281 | 0.0186306 | 17.79510125 | #N/A |  |  |  |  | 41 | 0.59575099 | 407.49466 | 0.41015625 | 0.01805306 | 16.97894 | #N/A |  |  |  |  | 41 | 0.61771834 | 415.9014 | 0.41015625 | 0.01871874 | 17.329225 | #N/A |  |  |  |  | 41 | 0.62447333 | 417.05505 | 0.41113281 | 0.01892343 | 17.37729375 | #N/A |  |  |  |  | 41 | 0.60714531 | 261.39334 | 0.41113281 | 0.01839834 | 10.89139 | #N/A
| 42 | 0.63168812 | 437.37476 | 0.42089844 | 0.01914206 | 18.22395 | #N/A |  |  |  |  | 42 | 0.61208224 | 418.314 | 0.41992188 | 0.01854795 | 17.42975 | #N/A |  |  |  |  | 42 | 0.63476217 | 425.53418 | 0.41992188 | 0.01923522 | 17.73059 | #N/A |  |  |  |  | 42 | 0.64107841 | 427.22479 | 0.42089844 | 0.01942662 | 17.80103 | #N/A |  |  |  |  | 42 | 0.62438214 | 268.1467 | 0.42089844 | 0.01892067 | 11.17278 | #N/A
| 43 | 0.64823973 | 447.67337 | 0.43066406 | 0.01964363 | 18.65306 | #N/A |  |  |  |  | 43 | 0.62876648 | 428.28891 | 0.4296875 | 0.01905353 | 17.84537125 | #N/A |  |  |  |  | 43 | 0.65097195 | 435.72079 | 0.4296875 | 0.01972642 | 18.15503 | #N/A |  |  |  |  | 43 | 0.65754223 | 437.46155 | 0.43066406 | 0.01992552 | 18.22756 | #N/A |  |  |  |  | 43 | 0.64070547 | 274.63525 | 0.43066406 | 0.01941532 | 11.44314 | #N/A
| 44 | 0.66457868 | 459.07675 | 0.44042969 | 0.02013875 | 19.1282 | #N/A |  |  |  |  | 44 | 0.64457667 | 437.43204 | 0.43945313 | 0.01953263 | 18.226335 | #N/A |  |  |  |  | 44 | 0.6672039 | 446.00186 | 0.43945313 | 0.0202183 | 18.58341 | #N/A |  |  |  |  | 44 | 0.67523849 | 447.56186 | 0.44042969 | 0.02046177 | 18.64841 | #N/A |  |  |  |  | 44 | 0.65712804 | 281.12436 | 0.44042969 | 0.01991297 | 11.713515 | #N/A
| 45 | 0.6814959 | 469.32138 | 0.45019531 | 0.02065139 | 19.5550575 | #N/A |  |  |  |  | 45 | 0.6612767 | 447.81598 | 0.44921875 | 0.02003869 | 18.659 | #N/A |  |  |  |  | 45 | 0.68396473 | 455.68433 | 0.44921875 | 0.0207262 | 18.98685 | #N/A |  |  |  |  | 45 | 0.69099432 | 457.40591 | 0.45019531 | 0.02093922 | 19.05858 | #N/A |  |  |  |  | 45 | 0.67386162 | 287.22971 | 0.45019531 | 0.02042005 | 11.9679 | #N/A
| 46 | 0.69761056 | 479.30154 | 0.45996094 | 0.02113971 | 19.9708975 | #N/A |  |  |  |  | 46 | 0.6783191 | 458.16806 | 0.45898438 | 0.02055512 | 19.09034 | #N/A |  |  |  |  | 46 | 0.70046991 | 465.89819 | 0.45898438 | 0.02122636 | 19.41242 | #N/A |  |  |  |  | 46 | 0.70766425 | 467.02982 | 0.45996094 | 0.02144437 | 19.45958 | #N/A |  |  |  |  | 46 | 0.68988472 | 293.31564 | 0.45996094 | 0.0209056 | 12.221485 | #N/A
| 47 | 0.71440881 | 489.39651 | 0.46972656 | 0.02164875 | 20.39152125 | #N/A |  |  |  |  | 47 | 0.69463325 | 468.94965 | 0.46875 | 0.02104949 | 19.53956875 | #N/A |  |  |  |  | 47 | 0.71664917 | 475.14899 | 0.46875 | 0.02171664 | 19.79787 | #N/A |  |  |  |  | 47 | 0.72426498 | 476.67041 | 0.46972656 | 0.02194742 | 19.86127 | #N/A |  |  |  |  | 47 | 0.70657498 | 299.19064 | 0.46972656 | 0.02141136 | 12.46628 | #N/A
| 48 | 0.73041135 | 498.75113 | 0.47949219 | 0.02213368 | 20.7813 | #N/A |  |  |  |  | 48 | 0.71113938 | 478.86047 | 0.47851563 | 0.02154968 | 19.95252 | #N/A |  |  |  |  | 48 | 0.73293889 | 484.03329 | 0.47851563 | 0.02221027 | 20.16805375 | #N/A |  |  |  |  | 48 | 0.74122709 | 486.24042 | 0.47949219 | 0.02246143 | 20.2600175 | #N/A |  |  |  |  | 48 | 0.72340751 | 305.45325 | 0.47949219 | 0.02192144 | 12.72721875 | #N/A
| 49 | 0.74749166 | 509.73572 | 0.48925781 | 0.02265126 | 21.23899 | #N/A |  |  |  |  | 49 | 0.72819656 | 488.90472 | 0.48828125 | 0.02206656 | 20.37103 | #N/A |  |  |  |  | 49 | 0.7500959 | 493.68631 | 0.48828125 | 0.02273018 | 20.57026 | #N/A |  |  |  |  | 49 | 0.75735998 | 495.72733 | 0.48925781 | 0.0229503 | 20.65531 | #N/A |  |  |  |  | 49 | 0.73988521 | 311.83942 | 0.48925781 | 0.02242076 | 12.99331 | #N/A
| 50 | 0.76418006 | 520.25153 | 0.49902344 | 0.02315697 | 21.67715 | #N/A |  |  |  |  | 50 | 0.74429756 | 497.70798 | 0.49804688 | 0.02255447 | 20.7378325 | #N/A |  |  |  |  | 50 | 0.76676357 | 503.61307 | 0.49804688 | 0.02323526 | 20.98388 | #N/A |  |  |  |  | 50 | 0.77411228 | 505.242 | 0.49902344 | 0.02345795 | 21.05175 | #N/A |  |  |  |  | 50 | 0.75645083 | 317.77765 | 0.49902344 | 0.02292275 | 13.24074 | #N/A
| 51 | 0.78124166 | 530.78955 | 0.50878906 | 0.02367399 | 22.11623125 | #N/A |  |  |  |  | 51 | 0.76074898 | 507.29938 | 0.5078125 | 0.023053 | 21.13747 | 21.13747 |  |  |  |  | 51 | 0.78314322 | 513.34698 | 0.5078125 | 0.02373161 | 21.3894575 | #N/A |  |  |  |  | 51 | 0.79067087 | 514.71356 | 0.50878906 | 0.02395972 | 21.4464 | #N/A |  |  |  |  | 51 | 0.77336484 | 323.56705 | 0.50878906 | 0.0234353 | 13.48196 | #N/A
| 52 | 0.79758316 | 540.38562 | 0.51855469 | 0.02416919 | 22.5160675 | #N/A |  |  |  |  | 52 | 0.79513091 | -109.08693 | 0.51757813 | 0.02409488 | -4.54528875 | #N/A |  |  |  |  | 52 | 0.79952741 | 522.39124 | 0.51757813 | 0.0242281 | 21.7663 | #N/A |  |  |  |  | 52 | 0.80717736 | 523.81781 | 0.51855469 | 0.02445992 | 21.82574 | #N/A |  |  |  |  | 52 | 0.78933328 | 329.17624 | 0.51855469 | 0.02391919 | 13.71568 | #N/A
| 53 | 0.81411964 | 549.72021 | 0.52832031 | 0.02467029 | 22.90500875 | #N/A | [15 empty] | 53 | 0.81628066 | 531.30518 | 0.52734375 | 0.02473578 | 22.13772 | #N/A |  |  |  |  | 53 | 0.82342058 | 532.56818 | 0.52832031 | 0.02495214 | 22.19034 | #N/A |  |  |  |  | 53 | 0.80635583 | 334.31418 | 0.52832031 | 0.02443503 | 13.9297575 | #N/A
| 54 | 0.83095175 | 558.78217 | 0.53808594 | 0.02518036 | 23.28259 | #N/A | [15 empty] | 54 | 0.8332482 | 539.78149 | 0.53710938 | 0.02524995 | 22.4909 | #N/A |  |  |  |  | 54 | 0.83978242 | 541.56848 | 0.53808594 | 0.02544795 | 22.56535 | #N/A |  |  |  |  | 54 | 0.82308936 | 340.02527 | 0.53808594 | 0.0249421 | 14.16772 | #N/A
| 55 | 0.84699881 | 567.98975 | 0.54785156 | 0.02566663 | 23.66624 | #N/A | [15 empty] | 55 | 0.84946382 | 548.65234 | 0.546875 | 0.02574133 | 22.86051 | #N/A |  |  |  |  | 55 | 0.85677153 | 550.49329 | 0.54785156 | 0.02596277 | 22.93722 | #N/A |  |  |  |  | 55 | 0.83941138 | 345.92331 | 0.54785156 | 0.02543671 | 14.41347125 | #N/A
| 56 | 0.8637709 | 577.83594 | 0.55761719 | 0.02617488 | 24.0764975 | #N/A | [15 empty] | 56 | 0.86633277 | 557.80334 | 0.55664063 | 0.02625251 | 23.24181 | #N/A |  |  |  |  | 56 | 0.87295389 | 559.74506 | 0.55761719 | 0.02645315 | 23.32271 | #N/A |  |  |  |  | 56 | 0.85595566 | 351.62561 | 0.55761719 | 0.02593805 | 14.65107 | 14.65107
| 57 | 0.88127136 | 587.72906 | 0.56738281 | 0.02670519 | 24.48871 | #N/A | [15 empty] | 57 | 0.88231015 | 567.50323 | 0.56640625 | 0.02673667 | 23.64597 | #N/A |  |  |  |  | 57 | 0.89004439 | 568.43964 | 0.56738281 | 0.02697104 | 23.684985 | #N/A |  |  |  |  | 57 | 0.87756389 | 49.2505 | 0.56738281 | 0.02659285 | 2.052104 | #N/A
| 58 | 0.89691824 | 597.45831 | 0.57714844 | 0.02717934 | 24.89409625 | #N/A | [15 empty] | 58 | 0.89913225 | 576.33942 | 0.57617188 | 0.02724643 | 24.0141425 | #N/A |  |  |  |  | 58 | 0.90612704 | 577.1994 | 0.57714844 | 0.0274584 | 24.049975 | #N/A
| 59 | 0.91351974 | 605.81445 | 0.58691406 | 0.02768242 | 25.24226875 | #N/A | [15 empty] | 59 | 0.91593152 | 583.93427 | 0.5859375 | 0.0277555 | 24.33059 | #N/A |  |  |  |  | 59 | 0.92312342 | 585.3111 | 0.58691406 | 0.02797344 | 24.3879625 | 24.3879625
| 60 | 0.92951483 | 614.24146 | 0.59667969 | 0.02816712 | 25.59339 | #N/A | [15 empty] | 60 | 0.93212295 | 592.27222 | 0.59570313 | 0.02824615 | 24.67801 | #N/A |  |  |  |  | 60 | 0.95049095 | -57.586281 | 0.59667969 | 0.02880276 | -2.399428375 | #N/A
| 61 | 0.94577384 | 623.24915 | 0.60644531 | 0.02865981 | 25.96871 | 25.96871 | [15 empty] | 61 | 0.94819099 | 599.7074 | 0.60546875 | 0.02873306 | 24.98781 | #N/A
| 62 | 0.98735785 | 19.059404 | 0.61621094 | 0.02991993 | 0.7941418 | #N/A | [15 empty] | 62 | 0.96422815 | 608.20276 | 0.61523438 | 0.02921903 | 25.34178 | #N/A
[23 empty] | 63 | 0.98116416 | 616.63037 | 0.625 | 0.02973225 | 25.69293 | #N/A
[23 empty] | 64 | 0.99777097 | 625.02411 | 0.63476563 | 0.03023548 | 26.04267125 | #N/A
[23 empty] | 65 | 1.014328 | 632.04742 | 0.64453125 | 0.03073721 | 26.33531 | #N/A
[23 empty] | 66 | 1.0307945 | 639.35748 | 0.65429688 | 0.0312362 | 26.639895 | #N/A
[23 empty] | 67 | 1.0476464 | 646.32599 | 0.6640625 | 0.03174686 | 26.93025 | 26.93025
[23 empty] | 68 | 1.0893338 | 102.84677 | 0.67382813 | 0.03301012 | 4.285282 | #N/A

## 13_PL_40_45
|  | Lt Long. Total Real (mm) | 115 |  | Ltf Long. Total final Real (mm)
|  | Lc Long, Calibrada (mm) | 33 |  | Lcf Long, Calibrada (mm)
|  | W Base (mm) | 6 |  | Wf Base (mm) |  | w
|  | e altura (mm) | 4 |  | ef altura (mm) |  |  | e
|  | A. Area (mm)^2 | 24 |  | Af. Area (mm)
PLA 40% 45° PLA 40% 45° PLA 40% 45° PLA 40% 45° PLA 40% 45° PLA 40% 45° PLA 40% 45° PLA 40% 45° PLA 40% 45° PLA 40% 45° PLA 40% 45° PLA 40% 45° PLA 40% 45° PLA 40% 45° PLA 40% 45° PLA 40% 45° PLA 40% 45° PLA 40% 45° PLA 40% 45°
| 1 | [10 empty] | 2 | [10 empty] | 3 | [10 empty] | 4 | [10 empty] | 5
|  | MTS793¦BTW¦ENU¦1¦0¦.¦/¦:¦1¦0¦0¦A | [10 empty] | MTS793¦BTW¦ENU¦1¦0¦.¦/¦:¦1¦0¦0¦A | [10 empty] | MTS793¦BTW¦ENU¦1¦0¦.¦/¦:¦1¦0¦0¦A | [10 empty] | MTS793¦BTW¦ENU¦1¦0¦.¦/¦:¦1¦0¦0¦A | [10 empty] | MTS793¦BTW¦ENU¦1¦0¦.¦/¦:¦1¦0¦0¦A
|  | Data | Header: | Time: | 1.9492188 | s | 3/30/2023 | 12:26 | PM |  |  |  | Data | Header: | Time: | 2.0068359 | s | 3/30/2023 | 12:28 | PM |  |  |  | Data | Header: | Time: | 1.8212891 | s | 3/30/2023 | 12:30 | PM |  |  |  | Data | Header: | Time: | 2.1103516 | s | 3/30/2023 | 12:32 | PM |  |  |  | Data | Header: | Time: | 1.7421875 | s | 3/30/2023 | 12:34 | PM
|  | Data | Acquisition: | Timed | [8 empty] | Data | Acquisition: | Timed | [8 empty] | Data | Acquisition: | Timed | [8 empty] | Data | Acquisition: | Timed | [8 empty] | Data | Acquisition: | Timed
|  | Station | Name: | 10504712.cfg | [8 empty] | Station | Name: | 10504712.cfg | [8 empty] | Station | Name: | 10504712.cfg | [8 empty] | Station | Name: | 10504712.cfg | [8 empty] | Station | Name: | 10504712.cfg
|  | Test | File | Name: | Tracci.tst | [7 empty] | Test | File | Name: | Tracci.tst | [7 empty] | Test | File | Name: | Tracci.tst | [7 empty] | Test | File | Name: | Tracci.tst | [7 empty] | Test | File | Name: | Tracci.tst
|  | Axial | Displacement | Axial | Force | Running | Time | [5 empty] | Axial | Displacement | Axial | Force | Running | Time | [5 empty] | Axial | Displacement | Axial | Force | Running | Time | [5 empty] | Axial | Displacement | Axial | Force | Running | Time | [5 empty] | Axial | Displacement | Axial | Force | Running | Time
CELL MAX | # | Alargamiento (mm) | Fuerza (N) | Segundos | ε Deformación (mm/mm) | σ Esfuerzo (N/mm^2) (MPa) | Máx (MPa) | Resistecia a la Tracción (MPa) | Limite Elastico (MPa) | Módulo Young (MPa) | Ruptura (MPa) | # | Alargamiento (mm) | Fuerza (N) | Segundos | ε Deformación (mm/mm) | σ Esfuerzo (N/mm^2) (MPa) | Máx (MPa) | Resistecia a la Tracción (MPa) | Limite Elastico (MPa) | Módulo Young (MPa) | Ruptura (MPa) | # | Alargamiento (mm) | Fuerza (N) | Segundos | ε Deformación (mm/mm) | σ Esfuerzo (N/mm^2) (MPa) | Máx (MPa) | Resistecia a la Tracción (MPa) | Limite Elastico (MPa) | Módulo Young (MPa) | Ruptura (MPa) | # | Alargamiento (mm) | Fuerza (N) | Segundos | ε Deformación (mm/mm) | σ Esfuerzo (N/mm^2) (MPa) | Máx (MPa) | Resistecia a la Tracción (MPa) | Limite Elastico (MPa) | Módulo Young (MPa) | Ruptura (MPa) | # | Alargamiento (mm) | Fuerza (N) | Segundos | ε Deformación (mm/mm) | σ Esfuerzo (N/mm^2) (MPa) | Máx (MPa) | Resistecia a la Tracción (MPa) | Limite Elastico (MPa) | Módulo Young (MPa) | Ruptura (MPa)
155 | 1 | -2.4063047e-05 | 0.71294606 | 0.020507813 | -7.291832e-07 | 0.02970609 | #N/A | 36.57244875 | 29.1631825 | 1034.8 | 30.62 | 1 | -0.00086590881 | -1.6979873 | 0.020507813 | -2.623966e-05 | -0.07074947 | #N/A | 36.75592 | 30.49173 | 1030.9 | 30.9500175 | 1 | -0.00088507077 | 0.17002225 | 0.01953125 | -2.682033e-05 | 0.00708426 | #N/A | 37.06248 | 28.70304 | 1045.7 | 31.03 | 1 | 0.00039809383 | 0.12636185 | 0.020507813 | 1.206345e-05 | 0.005265077 | #N/A | 36.72911 | 31.91 | 1021.7 | 31.21 | 1 | 0.00016663689 | -0.21740794 | 0.01953125 | 5.049603e-06 | -0.009058664 | #N/A | 35.61843625 | 31.29 | 1009.2 | 30.23
| 2 | 0.00073293922 | 0.78909099 | 0.030273438 | 2.221028e-05 | 0.03287879125 | #N/A |  |  |  |  | 2 | 0.00090455869 | -0.39026141 | 0.030273438 | 2.741087e-05 | -0.01626089 | #N/A |  |  |  |  | 2 | -0.00075310236 | -0.098869205 | 0.029296875 | -2.282128e-05 | -0.00411955 | #N/A |  |  |  |  | 2 | 9.4762072e-05 | -1.020506 | 0.030273438 | 2.871578e-06 | -0.04252108 | #N/A |  |  |  |  | 2 | 0.00055348501 | -0.69633126 | 0.029296875 | 1.677227e-05 | -0.0290138025 | #N/A
| 3 | 0.00061753672 | 0.27216971 | 0.040039063 | 1.871323e-05 | 0.0113404 | #N/A |  |  |  |  | 3 | -0.00033780234 | -0.079646707 | 0.040039063 | -1.023643e-05 | -0.003318613 | #N/A |  |  |  |  | 3 | 0.0030438881 | 3.9831548 | 0.0390625 | 9.223903e-05 | 0.1659648 | #N/A |  |  |  |  | 3 | 0.00027673086 | -1.1399388 | 0.040039063 | 8.385784e-06 | -0.04749745 | #N/A |  |  |  |  | 3 | 0.00074452255 | -0.12755394 | 0.0390625 | 2.256129e-05 | -0.0053147475 | #N/A
| 4 | 0.0022767577 | 1.0930002 | 0.049804688 | 6.899266e-05 | 0.045541675 | #N/A |  |  |  |  | 4 | 0.0013064593 | 1.0254234 | 0.049804688 | 3.958968e-05 | 0.042725975 | #N/A |  |  |  |  | 4 | 0.017512368 | 15.250072 | 0.048828125 | 0.0005306778 | 0.6354197 | #N/A |  |  |  |  | 4 | 0.00070930691 | -0.6121397 | 0.049804688 | 2.149415e-05 | -0.02550582 | #N/A |  |  |  |  | 4 | 0.00062915497 | 0.44517219 | 0.048828125 | 1.90653e-05 | 0.01854884125 | #N/A
| 5 | 0.011852873 | 9.9064407 | 0.059570313 | 0.000359178 | 0.4127683625 | #N/A |  |  |  |  | 5 | 0.011335802 | 9.2550364 | 0.059570313 | 0.0003435092 | 0.3856265 | #N/A |  |  |  |  | 5 | 0.033425912 | 29.836447 | 0.05859375 | 0.001012906 | 1.243185 | #N/A |  |  |  |  | 5 | 0.0040885876 | 2.8339028 | 0.059570313 | 0.0001238966 | 0.1180793 | #N/A |  |  |  |  | 5 | 0.0023559784 | 2.0188093 | 0.05859375 | 7.139328e-05 | 0.08411705 | #N/A
| 6 | 0.0276707 | 23.491308 | 0.069335938 | 0.0008385061 | 0.9788045 | #N/A |  |  |  |  | 6 | 0.027422898 | 21.9547 | 0.069335938 | 0.0008309969 | 0.9147792 | #N/A |  |  |  |  | 6 | 0.051446587 | 44.180901 | 0.068359375 | 0.001558987 | 1.840870875 | #N/A |  |  |  |  | 6 | 0.017297769 | 14.552847 | 0.069335938 | 0.0005241748 | 0.606368625 | #N/A |  |  |  |  | 6 | 0.013170402 | 11.650249 | 0.068359375 | 0.0003991031 | 0.485427 | #N/A
| 7 | 0.045485202 | 38.158817 | 0.079101563 | 0.001378339 | 1.589951 | #N/A |  |  |  |  | 7 | 0.045328818 | 36.567299 | 0.079101563 | 0.001373601 | 1.523637 | #N/A |  |  |  |  | 7 | 0.066855855 | 57.507008 | 0.078125 | 0.002025935 | 2.396125 | #N/A |  |  |  |  | 7 | 0.034758601 | 28.896555 | 0.079101563 | 0.001053291 | 1.204023125 | #N/A |  |  |  |  | 7 | 0.030248869 | 24.746508 | 0.078125 | 0.0009166324 | 1.0311045 | #N/A
| 8 | 0.06295418 | 51.921009 | 0.088867188 | 0.001907702 | 2.163375375 | #N/A |  |  |  |  | 8 | 0.062342256 | 51.817745 | 0.088867188 | 0.001889159 | 2.159073 | #N/A |  |  |  |  | 8 | 0.084298871 | 70.556847 | 0.087890625 | 0.002554511 | 2.939868625 | #N/A |  |  |  |  | 8 | 0.052559968 | 43.832214 | 0.088867188 | 0.001592726 | 1.82634225 | #N/A |  |  |  |  | 8 | 0.047778547 | 38.867146 | 0.087890625 | 0.001447835 | 1.619464 | #N/A
| 9 | 0.079852864 | 65.605568 | 0.098632813 | 0.002419784 | 2.733565 | #N/A |  |  |  |  | 9 | 0.079383016 | 65.944344 | 0.098632813 | 0.002405546 | 2.747681 | #N/A |  |  |  |  | 9 | 0.10105071 | 83.987045 | 0.09765625 | 0.003062143 | 3.49946 | #N/A |  |  |  |  | 9 | 0.070311069 | 57.592018 | 0.098632813 | 0.002130638 | 2.399667 | #N/A |  |  |  |  | 9 | 0.064815789 | 52.550213 | 0.09765625 | 0.001964115 | 2.189592 | #N/A
| 10 | 0.096530572 | 79.382736 | 0.10839844 | 0.002925169 | 3.307614 | #N/A |  |  |  |  | 10 | 0.096331224 | 79.875587 | 0.10839844 | 0.002919128 | 3.328149 | #N/A |  |  |  |  | 10 | 0.11722809 | 98.211914 | 0.10742188 | 0.003552366 | 4.092163 | #N/A |  |  |  |  | 10 | 0.086243182 | 71.183968 | 0.10839844 | 0.00261343 | 2.965999 | #N/A |  |  |  |  | 10 | 0.082033314 | 66.690147 | 0.10742188 | 0.002485858 | 2.778756125 | #N/A
| 11 | 0.11321966 | 93.537048 | 0.11816406 | 0.003430899 | 3.897377 | #N/A |  |  |  |  | 11 | 0.11219367 | 92.603638 | 0.11816406 | 0.003399808 | 3.858485 | #N/A |  |  |  |  | 11 | 0.13292105 | 111.85646 | 0.1171875 | 0.004027911 | 4.660686 | #N/A |  |  |  |  | 11 | 0.10286068 | 84.755272 | 0.11816406 | 0.00311699 | 3.53147 | #N/A |  |  |  |  | 11 | 0.097693689 | 80.584061 | 0.1171875 | 0.002960415 | 3.357669 | #N/A
| 12 | 0.12934583 | 107.13831 | 0.12792969 | 0.003919571 | 4.46409625 | #N/A |  |  |  |  | 12 | 0.12841015 | 105.58777 | 0.12792969 | 0.003891217 | 4.39949 | #N/A |  |  |  |  | 12 | 0.15012874 | 125.40378 | 0.12695313 | 0.004549356 | 5.2251575 | #N/A |  |  |  |  | 12 | 0.11963433 | 98.629669 | 0.12792969 | 0.003625283 | 4.10957 | #N/A |  |  |  |  | 12 | 0.1143191 | 94.330238 | 0.12695313 | 0.003464215 | 3.930427 | #N/A
| 13 | 0.14657331 | 120.62825 | 0.13769531 | 0.004441615 | 5.026177 | #N/A |  |  |  |  | 13 | 0.14513469 | 118.81284 | 0.13769531 | 0.004398021 | 4.950535 | #N/A |  |  |  |  | 13 | 0.16707583 | 139.07135 | 0.13671875 | 0.005062904 | 5.79464 | #N/A |  |  |  |  | 13 | 0.13525538 | 111.66498 | 0.13769531 | 0.004098648 | 4.6527075 | #N/A |  |  |  |  | 13 | 0.13203113 | 107.88061 | 0.13671875 | 0.004000943 | 4.495025 | #N/A
| 14 | 0.16300113 | 133.57915 | 0.14746094 | 0.004939428 | 5.565798 | #N/A |  |  |  |  | 14 | 0.16142496 | 132.88535 | 0.14746094 | 0.004891665 | 5.53689 | #N/A |  |  |  |  | 14 | 0.18205363 | 151.46046 | 0.14648438 | 0.005516777 | 6.3108525 | #N/A |  |  |  |  | 14 | 0.15214708 | 125.0644 | 0.14746094 | 0.004610518 | 5.211017 | #N/A |  |  |  |  | 14 | 0.14798313 | 120.4285 | 0.14648438 | 0.004484337 | 5.017854 | #N/A
| 15 | 0.17888027 | 145.75139 | 0.15722656 | 0.005420614 | 6.072975 | #N/A |  |  |  |  | 15 | 0.17858613 | 147.54988 | 0.15722656 | 0.005411701 | 6.147912 | #N/A |  |  |  |  | 15 | 0.19898966 | 164.39497 | 0.15625 | 0.00602999 | 6.84979 | #N/A |  |  |  |  | 15 | 0.16914272 | 138.17743 | 0.15722656 | 0.005125537 | 5.757393 | #N/A |  |  |  |  | 15 | 0.1646695 | 133.08928 | 0.15625 | 0.004989985 | 5.545387 | #N/A
| 16 | 0.1952886 | 159.25803 | 0.16699219 | 0.005917836 | 6.63575125 | #N/A |  |  |  |  | 16 | 0.19552732 | 159.96635 | 0.16699219 | 0.00592507 | 6.665265 | #N/A |  |  |  |  | 16 | 0.21596017 | 178.80029 | 0.16601563 | 0.006544248 | 7.450012 | #N/A |  |  |  |  | 16 | 0.1851445 | 150.63815 | 0.16699219 | 0.005610439 | 6.27659 | #N/A |  |  |  |  | 16 | 0.18113306 | 146.88037 | 0.16601563 | 0.005488881 | 6.120015 | #N/A
| 17 | 0.21172354 | 172.61513 | 0.17675781 | 0.006415865 | 7.192297 | #N/A |  |  |  |  | 17 | 0.2112373 | 173.52975 | 0.17675781 | 0.00640113 | 7.23040625 | #N/A |  |  |  |  | 17 | 0.23284388 | 192.44067 | 0.17578125 | 0.007055875 | 8.01836125 | #N/A |  |  |  |  | 17 | 0.20251372 | 165.09615 | 0.17675781 | 0.006136779 | 6.87900625 | #N/A |  |  |  |  | 17 | 0.19819041 | 160.71945 | 0.17578125 | 0.00600577 | 6.69664375 | #N/A
| 18 | 0.22885288 | 186.32018 | 0.18652344 | 0.006934936 | 7.763341 | #N/A |  |  |  |  | 18 | 0.22823928 | 186.56082 | 0.18652344 | 0.006916342 | 7.7733675 | #N/A |  |  |  |  | 18 | 0.24917051 | 205.7907 | 0.18554688 | 0.007550622 | 8.5746125 | #N/A |  |  |  |  | 18 | 0.21914907 | 179.21172 | 0.18652344 | 0.006640881 | 7.467155 | #N/A |  |  |  |  | 18 | 0.21406966 | 173.88574 | 0.18554688 | 0.006486959 | 7.245239 | #N/A
| 19 | 0.24523911 | 200.0495 | 0.19628906 | 0.007431488 | 8.335396 | #N/A |  |  |  |  | 19 | 0.24536477 | 198.78537 | 0.19628906 | 0.007435296 | 8.28272375 | #N/A |  |  |  |  | 19 | 0.26658547 | 218.88211 | 0.1953125 | 0.008078348 | 9.120088 | #N/A |  |  |  |  | 19 | 0.23578851 | 192.67819 | 0.19628906 | 0.007145106 | 8.028258 | #N/A |  |  |  |  | 19 | 0.23102359 | 186.06931 | 0.1953125 | 0.007000715 | 7.752888 | #N/A
| 20 | 0.26205152 | 212.70662 | 0.20605469 | 0.007940955 | 8.862776 | #N/A |  |  |  |  | 20 | 0.26144069 | 211.65311 | 0.20605469 | 0.007922445 | 8.81888 | #N/A |  |  |  |  | 20 | 0.28179953 | 231.33389 | 0.20507813 | 0.00853938 | 9.638912 | #N/A |  |  |  |  | 20 | 0.25104412 | 204.99304 | 0.20605469 | 0.007607398 | 8.541377 | #N/A |  |  |  |  | 20 | 0.24721386 | 199.00172 | 0.20507813 | 0.007491329 | 8.291738 | #N/A
| 21 | 0.27841011 | 225.55888 | 0.21582031 | 0.00843667 | 9.398287 | #N/A |  |  |  |  | 21 | 0.27675182 | 225.36621 | 0.21582031 | 0.008386419 | 9.39025875 | #N/A |  |  |  |  | 21 | 0.29897812 | 244.26915 | 0.21484375 | 0.009059943 | 10.17788125 | #N/A |  |  |  |  | 21 | 0.26912481 | 218.10056 | 0.21582031 | 0.008155297 | 9.087523 | #N/A |  |  |  |  | 21 | 0.26470456 | 211.84229 | 0.21484375 | 0.00802135 | 8.826762 | #N/A
| 22 | 0.29555497 | 237.79541 | 0.22558594 | 0.008956211 | 9.908142 | #N/A |  |  |  |  | 22 | 0.2934517 | 238.98326 | 0.22558594 | 0.008892476 | 9.957636 | #N/A |  |  |  |  | 22 | 0.31581134 | 257.84225 | 0.22460938 | 0.009570041 | 10.74343 | #N/A |  |  |  |  | 22 | 0.28624547 | 231.29233 | 0.22558594 | 0.008674105 | 9.63718 | #N/A |  |  |  |  | 22 | 0.28033337 | 225.12503 | 0.22460938 | 0.008494951 | 9.38021 | #N/A
| 23 | 0.31226331 | 251.06645 | 0.23535156 | 0.009462525 | 10.4611 | #N/A |  |  |  |  | 23 | 0.31045517 | 251.96925 | 0.23535156 | 0.009407732 | 10.49871875 | #N/A |  |  |  |  | 23 | 0.33204088 | 271.04065 | 0.234375 | 0.01006184 | 11.29336 | #N/A |  |  |  |  | 23 | 0.30300921 | 244.39142 | 0.23535156 | 0.009182097 | 10.18298 | #N/A |  |  |  |  | 23 | 0.29685283 | 238.13724 | 0.234375 | 0.00899554 | 9.922385 | #N/A
| 24 | 0.32913083 | 264.48465 | 0.24511719 | 0.009973662 | 11.02019375 | #N/A |  |  |  |  | 24 | 0.32590947 | 264.31732 | 0.24511719 | 0.009876045 | 11.01322 | #N/A |  |  |  |  | 24 | 0.34836024 | 284.06158 | 0.24414063 | 0.01055637 | 11.8359 | #N/A |  |  |  |  | 24 | 0.31948578 | 258.26694 | 0.24511719 | 0.009681387 | 10.7611225 | #N/A |  |  |  |  | 24 | 0.31404233 | 251.24535 | 0.24414063 | 0.009516434 | 10.46855625 | #N/A
| 25 | 0.34499827 | 277.64117 | 0.25488281 | 0.01045449 | 11.56838 | #N/A |  |  |  |  | 25 | 0.34360361 | 277.33817 | 0.25488281 | 0.01041223 | 11.55576 | #N/A |  |  |  |  | 25 | 0.36457708 | 296.53793 | 0.25390625 | 0.01104779 | 12.35575 | #N/A |  |  |  |  | 25 | 0.33600873 | 271.91489 | 0.25488281 | 0.01018208 | 11.32979 | #N/A |  |  |  |  | 25 | 0.33040965 | 263.63516 | 0.25390625 | 0.01001241 | 10.9848 | #N/A
| 26 | 0.36115995 | 290.3006 | 0.26464844 | 0.01094424 | 12.09586 | #N/A |  |  |  |  | 26 | 0.3608177 | 289.86423 | 0.26464844 | 0.01093387 | 12.07767625 | #N/A |  |  |  |  | 26 | 0.38080549 | 308.84201 | 0.26367188 | 0.01153956 | 12.86842 | #N/A |  |  |  |  | 26 | 0.35240027 | 284.4035 | 0.26464844 | 0.0106788 | 11.85015 | #N/A |  |  |  |  | 26 | 0.34558266 | 276.19571 | 0.26367188 | 0.0104722 | 11.50815 | #N/A
| 27 | 0.37790945 | 302.72864 | 0.27441406 | 0.0114518 | 12.61369 | #N/A |  |  |  |  | 27 | 0.37608966 | 302.82104 | 0.27441406 | 0.01139666 | 12.61754 | #N/A |  |  |  |  | 27 | 0.3983027 | 322.10632 | 0.2734375 | 0.01206978 | 13.4211 | #N/A |  |  |  |  | 27 | 0.36876491 | 296.51874 | 0.27441406 | 0.01117469 | 12.3549475 | #N/A |  |  |  |  | 27 | 0.36285973 | 288.93576 | 0.2734375 | 0.01099575 | 12.03899 | #N/A
| 28 | 0.39440089 | 314.77139 | 0.28417969 | 0.01195154 | 13.11547 | #N/A |  |  |  |  | 28 | 0.39310807 | 316.26099 | 0.28417969 | 0.01191237 | 13.17754125 | #N/A |  |  |  |  | 28 | 0.41468564 | 334.69855 | 0.28320313 | 0.01256623 | 13.94577 | #N/A |  |  |  |  | 28 | 0.38511467 | 308.90192 | 0.28417969 | 0.01167014 | 12.87091 | #N/A |  |  |  |  | 28 | 0.37980261 | 301.48148 | 0.28320313 | 0.01150917 | 12.56173 | #N/A
| 29 | 0.41086397 | 327.59695 | 0.29394531 | 0.01245042 | 13.64987 | #N/A |  |  |  |  | 29 | 0.40944901 | 329.04297 | 0.29394531 | 0.01240755 | 13.71012375 | #N/A |  |  |  |  | 29 | 0.43070081 | 347.55289 | 0.29296875 | 0.01305154 | 14.48137 | #N/A |  |  |  |  | 29 | 0.40150648 | 321.54517 | 0.29394531 | 0.01216686 | 13.39772 | #N/A |  |  |  |  | 29 | 0.3960636 | 314.48151 | 0.29296875 | 0.01200193 | 13.10339625 | #N/A
| 30 | 0.4276295 | 341.02335 | 0.30371094 | 0.01295847 | 14.20930625 | #N/A |  |  |  |  | 30 | 0.42670307 | 341.57751 | 0.30371094 | 0.0129304 | 14.23239625 | #N/A |  |  |  |  | 30 | 0.44739187 | 360.40945 | 0.30273438 | 0.01355733 | 15.01706 | #N/A |  |  |  |  | 30 | 0.41782135 | 334.55103 | 0.30371094 | 0.01266125 | 13.93962625 | #N/A |  |  |  |  | 30 | 0.41294578 | 327.40466 | 0.30273438 | 0.01251351 | 13.64186 | #N/A
| 31 | 0.44442192 | 353.89508 | 0.31347656 | 0.01346733 | 14.74563 | #N/A |  |  |  |  | 31 | 0.44295862 | 354.20953 | 0.31347656 | 0.01342299 | 14.75873 | #N/A |  |  |  |  | 31 | 0.46387342 | 373.30121 | 0.3125 | 0.01405677 | 15.55422 | #N/A |  |  |  |  | 31 | 0.43449616 | 347.16898 | 0.31347656 | 0.01316655 | 14.46537 | #N/A |  |  |  |  | 31 | 0.42848223 | 340.18881 | 0.3125 | 0.01298431 | 14.17453375 | #N/A
| 32 | 0.46013519 | 366.01663 | 0.32324219 | 0.01394349 | 15.25069 | #N/A |  |  |  |  | 32 | 0.45873678 | 365.83066 | 0.32324219 | 0.01390111 | 15.24294 | #N/A |  |  |  |  | 32 | 0.48032415 | 384.97305 | 0.32226563 | 0.01455528 | 16.04054375 | #N/A |  |  |  |  | 32 | 0.45092559 | 359.8931 | 0.32324219 | 0.01366441 | 14.99555 | #N/A |  |  |  |  | 32 | 0.44525167 | 352.49023 | 0.32226563 | 0.01349247 | 14.68709 | #N/A
| 33 | 0.47694248 | 378.92566 | 0.33300781 | 0.0144528 | 15.78857 | #N/A |  |  |  |  | 33 | 0.47552234 | 378.71771 | 0.33300781 | 0.01440977 | 15.7799 | #N/A |  |  |  |  | 33 | 0.49682197 | 397.41452 | 0.33203125 | 0.01505521 | 16.55894 | #N/A |  |  |  |  | 33 | 0.467545 | 372.21954 | 0.33300781 | 0.01416803 | 15.5091475 | #N/A |  |  |  |  | 33 | 0.46191102 | 364.52271 | 0.33203125 | 0.0139973 | 15.18844625 | #N/A
| 34 | 0.49409568 | 391.15802 | 0.34277344 | 0.0149726 | 16.29825 | #N/A |  |  |  |  | 34 | 0.49219641 | 391.01474 | 0.34277344 | 0.01491504 | 16.29228 | #N/A |  |  |  |  | 34 | 0.51345021 | 409.42743 | 0.34179688 | 0.0155591 | 17.05947625 | #N/A |  |  |  |  | 34 | 0.48400632 | 384.01431 | 0.34277344 | 0.01466686 | 16.00059625 | #N/A |  |  |  |  | 34 | 0.47816941 | 376.52399 | 0.34179688 | 0.01448998 | 15.6885 | #N/A
| 35 | 0.51061696 | 403.43399 | 0.35253906 | 0.01547324 | 16.80975 | #N/A |  |  |  |  | 35 | 0.50808954 | 403.79132 | 0.35253906 | 0.01539665 | 16.82464 | #N/A |  |  |  |  | 35 | 0.52990097 | 422.24496 | 0.3515625 | 0.01605761 | 17.59354 | #N/A |  |  |  |  | 35 | 0.49987376 | 396.36218 | 0.35253906 | 0.01514769 | 16.51509 | #N/A |  |  |  |  | 35 | 0.49519852 | 388.48206 | 0.3515625 | 0.01500602 | 16.1867525 | #N/A
| 36 | 0.52674037 | 415.26324 | 0.36230469 | 0.01596183 | 17.302635 | #N/A |  |  |  |  | 36 | 0.52555996 | 416.22876 | 0.36230469 | 0.01592606 | 17.342865 | #N/A |  |  |  |  | 36 | 0.54626274 | 435.23727 | 0.36132813 | 0.01655342 | 18.13488625 | #N/A |  |  |  |  | 36 | 0.51648003 | 408.74512 | 0.36230469 | 0.01565091 | 17.03105 | #N/A |  |  |  |  | 36 | 0.51167774 | 401.08865 | 0.36132813 | 0.01550539 | 16.71203 | #N/A
| 37 | 0.54377729 | 428.57336 | 0.37207031 | 0.0164781 | 17.85722 | #N/A |  |  |  |  | 37 | 0.54253048 | 427.85214 | 0.37207031 | 0.01644032 | 17.8271725 | #N/A |  |  |  |  | 37 | 0.56378943 | 447.49152 | 0.37109375 | 0.01708453 | 18.64548 | #N/A |  |  |  |  | 37 | 0.53313488 | 421.59103 | 0.37207031 | 0.0161556 | 17.56629 | #N/A |  |  |  |  | 37 | 0.52847606 | 413.80948 | 0.37109375 | 0.01601443 | 17.24206 | #N/A
| 38 | 0.56076181 | 440.69336 | 0.38183594 | 0.01699278 | 18.36222 | #N/A |  |  |  |  | 38 | 0.55879974 | 440.01764 | 0.38183594 | 0.01693333 | 18.33407 | #N/A |  |  |  |  | 38 | 0.57924813 | 459.30927 | 0.38085938 | 0.01755297 | 19.13788625 | #N/A |  |  |  |  | 38 | 0.54912043 | 433.99152 | 0.38183594 | 0.01664001 | 18.08298 | #N/A |  |  |  |  | 38 | 0.54440677 | 425.76581 | 0.38085938 | 0.01649717 | 17.74024 | #N/A
| 39 | 0.57652307 | 452.68387 | 0.39160156 | 0.0174704 | 18.86183 | #N/A |  |  |  |  | 39 | 0.5747174 | 452.06439 | 0.39160156 | 0.01741568 | 18.83601625 | #N/A |  |  |  |  | 39 | 0.59635288 | 471.4838 | 0.390625 | 0.0180713 | 19.64516 | #N/A |  |  |  |  | 39 | 0.56666636 | 446.20871 | 0.39160156 | 0.01717171 | 18.59203 | #N/A |  |  |  |  | 39 | 0.56087583 | 437.39993 | 0.390625 | 0.01699624 | 18.225 | #N/A
| 40 | 0.59251559 | 464.14661 | 0.40136719 | 0.01795502 | 19.33944 | #N/A |  |  |  |  | 40 | 0.59135622 | 464.71762 | 0.40136719 | 0.01791989 | 19.36323 | #N/A |  |  |  |  | 40 | 0.61248857 | 483.14374 | 0.40039063 | 0.01856026 | 20.13099 | #N/A |  |  |  |  | 40 | 0.58310491 | 458.54565 | 0.40136719 | 0.01766985 | 19.10606875 | #N/A |  |  |  |  | 40 | 0.57772964 | 448.83228 | 0.40039063 | 0.01750696 | 18.701345 | #N/A
| 41 | 0.60916483 | 475.96072 | 0.41113281 | 0.01845954 | 19.8317 | #N/A |  |  |  |  | 41 | 0.60751992 | 477.65167 | 0.41113281 | 0.01840969 | 19.90215 | #N/A |  |  |  |  | 41 | 0.62907356 | 495.14645 | 0.41015625 | 0.01906284 | 20.6311 | #N/A |  |  |  |  | 41 | 0.5992229 | 470.20578 | 0.41113281 | 0.01815827 | 19.5919075 | #N/A |  |  |  |  | 41 | 0.59448522 | 460.84564 | 0.41015625 | 0.0180147 | 19.2019 | #N/A
| 42 | 0.62609088 | 487.00803 | 0.42089844 | 0.01897245 | 20.29200125 | #N/A |  |  |  |  | 42 | 0.62442148 | 489.17108 | 0.42089844 | 0.01892186 | 20.38213 | #N/A |  |  |  |  | 42 | 0.64531386 | 507.78519 | 0.41992188 | 0.01955497 | 21.15771625 | #N/A |  |  |  |  | 42 | 0.61602056 | 482.24731 | 0.42089844 | 0.01866729 | 20.09364 | #N/A |  |  |  |  | 42 | 0.61059183 | 472.99243 | 0.41992188 | 0.01850278 | 19.70802 | #N/A
| 43 | 0.64207762 | 499.86508 | 0.43066406 | 0.0194569 | 20.82771 | #N/A |  |  |  |  | 43 | 0.64018989 | 501.21121 | 0.43066406 | 0.01939969 | 20.8838 | #N/A |  |  |  |  | 43 | 0.6630649 | 520.03802 | 0.4296875 | 0.02009288 | 21.66825 | #N/A |  |  |  |  | 43 | 0.63304639 | 494.51108 | 0.43066406 | 0.01918322 | 20.60463 | #N/A |  |  |  |  | 43 | 0.62719083 | 485.25681 | 0.4296875 | 0.01900578 | 20.21903375 | #N/A
| 44 | 0.65839708 | 512.08978 | 0.44042969 | 0.01995143 | 21.33707 | #N/A |  |  |  |  | 44 | 0.65745896 | 511.92868 | 0.44042969 | 0.019923 | 21.33036 | #N/A |  |  |  |  | 44 | 0.6784687 | 531.74939 | 0.43945313 | 0.02055966 | 22.15622 | #N/A |  |  |  |  | 44 | 0.64852703 | 506.51288 | 0.44042969 | 0.01965233 | 21.1047 | #N/A |  |  |  |  | 44 | 0.64426953 | 497.20554 | 0.43945313 | 0.01952332 | 20.7168975 | #N/A
| 45 | 0.67540574 | 524.03986 | 0.45019531 | 0.02046684 | 21.83499 | #N/A |  |  |  |  | 45 | 0.67329168 | 523.99628 | 0.45019531 | 0.02040278 | 21.83318 | #N/A |  |  |  |  | 45 | 0.69557607 | 543.38025 | 0.44921875 | 0.02107806 | 22.64084375 | #N/A |  |  |  |  | 45 | 0.66489124 | 518.46478 | 0.45019531 | 0.02014822 | 21.6027 | #N/A |  |  |  |  | 45 | 0.65952665 | 508.48032 | 0.44921875 | 0.01998566 | 21.18668 | #N/A
| 46 | 0.69201624 | 535.24445 | 0.45996094 | 0.02097019 | 22.30185 | #N/A |  |  |  |  | 46 | 0.68978995 | 536.45099 | 0.45996094 | 0.02090273 | 22.35212 | #N/A |  |  |  |  | 46 | 0.71141338 | 554.29407 | 0.45898438 | 0.02155798 | 23.09558625 | #N/A |  |  |  |  | 46 | 0.68265045 | 530.20337 | 0.45996094 | 0.02068638 | 22.09181 | #N/A |  |  |  |  | 46 | 0.67618924 | 519.63055 | 0.45898438 | 0.02049058 | 21.65127 | #N/A
| 47 | 0.70902753 | 546.64398 | 0.46972656 | 0.02148568 | 22.7768325 | #N/A |  |  |  |  | 47 | 0.70734006 | 548.22705 | 0.46972656 | 0.02143455 | 22.84279375 | #N/A |  |  |  |  | 47 | 0.72904259 | 566.24396 | 0.46875 | 0.0220922 | 23.5935 | #N/A |  |  |  |  | 47 | 0.69823998 | 541.26208 | 0.46972656 | 0.02115879 | 22.55259 | #N/A |  |  |  |  | 47 | 0.69342244 | 531.06 | 0.46875 | 0.0210128 | 22.1275 | #N/A
| 48 | 0.72550887 | 558.81628 | 0.47949219 | 0.02198512 | 23.28401 | #N/A |  |  |  |  | 48 | 0.72300196 | 560.18201 | 0.47949219 | 0.02190915 | 23.34092 | #N/A |  |  |  |  | 48 | 0.74550533 | 578.04456 | 0.47851563 | 0.02259107 | 24.08519 | #N/A |  |  |  |  | 48 | 0.71513957 | 553.08234 | 0.47949219 | 0.0216709 | 23.0450975 | #N/A |  |  |  |  | 48 | 0.70949537 | 542.84595 | 0.47851563 | 0.02149986 | 22.61858125 | #N/A
| 49 | 0.7415275 | 570.46033 | 0.48925781 | 0.02247053 | 23.76918 | #N/A |  |  |  |  | 49 | 0.73987007 | 571.32117 | 0.48925781 | 0.02242031 | 23.80504875 | #N/A |  |  |  |  | 49 | 0.76178807 | 590.08612 | 0.48828125 | 0.02308449 | 24.58692 | #N/A |  |  |  |  | 49 | 0.73214829 | 564.87469 | 0.48925781 | 0.02218631 | 23.53645 | #N/A |  |  |  |  | 49 | 0.72589642 | 554.92987 | 0.48828125 | 0.02199686 | 23.12208 | #N/A
| 50 | 0.75804973 | 582.27997 | 0.49902344 | 0.0229712 | 24.26167 | #N/A |  |  |  |  | 50 | 0.75634992 | 582.09943 | 0.49902344 | 0.02291969 | 24.25414 | #N/A |  |  |  |  | 50 | 0.77796024 | 601.30096 | 0.49804688 | 0.02357455 | 25.05421 | #N/A |  |  |  |  | 50 | 0.74789846 | 577.00806 | 0.49902344 | 0.02266359 | 24.0420025 | #N/A |  |  |  |  | 50 | 0.74286789 | 566.57251 | 0.49804688 | 0.02251115 | 23.60719 | #N/A
| 51 | 0.77532101 | 593.8078 | 0.50878906 | 0.02349458 | 24.74199 | #N/A |  |  |  |  | 51 | 0.77310365 | 593.33508 | 0.50878906 | 0.02342738 | 24.722295 | #N/A |  |  |  |  | 51 | 0.79511249 | 611.97156 | 0.5078125 | 0.02409432 | 25.498815 | #N/A |  |  |  |  | 51 | 0.76456726 | 588.19708 | 0.50878906 | 0.0231687 | 24.50821 | #N/A |  |  |  |  | 51 | 0.76009458 | 578.14856 | 0.5078125 | 0.02303317 | 24.08952 | #N/A
| 52 | 0.79257727 | 604.69019 | 0.51855469 | 0.02401749 | 25.19542 | #N/A |  |  |  |  | 52 | 0.7891537 | 604.24304 | 0.51855469 | 0.02391375 | 25.17679 | #N/A |  |  |  |  | 52 | 0.81148857 | 623.22449 | 0.51757813 | 0.02459056 | 25.96769 | #N/A |  |  |  |  | 52 | 0.78101259 | 598.9007 | 0.51855469 | 0.02366705 | 24.9542 | #N/A |  |  |  |  | 52 | 0.77620357 | 589.24512 | 0.51757813 | 0.02352132 | 24.55188 | #N/A
| 53 | 0.80808187 | 615.94434 | 0.52832031 | 0.02448733 | 25.6643475 | #N/A |  |  |  |  | 53 | 0.80550164 | 616.17902 | 0.52832031 | 0.02440914 | 25.67413 | #N/A |  |  |  |  | 53 | 0.82802176 | 634.19867 | 0.52734375 | 0.02509157 | 26.42494 | #N/A |  |  |  |  | 53 | 0.79764414 | 609.69135 | 0.52832031 | 0.02417103 | 25.40380625 | #N/A |  |  |  |  | 53 | 0.79275811 | 599.45978 | 0.52734375 | 0.02402297 | 24.97749 | #N/A
| 54 | 0.8244679 | 626.00671 | 0.53808594 | 0.02498388 | 26.08361 | #N/A |  |  |  |  | 54 | 0.8225795 | 627.46625 | 0.53808594 | 0.02492665 | 26.14443 | #N/A |  |  |  |  | 54 | 0.84422523 | 645.62048 | 0.53710938 | 0.02558258 | 26.90085 | #N/A |  |  |  |  | 54 | 0.81419635 | 620.77429 | 0.53808594 | 0.02467262 | 25.8656 | #N/A |  |  |  |  | 54 | 0.80893147 | 610.10632 | 0.53710938 | 0.02451307 | 25.4211 | #N/A
| 55 | 0.841515 | 636.94202 | 0.54785156 | 0.02550045 | 26.53925 | #N/A |  |  |  |  | 55 | 0.83885527 | 638.38104 | 0.54785156 | 0.02541986 | 26.59921 | #N/A |  |  |  |  | 55 | 0.86059827 | 656.72009 | 0.546875 | 0.02607874 | 27.36334 | #N/A |  |  |  |  | 55 | 0.83112735 | 632.2417 | 0.54785156 | 0.02518568 | 26.3434 | #N/A |  |  |  |  | 55 | 0.82565325 | 622.0152 | 0.546875 | 0.0250198 | 25.9173 | #N/A
| 56 | 0.85757595 | 648.22351 | 0.55761719 | 0.02598715 | 27.00931 | #N/A |  |  |  |  | 56 | 0.85550362 | 648.74445 | 0.55761719 | 0.02592435 | 27.03101875 | #N/A |  |  |  |  | 56 | 0.87797934 | 667.67682 | 0.55664063 | 0.02660543 | 27.8198675 | #N/A |  |  |  |  | 56 | 0.84749538 | 643.63684 | 0.55761719 | 0.02568168 | 26.8182 | #N/A |  |  |  |  | 56 | 0.84234655 | 633.00348 | 0.55664063 | 0.02552565 | 26.375145 | #N/A
| 57 | 0.87368459 | 658.99335 | 0.56738281 | 0.02647529 | 27.45805625 | #N/A |  |  |  |  | 57 | 0.87125629 | 658.78821 | 0.56738281 | 0.02640171 | 27.44950875 | #N/A |  |  |  |  | 57 | 0.89406455 | 678.46039 | 0.56640625 | 0.02709287 | 28.26918 | #N/A |  |  |  |  | 57 | 0.86369139 | 654.90668 | 0.56738281 | 0.02617247 | 27.28778 | #N/A |  |  |  |  | 57 | 0.85825765 | 643.31567 | 0.56640625 | 0.02600781 | 26.80482 | #N/A
| 58 | 0.89064115 | 669.93579 | 0.57714844 | 0.02698913 | 27.91399125 | #N/A |  |  |  |  | 58 | 0.88870323 | 670.12225 | 0.57714844 | 0.0269304 | 27.92176 | #N/A |  |  |  |  | 58 | 0.91034997 | 688.87292 | 0.57617188 | 0.02758636 | 28.70304 | #N/A |  |  |  |  | 58 | 0.88030356 | 665.45654 | 0.57714844 | 0.02667587 | 27.72736 | #N/A |  |  |  |  | 58 | 0.87528455 | 653.29742 | 0.57617188 | 0.02652377 | 27.22073 | #N/A
| 59 | 0.90682745 | 679.8244 | 0.58691406 | 0.02747962 | 28.32602 | #N/A |  |  |  |  | 59 | 0.90590137 | 681.33472 | 0.58691406 | 0.02745156 | 28.38895 | #N/A |  |  |  |  | 59 | 0.92743891 | 699.42242 | 0.5859375 | 0.02810421 | 29.1426 | #N/A |  |  |  |  | 59 | 0.89680821 | 675.24084 | 0.58691406 | 0.02717601 | 28.135035 | #N/A |  |  |  |  | 59 | 0.89165115 | 663.67523 | 0.5859375 | 0.02701973 | 27.65313 | #N/A
| 60 | 0.92296267 | 689.76398 | 0.59667969 | 0.02796857 | 28.74017 | #N/A |  |  |  |  | 60 | 0.92245704 | 691.74341 | 0.59667969 | 0.02795324 | 28.82264 | #N/A |  |  |  |  | 60 | 0.94434428 | 709.00171 | 0.59570313 | 0.02861649 | 29.54174 | #N/A |  |  |  |  | 60 | 0.91357732 | 685.9212 | 0.59667969 | 0.02768416 | 28.58005 | #N/A |  |  |  |  | 60 | 0.90773547 | 673.79443 | 0.59570313 | 0.02750714 | 28.07477 | #N/A
| 61 | 0.93959618 | 699.91638 | 0.60644531 | 0.02847261 | 29.1631825 | #N/A |  |  |  |  | 61 | 0.93844247 | 702.43542 | 0.60644531 | 0.02843765 | 29.2681425 | #N/A |  |  |  |  | 61 | 0.96060926 | 719.59882 | 0.60546875 | 0.02910937 | 29.98328 | #N/A |  |  |  |  | 61 | 0.93070358 | 697.07086 | 0.60644531 | 0.02820314 | 29.04462 | #N/A |  |  |  |  | 61 | 0.92446667 | 683.96045 | 0.60546875 | 0.02801414 | 28.49835 | #N/A
| 62 | 0.95694613 | 710.9649 | 0.61621094 | 0.02899837 | 29.6235375 | #N/A |  |  |  |  | 62 | 0.95460409 | 711.87976 | 0.61621094 | 0.0289274 | 29.66166 | #N/A |  |  |  |  | 62 | 0.9765926 | 730.04785 | 0.61523438 | 0.02959372 | 30.41866 | #N/A |  |  |  |  | 62 | 0.94755501 | 707.68091 | 0.61621094 | 0.02871379 | 29.4867 | #N/A |  |  |  |  | 62 | 0.94093245 | 694.64478 | 0.61523438 | 0.0285131 | 28.9435325 | #N/A
| 63 | 0.97292829 | 721.12463 | 0.62597656 | 0.02948268 | 30.04686 | #N/A |  |  |  |  | 63 | 0.97215056 | 721.67523 | 0.62597656 | 0.02945911 | 30.06980125 | #N/A |  |  |  |  | 63 | 0.99344397 | 740.22064 | 0.625 | 0.03010436 | 30.84253 | #N/A |  |  |  |  | 63 | 0.96341002 | 718.00616 | 0.62597656 | 0.02919424 | 29.91692 | #N/A |  |  |  |  | 63 | 0.9583351 | 704.30701 | 0.625 | 0.02904046 | 29.34613 | #N/A
| 64 | 0.99006492 | 732.03491 | 0.63574219 | 0.03000197 | 30.50145 | #N/A |  |  |  |  | 64 | 0.98763484 | 731.80151 | 0.63574219 | 0.02992833 | 30.49173 | #N/A |  |  |  |  | 64 | 1.0105665 | 749.84076 | 0.63476563 | 0.03062323 | 31.243365 | #N/A |  |  |  |  | 64 | 0.97971779 | 727.62225 | 0.63574219 | 0.02968842 | 30.31759375 | #N/A |  |  |  |  | 64 | 0.97489387 | 714.87531 | 0.63476563 | 0.02954224 | 29.78647125 | #N/A
| 65 | 1.0066358 | 740.52936 | 0.64550781 | 0.03050412 | 30.85539 | #N/A |  |  |  |  | 65 | 1.0044446 | 741.15729 | 0.64550781 | 0.03043772 | 30.88155375 | #N/A |  |  |  |  | 65 | 1.0266811 | 759.18237 | 0.64453125 | 0.03111155 | 31.63259875 | #N/A |  |  |  |  | 65 | 0.9966048 | 737.23804 | 0.64550781 | 0.03020015 | 30.71825 | #N/A |  |  |  |  | 65 | 0.99043691 | 723.85449 | 0.64453125 | 0.03001324 | 30.16060375 | #N/A
| 66 | 1.0230048 | 749.94495 | 0.65527344 | 0.03100015 | 31.24770625 | #N/A |  |  |  |  | 66 | 1.0204552 | 751.82971 | 0.65527344 | 0.03092288 | 31.32624 | #N/A |  |  |  |  | 66 | 1.0430697 | 768.68634 | 0.65429688 | 0.03160817 | 32.0285975 | #N/A |  |  |  |  | 66 | 1.0133524 | 746.76227 | 0.65527344 | 0.03070765 | 31.11509 | #N/A |  |  |  |  | 66 | 1.0069457 | 732.46814 | 0.65429688 | 0.03051351 | 30.51951 | #N/A
| 67 | 1.0394469 | 759.08398 | 0.66503906 | 0.03149839 | 31.6285 | #N/A |  |  |  |  | 67 | 1.037434 | 761.40607 | 0.66503906 | 0.03143739 | 31.72525 | #N/A |  |  |  |  | 67 | 1.0598402 | 778.31787 | 0.6640625 | 0.03211637 | 32.42991125 | #N/A |  |  |  |  | 67 | 1.0299821 | 755.87195 | 0.66503906 | 0.03121158 | 31.49466 | #N/A |  |  |  |  | 67 | 1.0240459 | 741.78497 | 0.6640625 | 0.03103169 | 30.90771 | #N/A
| 68 | 1.0567726 | 768.99622 | 0.67480469 | 0.03202341 | 32.04151 | #N/A |  |  |  |  | 68 | 1.0545443 | 770.67926 | 0.67480469 | 0.03195589 | 32.11164 | #N/A |  |  |  |  | 68 | 1.076232 | 787.17877 | 0.67382813 | 0.03261309 | 32.79912 | #N/A |  |  |  |  | 68 | 1.0463055 | 765.96674 | 0.67480469 | 0.03170623 | 31.91528 | #N/A |  |  |  |  | 68 | 1.040974 | 751.18054 | 0.67382813 | 0.03154467 | 31.29919 | #N/A
| 69 | 1.0725759 | 778.81525 | 0.68457031 | 0.0325023 | 32.45064 | #N/A |  |  |  |  | 69 | 1.0711694 | 779.48383 | 0.68457031 | 0.03245968 | 32.47849 | #N/A |  |  |  |  | 69 | 1.0925474 | 796.3158 | 0.68359375 | 0.0331075 | 33.179825 | #N/A |  |  |  |  | 69 | 1.063031 | 775.60541 | 0.68457031 | 0.03221306 | 32.31689 | #N/A |  |  |  |  | 69 | 1.0569023 | 760.15045 | 0.68359375 | 0.03202734 | 31.67294 | #N/A
| 70 | 1.0898043 | 787.29449 | 0.69433594 | 0.03302437 | 32.80394 | #N/A |  |  |  |  | 70 | 1.087742 | 787.79346 | 0.69433594 | 0.03296188 | 32.8247275 | #N/A |  |  |  |  | 70 | 1.109983 | 805.034 | 0.69335938 | 0.03363585 | 33.54308 | #N/A |  |  |  |  | 70 | 1.0790651 | 784.93475 | 0.69433594 | 0.03269894 | 32.70561 | #N/A |  |  |  |  | 70 | 1.0728892 | 769.06976 | 0.69335938 | 0.03251179 | 32.04457 | #N/A
| 71 | 1.1058828 | 795.8219 | 0.70410156 | 0.0335116 | 33.15925 | #N/A |  |  |  |  | 71 | 1.1036576 | 796.15259 | 0.70410156 | 0.03344417 | 33.17302 | #N/A |  |  |  |  | 71 | 1.125885 | 813.09143 | 0.703125 | 0.03411773 | 33.87881 | #N/A |  |  |  |  | 71 | 1.0959175 | 793.5022 | 0.70410156 | 0.03320962 | 33.06259 | #N/A |  |  |  |  | 71 | 1.0900311 | 776.84253 | 0.703125 | 0.03303125 | 32.36843875 | #N/A
| 72 | 1.1218357 | 803.31439 | 0.71386719 | 0.03399502 | 33.47143 | #N/A |  |  |  |  | 72 | 1.1196998 | 804.69073 | 0.71386719 | 0.0339303 | 33.52878 | #N/A |  |  |  |  | 72 | 1.1431849 | 820.96313 | 0.71289063 | 0.03464197 | 34.2068 | #N/A |  |  |  |  | 72 | 1.112191 | 801.16132 | 0.71386719 | 0.03370276 | 33.38172 | #N/A |  |  |  |  | 72 | 1.1070534 | 784.98621 | 0.71289063 | 0.03354707 | 32.70775875 | #N/A
| 73 | 1.1387157 | 811.06616 | 0.72363281 | 0.03450654 | 33.79442 | #N/A |  |  |  |  | 73 | 1.1370904 | 813.78333 | 0.72363281 | 0.03445728 | 33.90763875 | #N/A |  |  |  |  | 73 | 1.1591592 | 828.8689 | 0.72265625 | 0.03512604 | 34.5362 | #N/A |  |  |  |  | 73 | 1.1295187 | 809.83154 | 0.72363281 | 0.03422784 | 33.74298 | #N/A |  |  |  |  | 73 | 1.1233541 | 792.32562 | 0.72265625 | 0.03404103 | 33.0135675 | #N/A
| 74 | 1.1555035 | 819.27209 | 0.73339844 | 0.03501526 | 34.13634 | #N/A |  |  |  |  | 74 | 1.1537935 | 821.32678 | 0.73339844 | 0.03496344 | 34.22195 | #N/A |  |  |  |  | 74 | 1.1751041 | 836.31561 | 0.73242188 | 0.03560922 | 34.84648375 | #N/A |  |  |  |  | 74 | 1.1458764 | 817.26758 | 0.73339844 | 0.03472353 | 34.05282 | #N/A |  |  |  |  | 74 | 1.1395268 | 800.50214 | 0.73242188 | 0.03453112 | 33.35426 | #N/A
| 75 | 1.1719139 | 826.82556 | 0.74316406 | 0.03551254 | 34.451065 | #N/A |  |  |  |  | 75 | 1.1699855 | 828.34686 | 0.74316406 | 0.03545411 | 34.5144525 | #N/A |  |  |  |  | 75 | 1.1921264 | 844.22748 | 0.7421875 | 0.03612504 | 35.176145 | #N/A |  |  |  |  | 75 | 1.1626432 | 825.71393 | 0.74316406 | 0.03523161 | 34.40475 | #N/A |  |  |  |  | 75 | 1.1561805 | 808.28497 | 0.7421875 | 0.03503577 | 33.67854 | #N/A
| 76 | 1.1882221 | 834.04059 | 0.75292969 | 0.03600673 | 34.75169125 | #N/A |  |  |  |  | 76 | 1.1864775 | 835.12616 | 0.75292969 | 0.03595386 | 34.79692 | #N/A |  |  |  |  | 76 | 1.2084483 | 851.12079 | 0.75195313 | 0.03661965 | 35.46336625 | #N/A |  |  |  |  | 76 | 1.178465 | 832.86304 | 0.75292969 | 0.03571106 | 34.70263 | #N/A |  |  |  |  | 76 | 1.1718054 | 815.12457 | 0.75195313 | 0.03550925 | 33.96352375 | #N/A
| 77 | 1.2049941 | 841.10889 | 0.76269531 | 0.03651497 | 35.04620375 | #N/A |  |  |  |  | 77 | 1.2032181 | 842.03845 | 0.76269531 | 0.03646115 | 35.08494 | #N/A |  |  |  |  | 77 | 1.2255167 | 857.24756 | 0.76171875 | 0.03713687 | 35.71865 | #N/A |  |  |  |  | 77 | 1.194831 | 840.27112 | 0.76269531 | 0.036207 | 35.0113 | #N/A |  |  |  |  | 77 | 1.1899197 | 821.50238 | 0.76171875 | 0.03605817 | 34.22927 | #N/A
| 78 | 1.2213345 | 846.94525 | 0.77246094 | 0.03701014 | 35.28939 | #N/A |  |  |  |  | 78 | 1.218833 | 848.40063 | 0.77246094 | 0.03693433 | 35.35002625 | #N/A |  |  |  |  | 78 | 1.2416331 | 862.32867 | 0.77148438 | 0.03762525 | 35.93036125 | #N/A |  |  |  |  | 78 | 1.2109587 | 846.69537 | 0.77246094 | 0.03669572 | 35.27897375 | #N/A |  |  |  |  | 78 | 1.2062112 | 826.85938 | 0.77148438 | 0.03655185 | 34.45247 | #N/A
| 79 | 1.2381681 | 852.02789 | 0.78222656 | 0.03752025 | 35.50116 | #N/A |  |  |  |  | 79 | 1.2373214 | 854.8457 | 0.78222656 | 0.03749459 | 35.61857 | #N/A |  |  |  |  | 79 | 1.2584943 | 867.84015 | 0.78125 | 0.03813619 | 36.16000625 | #N/A |  |  |  |  | 79 | 1.2276952 | 852.13513 | 0.78222656 | 0.03720288 | 35.50563 | #N/A |  |  |  |  | 79 | 1.2226149 | 831.63135 | 0.78125 | 0.03704894 | 34.65130625 | #N/A
| 80 | 1.2550249 | 856.94324 | 0.79199219 | 0.03803106 | 35.70597 | #N/A |  |  |  |  | 80 | 1.2529823 | 860.71356 | 0.79199219 | 0.03796916 | 35.863065 | #N/A |  |  |  |  | 80 | 1.2747517 | 873.32739 | 0.79101563 | 0.03862884 | 36.38864125 | #N/A |  |  |  |  | 80 | 1.2447881 | 858.15411 | 0.79199219 | 0.03772085 | 35.75642125 | #N/A |  |  |  |  | 80 | 1.2388867 | 836.91754 | 0.79101563 | 0.03754202 | 34.87156 | #N/A
| 81 | 1.2712687 | 862.42975 | 0.80175781 | 0.03852329 | 35.93457 | #N/A |  |  |  |  | 81 | 1.2695804 | 864.97827 | 0.80175781 | 0.03847213 | 36.04076125 | #N/A |  |  |  |  | 81 | 1.2909873 | 877.7182 | 0.80078125 | 0.03912083 | 36.57159 | #N/A |  |  |  |  | 81 | 1.2621125 | 863.92572 | 0.80175781 | 0.03824583 | 35.996905 | #N/A |  |  |  |  | 81 | 1.2554939 | 841.73383 | 0.80078125 | 0.03804527 | 35.07224 | #N/A
| 82 | 1.2877858 | 866.6369 | 0.81152344 | 0.03902381 | 36.10987 | #N/A |  |  |  |  | 82 | 1.2862078 | 869.50763 | 0.81152344 | 0.03897599 | 36.22948 | #N/A |  |  |  |  | 82 | 1.3092133 | 881.74268 | 0.81054688 | 0.03967313 | 36.73928 | #N/A |  |  |  |  | 82 | 1.2780113 | 868.8606 | 0.81152344 | 0.03872762 | 36.202525 | #N/A |  |  |  |  | 82 | 1.2729529 | 845.98352 | 0.81054688 | 0.03857433 | 35.24931 | #N/A
| 83 | 1.3045206 | 870.84137 | 0.82128906 | 0.03953093 | 36.28506 | #N/A |  |  |  |  | 83 | 1.3027548 | 872.99585 | 0.82128906 | 0.03947742 | 36.37483 | #N/A |  |  |  |  | 83 | 1.3258755 | 884.2027 | 0.8203125 | 0.04017805 | 36.84178 | #N/A |  |  |  |  | 83 | 1.2951261 | 873.41907 | 0.82128906 | 0.03924625 | 36.39246125 | #N/A |  |  |  |  | 83 | 1.2894286 | 849.37 | 0.8203125 | 0.03907359 | 35.39042 | #N/A
| 84 | 1.3213512 | 873.4375 | 0.83105469 | 0.04004095 | 36.39323 | #N/A |  |  |  |  | 84 | 1.320435 | 876.97241 | 0.83105469 | 0.04001318 | 36.54052 | #N/A |  |  |  |  | 84 | 1.3414705 | 886.48352 | 0.83007813 | 0.04065062 | 36.93681 | #N/A |  |  |  |  | 84 | 1.3115681 | 876.38965 | 0.83105469 | 0.03974449 | 36.51624 | #N/A |  |  |  |  | 84 | 1.3050402 | 851.57349 | 0.83007813 | 0.03954667 | 35.48222875 | #N/A
| 85 | 1.3382113 | 875.24109 | 0.84082031 | 0.04055186 | 36.46837875 | #N/A |  |  |  |  | 85 | 1.3366239 | 879.63159 | 0.84082031 | 0.04050375 | 36.65131625 | #N/A |  |  |  |  | 85 | 1.3586069 | 888.4342 | 0.83984375 | 0.04116991 | 37.01809 | #N/A |  |  |  |  | 85 | 1.3281808 | 878.50342 | 0.84082031 | 0.0402479 | 36.60431 | #N/A |  |  |  |  | 85 | 1.3225197 | 853.08557 | 0.83984375 | 0.04007635 | 35.54523 | #N/A
| 86 | 1.3544658 | 876.5 | 0.85058594 | 0.04104442 | 36.52083 | #N/A |  |  |  |  | 86 | 1.3534131 | 881.99957 | 0.85058594 | 0.04101252 | 36.74998 | #N/A |  |  |  |  | 86 | 1.3751872 | 888.78033 | 0.84960938 | 0.04167234 | 37.03251375 | #N/A |  |  |  |  | 86 | 1.3455007 | 880.51672 | 0.85058594 | 0.04077275 | 36.6882 | #N/A |  |  |  |  | 86 | 1.3391372 | 853.88092 | 0.84960938 | 0.04057992 | 35.57837 | #N/A
| 87 | 1.3713063 | 877.73877 | 0.86035156 | 0.04155474 | 36.57244875 | 36.57244875 |  |  |  |  | 87 | 1.368944 | 882.14209 | 0.86035156 | 0.04148315 | 36.75592 | 36.75592 |  |  |  |  | 87 | 1.3910766 | 889.49945 | 0.859375 | 0.04215384 | 37.06248 | 37.06248 |  |  |  |  | 87 | 1.3612862 | 880.77972 | 0.86035156 | 0.0412511 | 36.699155 | #N/A |  |  |  |  | 87 | 1.3558426 | 854.75543 | 0.859375 | 0.04108614 | 35.61481 | #N/A
| 88 | 1.3875067 | 877.60565 | 0.87011719 | 0.04204566 | 36.5669 | #N/A |  |  |  |  | 88 | 1.386193 | 881.4679 | 0.87011719 | 0.04200585 | 36.72783 | #N/A |  |  |  |  | 88 | 1.4085536 | 889.42926 | 0.86914063 | 0.04268344 | 37.0595525 | #N/A |  |  |  |  | 88 | 1.3783847 | 881.49872 | 0.87011719 | 0.04176923 | 36.72911 | 36.72911 |  |  |  |  | 88 | 1.3721087 | 854.84247 | 0.86914063 | 0.04157905 | 35.61843625 | 35.61843625
| 89 | 1.4039049 | 876.71539 | 0.87988281 | 0.04254257 | 36.52981 | #N/A |  |  |  |  | 89 | 1.4025607 | 881.21942 | 0.87988281 | 0.04250184 | 36.71748 | #N/A |  |  |  |  | 89 | 1.4244797 | 888.224 | 0.87890625 | 0.04316605 | 37.00933 | #N/A |  |  |  |  | 89 | 1.3950816 | 880.53259 | 0.87988281 | 0.0422752 | 36.68886 | #N/A |  |  |  |  | 89 | 1.3891318 | 854.15894 | 0.87890625 | 0.0420949 | 35.58996 | #N/A
| 90 | 1.4201736 | 875.63214 | 0.88964844 | 0.04303556 | 36.4846725 | #N/A |  |  |  |  | 90 | 1.4203249 | 880.10773 | 0.88964844 | 0.04304015 | 36.67116 | #N/A |  |  |  |  | 90 | 1.4418658 | 885.95264 | 0.88867188 | 0.0436929 | 36.91469 | #N/A |  |  |  |  | 90 | 1.4120584 | 879.23004 | 0.88964844 | 0.04278965 | 36.634585 | #N/A |  |  |  |  | 90 | 1.4056464 | 852.15887 | 0.88867188 | 0.04259535 | 35.50662 | #N/A
| 91 | 1.4370106 | 872.94708 | 0.89941406 | 0.04354578 | 36.372795 | #N/A |  |  |  |  | 91 | 1.4367594 | 878.39722 | 0.89941406 | 0.04353816 | 36.59988 | #N/A |  |  |  |  | 91 | 1.4578408 | 883.00507 | 0.8984375 | 0.04417699 | 36.79188 | #N/A |  |  |  |  | 91 | 1.4277999 | 876.33954 | 0.89941406 | 0.04326666 | 36.5141475 | #N/A |  |  |  |  | 91 | 1.4218835 | 848.61646 | 0.8984375 | 0.04308738 | 35.35902 | #N/A
| 92 | 1.4541922 | 870.14642 | 0.90917969 | 0.04406643 | 36.2561 | #N/A |  |  |  |  | 92 | 1.4532408 | 876.66486 | 0.90917969 | 0.0440376 | 36.5277025 | #N/A |  |  |  |  | 92 | 1.4741261 | 879.92639 | 0.90820313 | 0.04467049 | 36.6636 | #N/A |  |  |  |  | 92 | 1.4452211 | 873.24969 | 0.90917969 | 0.04379458 | 36.38540375 | #N/A |  |  |  |  | 92 | 1.4392552 | 846.24603 | 0.90820313 | 0.04361379 | 35.26025125 | #N/A
| 93 | 1.4709381 | 866.85187 | 0.91894531 | 0.04457388 | 36.11883 | #N/A |  |  |  |  | 93 | 1.4698101 | 873.14734 | 0.91894531 | 0.0445397 | 36.38114 | #N/A |  |  |  |  | 93 | 1.4915539 | 877.06067 | 0.91796875 | 0.0451986 | 36.54419 | #N/A |  |  |  |  | 93 | 1.46121 | 869.52643 | 0.91894531 | 0.04427909 | 36.23027 | #N/A |  |  |  |  | 93 | 1.4559296 | 843.565 | 0.91796875 | 0.04411908 | 35.14854 | #N/A
| 94 | 1.4877559 | 864.32098 | 0.92871094 | 0.04508351 | 36.01337 | #N/A |  |  |  |  | 94 | 1.4856107 | 869.90747 | 0.92871094 | 0.04501851 | 36.24614 | #N/A |  |  |  |  | 94 | 1.5085849 | 874.37445 | 0.92773438 | 0.04571469 | 36.43226875 | #N/A |  |  |  |  | 94 | 1.4776614 | 865.87897 | 0.92871094 | 0.04477762 | 36.07829 | #N/A |  |  |  |  | 94 | 1.4722649 | 840.21558 | 0.92773438 | 0.04461409 | 35.0089825 | #N/A
| 95 | 1.5042642 | 861.46454 | 0.93847656 | 0.04558376 | 35.89436 | #N/A |  |  |  |  | 95 | 1.5027896 | 865.96454 | 0.93847656 | 0.04553908 | 36.08186 | #N/A |  |  |  |  | 95 | 1.5242549 | 870.67914 | 0.9375 | 0.04618954 | 36.2782975 | #N/A |  |  |  |  | 95 | 1.4943087 | 861.93408 | 0.93847656 | 0.04528208 | 35.91392 | #N/A |  |  |  |  | 95 | 1.4891624 | 837.54797 | 0.9375 | 0.04512613 | 34.89783 | #N/A
| 96 | 1.5212477 | 857.66986 | 0.94824219 | 0.04609842 | 35.73624 | #N/A |  |  |  |  | 96 | 1.5202224 | 862.185 | 0.94824219 | 0.04606735 | 35.924375 | #N/A |  |  |  |  | 96 | 1.5417002 | 867.59222 | 0.94726563 | 0.04671819 | 36.14968 | #N/A |  |  |  |  | 96 | 1.5114398 | 858.20984 | 0.94824219 | 0.04580121 | 35.75874 | #N/A |  |  |  |  | 96 | 1.5050377 | 833.77393 | 0.94726563 | 0.0456072 | 34.74058 | #N/A
| 97 | 1.5379086 | 854.40448 | 0.95800781 | 0.04660329 | 35.60019 | #N/A |  |  |  |  | 97 | 1.5359639 | 859.23236 | 0.95800781 | 0.04654436 | 35.80135 | #N/A |  |  |  |  | 97 | 1.5579032 | 863.45709 | 0.95703125 | 0.04720919 | 35.97737875 | #N/A |  |  |  |  | 97 | 1.5280256 | 852.97284 | 0.95800781 | 0.04630381 | 35.540535 | #N/A |  |  |  |  | 97 | 1.5217196 | 829.83197 | 0.95703125 | 0.04611272 | 34.57633 | #N/A
| 98 | 1.5543282 | 849.99023 | 0.96777344 | 0.04710085 | 35.41626 | #N/A |  |  |  |  | 98 | 1.5525603 | 855.94617 | 0.96777344 | 0.04704728 | 35.66442375 | #N/A |  |  |  |  | 98 | 1.5747662 | 859.97986 | 0.96679688 | 0.04772019 | 35.83249 | #N/A |  |  |  |  | 98 | 1.5449134 | 848.83313 | 0.96777344 | 0.04681556 | 35.36805 | #N/A |  |  |  |  | 98 | 1.5380559 | 826.26642 | 0.96679688 | 0.04660775 | 34.4277675 | #N/A
| 99 | 1.5714417 | 846.81427 | 0.97753906 | 0.04761945 | 35.28393 | #N/A |  |  |  |  | 99 | 1.5696287 | 852.44952 | 0.97753906 | 0.04756451 | 35.51873 | #N/A |  |  |  |  | 99 | 1.5921878 | 857.34308 | 0.9765625 | 0.04824812 | 35.72263 | #N/A |  |  |  |  | 99 | 1.5617188 | 845.69482 | 0.97753906 | 0.04732481 | 35.23728 | #N/A |  |  |  |  | 99 | 1.5552121 | 823.16779 | 0.9765625 | 0.04712764 | 34.29866 | #N/A
| 100 | 1.5871067 | 843.53015 | 0.98730469 | 0.04809414 | 35.14709 | #N/A |  |  |  |  | 100 | 1.5862243 | 849.47583 | 0.98730469 | 0.0480674 | 35.39482625 | #N/A |  |  |  |  | 100 | 1.608481 | 854.57153 | 0.98632813 | 0.04874185 | 35.60715 | #N/A |  |  |  |  | 100 | 1.5782276 | 841.29352 | 0.98730469 | 0.04782508 | 35.0539 | #N/A |  |  |  |  | 100 | 1.5717543 | 821.06464 | 0.98632813 | 0.04762892 | 34.21103 | #N/A
| 101 | 1.6044235 | 841.17242 | 0.99707031 | 0.04861889 | 35.04885 | #N/A |  |  |  |  | 101 | 1.6032954 | 845.60992 | 0.99707031 | 0.04858471 | 35.23375 | #N/A |  |  |  |  | 101 | 1.6243895 | 851.89307 | 0.99609375 | 0.04922392 | 35.49554 | #N/A |  |  |  |  | 101 | 1.5945584 | 838.05109 | 0.99707031 | 0.04831995 | 34.9188 | #N/A |  |  |  |  | 101 | 1.5886328 | 817.92761 | 0.99609375 | 0.04814039 | 34.08032 | #N/A
| 102 | 1.6209004 | 838.22406 | 1.0068359 | 0.04911819 | 34.9260025 | #N/A |  |  |  |  | 102 | 1.6197548 | 842.50903 | 1.0068359 | 0.04908348 | 35.10454 | #N/A |  |  |  |  | 102 | 1.6411479 | 848.70282 | 1.0058594 | 0.04973175 | 35.3626175 | #N/A |  |  |  |  | 102 | 1.6108766 | 834.52948 | 1.0068359 | 0.04881444 | 34.77206 | #N/A |  |  |  |  | 102 | 1.6045814 | 815.08398 | 1.0058594 | 0.04862368 | 33.9618325 | #N/A
| 103 | 1.636687 | 834.80542 | 1.0166016 | 0.04959658 | 34.78356 | #N/A |  |  |  |  | 103 | 1.6358994 | 838.9552 | 1.0166016 | 0.04957271 | 34.95647 | #N/A |  |  |  |  | 103 | 1.657614 | 845.2688 | 1.015625 | 0.05023073 | 35.21953 | #N/A |  |  |  |  | 103 | 1.628343 | 831.58447 | 1.0166016 | 0.04934373 | 34.64935 | #N/A |  |  |  |  | 103 | 1.6217901 | 811.9939 | 1.015625 | 0.04914515 | 33.83308 | #N/A
| 104 | 1.6536938 | 831.47137 | 1.0263672 | 0.05011193 | 34.64464 | #N/A |  |  |  |  | 104 | 1.6521738 | 836.57196 | 1.0263672 | 0.05006587 | 34.857165 | #N/A |  |  |  |  | 104 | 1.674415 | 842.45123 | 1.0253906 | 0.05073985 | 35.10213 | #N/A |  |  |  |  | 104 | 1.6448916 | 828.00452 | 1.0263672 | 0.0498452 | 34.50019 | #N/A |  |  |  |  | 104 | 1.6389123 | 809.57269 | 1.0253906 | 0.04966401 | 33.7322 | #N/A
| 105 | 1.6709551 | 828.51538 | 1.0361328 | 0.050635 | 34.52147 | #N/A |  |  |  |  | 105 | 1.6689006 | 834.32642 | 1.0361328 | 0.05057275 | 34.7636 | #N/A |  |  |  |  | 105 | 1.6918272 | 840.04089 | 1.0351563 | 0.05126749 | 35.00170375 | #N/A |  |  |  |  | 105 | 1.6609958 | 824.44983 | 1.0361328 | 0.05033321 | 34.35207625 | #N/A |  |  |  |  | 105 | 1.6550205 | 806.73926 | 1.0351563 | 0.05015214 | 33.61414 | #N/A
| 106 | 1.6869882 | 826.30231 | 1.0458984 | 0.05112085 | 34.42926 | #N/A |  |  |  |  | 106 | 1.6855253 | 831.40631 | 1.0458984 | 0.05107652 | 34.64193 | #N/A |  |  |  |  | 106 | 1.7081422 | 837.84851 | 1.0449219 | 0.05176188 | 34.91035 | #N/A |  |  |  |  | 106 | 1.6773022 | 821.09076 | 1.0458984 | 0.05082734 | 34.212115 | #N/A |  |  |  |  | 106 | 1.6724094 | 803.91205 | 1.0449219 | 0.05067907 | 33.49634 | #N/A
| 107 | 1.7031066 | 823.94238 | 1.0556641 | 0.05160929 | 34.3309325 | #N/A |  |  |  |  | 107 | 1.7026613 | 828.70862 | 1.0556641 | 0.0515958 | 34.52953 | #N/A |  |  |  |  | 107 | 1.7250674 | 835.63513 | 1.0546875 | 0.05227477 | 34.81813 | #N/A |  |  |  |  | 107 | 1.6948973 | 818.26947 | 1.0556641 | 0.05136052 | 34.09456125 | #N/A |  |  |  |  | 107 | 1.6878358 | 802.16272 | 1.0546875 | 0.05114654 | 33.42345 | #N/A
| 108 | 1.7209613 | 822.26434 | 1.0654297 | 0.05215034 | 34.26101 | #N/A |  |  |  |  | 108 | 1.7192712 | 825.2627 | 1.0654297 | 0.05209913 | 34.38595 | #N/A |  |  |  |  | 108 | 1.7414368 | 833.51508 | 1.0644531 | 0.05277081 | 34.729795 | #N/A |  |  |  |  | 108 | 1.7110746 | 815.53235 | 1.0654297 | 0.05185075 | 33.98051 | #N/A |  |  |  |  | 108 | 1.7057154 | 800.2226 | 1.0644531 | 0.05168835 | 33.34261 | #N/A
| 109 | 1.736897 | 819.72003 | 1.0751953 | 0.05263324 | 34.15500125 | #N/A |  |  |  |  | 109 | 1.7359356 | 822.20807 | 1.0751953 | 0.05260411 | 34.25867 | #N/A |  |  |  |  | 109 | 1.7582588 | 830.90698 | 1.0742188 | 0.05328057 | 34.62112 | #N/A |  |  |  |  | 109 | 1.7277519 | 812.68719 | 1.0751953 | 0.05235612 | 33.86196625 | #N/A |  |  |  |  | 109 | 1.7221847 | 797.43176 | 1.0742188 | 0.05218742 | 33.22632 | #N/A
| 110 | 1.7541107 | 817.27783 | 1.0849609 | 0.05315487 | 34.05324 | #N/A |  |  |  |  | 110 | 1.7521789 | 819.88739 | 1.0849609 | 0.05309633 | 34.16197 | #N/A |  |  |  |  | 110 | 1.7744739 | 828.13495 | 1.0839844 | 0.05377194 | 34.50562 | #N/A |  |  |  |  | 110 | 1.7441442 | 808.4776 | 1.0849609 | 0.05285285 | 33.68657 | #N/A |  |  |  |  | 110 | 1.7388887 | 794.84692 | 1.0839844 | 0.0526936 | 33.11862 | #N/A
| 111 | 1.7709382 | 814.55457 | 1.0947266 | 0.05366479 | 33.93977375 | #N/A |  |  |  |  | 111 | 1.7690651 | 817.71503 | 1.0947266 | 0.05360803 | 34.07146 | #N/A |  |  |  |  | 111 | 1.790347 | 825.64929 | 1.09375 | 0.05425294 | 34.40205375 | #N/A |  |  |  |  | 111 | 1.7608749 | 804.26318 | 1.0947266 | 0.05335985 | 33.51097 | #N/A |  |  |  |  | 111 | 1.7552384 | 791.70734 | 1.09375 | 0.05318904 | 32.98781 | #N/A
| 112 | 1.7865298 | 811.54559 | 1.1044922 | 0.05413727 | 33.8144 | #N/A |  |  |  |  | 112 | 1.7861326 | 814.94745 | 1.1044922 | 0.05412523 | 33.95614375 | #N/A |  |  |  |  | 112 | 1.8078241 | 824.2912 | 1.1035156 | 0.05478255 | 34.34547 | #N/A |  |  |  |  | 112 | 1.7772762 | 800.6004 | 1.1044922 | 0.05385685 | 33.35835 | #N/A |  |  |  |  | 112 | 1.7706349 | 789.28918 | 1.1035156 | 0.0536556 | 32.88705 | #N/A
| 113 | 1.8039072 | 810.22009 | 1.1142578 | 0.05466385 | 33.75917 | #N/A |  |  |  |  | 113 | 1.8024544 | 811.66949 | 1.1142578 | 0.05461983 | 33.81956 | #N/A |  |  |  |  | 113 | 1.8234895 | 822.92487 | 1.1132813 | 0.05525726 | 34.28853625 | #N/A |  |  |  |  | 113 | 1.7944349 | 795.99634 | 1.1142578 | 0.05437682 | 33.16651 | #N/A |  |  |  |  | 113 | 1.7878047 | 787.27057 | 1.1132813 | 0.0541759 | 32.80294 | #N/A
| 114 | 1.8201882 | 808.31335 | 1.1240234 | 0.05515722 | 33.67972 | #N/A |  |  |  |  | 114 | 1.8190421 | 808.55548 | 1.1240234 | 0.05512249 | 33.68981 | #N/A |  |  |  |  | 114 | 1.8410264 | 820.99756 | 1.1230469 | 0.05578868 | 34.20823 | #N/A |  |  |  |  | 114 | 1.8113641 | 791.48926 | 1.1240234 | 0.05488982 | 32.97872 | #N/A |  |  |  |  | 114 | 1.8047392 | 785.13721 | 1.1230469 | 0.05468907 | 32.71405 | #N/A
| 115 | 1.8364688 | 806.05511 | 1.1337891 | 0.05565057 | 33.58563 | #N/A |  |  |  |  | 115 | 1.8354906 | 804.70746 | 1.1337891 | 0.05562093 | 33.5294775 | #N/A |  |  |  |  | 115 | 1.8571433 | 818.82349 | 1.1328125 | 0.05627707 | 34.11765 | #N/A |  |  |  |  | 115 | 1.8281405 | 785.09692 | 1.1337891 | 0.0553982 | 32.71237 | #N/A |  |  |  |  | 115 | 1.8214042 | 783.45636 | 1.1328125 | 0.05519407 | 32.644015 | #N/A
| 116 | 1.8533657 | 802.74384 | 1.1435547 | 0.0561626 | 33.44766 | #N/A |  |  |  |  | 116 | 1.8522793 | 801.37128 | 1.1435547 | 0.05612968 | 33.39047 | #N/A |  |  |  |  | 116 | 1.874635 | 816.05481 | 1.1425781 | 0.05680712 | 34.00228375 | #N/A |  |  |  |  | 116 | 1.844537 | 776.77051 | 1.1435547 | 0.05589506 | 32.36544 | #N/A |  |  |  |  | 116 | 1.8388578 | 780.71625 | 1.1425781 | 0.05572296 | 32.52984375 | #N/A
| 117 | 1.8692834 | 800.11877 | 1.1533203 | 0.05664495 | 33.33828 | #N/A |  |  |  |  | 117 | 1.868536 | 797.95441 | 1.1533203 | 0.0566223 | 33.2481 | #N/A |  |  |  |  | 117 | 1.8903455 | 814.05341 | 1.1523438 | 0.0572832 | 33.91889 | #N/A |  |  |  |  | 117 | 1.8613772 | 765.81879 | 1.1533203 | 0.05640537 | 31.90911625 | #N/A |  |  |  |  | 117 | 1.8549069 | 777.68365 | 1.1523438 | 0.0562093 | 32.40349 | #N/A
| 118 | 1.8865247 | 798.15112 | 1.1630859 | 0.05716742 | 33.2563 | #N/A |  |  |  |  | 118 | 1.8855529 | 793.75238 | 1.1630859 | 0.05713797 | 33.07302 | #N/A |  |  |  |  | 118 | 1.9076413 | 812.41309 | 1.1621094 | 0.05780731 | 33.85055 | #N/A |  |  |  |  | 118 | 1.8777291 | 749.09009 | 1.1630859 | 0.05690088 | 31.21209 | #N/A |  |  |  |  | 118 | 1.8715111 | 775.74255 | 1.1621094 | 0.05671246 | 32.32260625 | #N/A
| 119 | 1.9040757 | 795.77258 | 1.1728516 | 0.05769926 | 33.15719 | #N/A |  |  |  |  | 119 | 1.9029865 | 788.69244 | 1.1728516 | 0.05766626 | 32.862185 | #N/A |  |  |  |  | 119 | 1.9242634 | 810.48175 | 1.171875 | 0.05831101 | 33.77007 | #N/A |  |  |  |  | 119 | 1.8953711 | 702.80969 | 1.1728516 | 0.05743549 | 29.28374 | #N/A |  |  |  |  | 119 | 1.8879614 | 772.72565 | 1.171875 | 0.05721095 | 32.1969 | #N/A
| 120 | 1.9204929 | 793.31506 | 1.1826172 | 0.05819675 | 33.05479 | #N/A |  |  |  |  | 120 | 1.9184341 | 782.8551 | 1.1826172 | 0.05813437 | 32.6189625 | #N/A |  |  |  |  | 120 | 1.940954 | 808.80988 | 1.1816406 | 0.05881679 | 33.70041 | #N/A | [15 empty] | 120 | 1.9051393 | 770.41028 | 1.1816406 | 0.05773149 | 32.10043 | #N/A
| 121 | 1.9367265 | 790.33826 | 1.1923828 | 0.05868868 | 32.93076 | #N/A |  |  |  |  | 121 | 1.9351864 | 774.61023 | 1.1923828 | 0.05864201 | 32.27542625 | #N/A |  |  |  |  | 121 | 1.9569792 | 806.65143 | 1.1914063 | 0.0593024 | 33.61047625 | #N/A | [15 empty] | 121 | 1.9208392 | 767.42889 | 1.1914063 | 0.05820725 | 31.97620375 | #N/A
| 122 | 1.9535807 | 787.06732 | 1.2021484 | 0.05919942 | 32.79447 | #N/A |  |  |  |  | 122 | 1.9520442 | 763.24481 | 1.2021484 | 0.05915285 | 31.80187 | #N/A |  |  |  |  | 122 | 1.9743379 | 803.40826 | 1.2011719 | 0.05982842 | 33.47534 | #N/A | [15 empty] | 122 | 1.9379922 | 763.52673 | 1.2011719 | 0.05872704 | 31.81361375 | #N/A
| 123 | 1.969461 | 783.92688 | 1.2119141 | 0.05968064 | 32.66362 | #N/A |  |  |  |  | 123 | 1.9692063 | 742.80042 | 1.2119141 | 0.05967292 | 30.9500175 | #N/A |  |  |  |  | 123 | 1.9906806 | 801.18683 | 1.2109375 | 0.06032365 | 33.38278 | #N/A | [15 empty] | 123 | 1.9545926 | 760.26013 | 1.2109375 | 0.05923008 | 31.67751 | #N/A
| 124 | 1.986439 | 780.6308 | 1.2216797 | 0.06019512 | 32.52628 | #N/A | [15 empty] | 124 | 2.0067971 | 798.64746 | 1.2207031 | 0.06081203 | 33.2769775 | #N/A | [15 empty] | 124 | 1.9714316 | 755.68896 | 1.2207031 | 0.05974035 | 31.48704 | #N/A
| 125 | 2.0030916 | 777.22461 | 1.2314453 | 0.06069975 | 32.38435875 | #N/A | [15 empty] | 125 | 2.023387 | 796.80579 | 1.2304688 | 0.06131476 | 33.20024125 | #N/A | [15 empty] | 125 | 1.9882615 | 751.39288 | 1.2304688 | 0.06025035 | 31.30804 | #N/A
| 126 | 2.0194206 | 774.05872 | 1.2412109 | 0.06119456 | 32.25245 | #N/A | [15 empty] | 126 | 2.0406964 | 794.65887 | 1.2402344 | 0.06183928 | 33.11078625 | #N/A | [15 empty] | 126 | 2.0048909 | 745.97955 | 1.2402344 | 0.06075427 | 31.08248125 | #N/A
| 127 | 2.0368121 | 770.76813 | 1.2509766 | 0.06172158 | 32.11533875 | #N/A | [15 empty] | 127 | 2.0570796 | 792.13696 | 1.25 | 0.06233575 | 33.00571 | #N/A | [15 empty] | 127 | 2.0211971 | 737.30103 | 1.25 | 0.0612484 | 30.72087625 | #N/A
| 128 | 2.0527117 | 766.56702 | 1.2607422 | 0.06220338 | 31.9402925 | #N/A | [15 empty] | 128 | 2.0731785 | 788.16296 | 1.2597656 | 0.06282359 | 32.84012 | #N/A | [15 empty] | 128 | 2.0382495 | 725.75677 | 1.2597656 | 0.06176514 | 30.23987 | #N/A
| 129 | 2.0697837 | 761.64972 | 1.2705078 | 0.06272072 | 31.735405 | #N/A | [15 empty] | 129 | 2.0901556 | 784.33801 | 1.2695313 | 0.06333805 | 32.68075 | #N/A
| 130 | 2.0864189 | 756.49139 | 1.2802734 | 0.06322482 | 31.52047 | #N/A | [15 empty] | 130 | 2.1071169 | 780.52393 | 1.2792969 | 0.06385203 | 32.52183 | #N/A
| 131 | 2.1030753 | 749.64008 | 1.2900391 | 0.06372955 | 31.235 | #N/A | [15 empty] | 131 | 2.1233037 | 776.17126 | 1.2890625 | 0.06434254 | 32.34047 | #N/A
| 132 | 2.1198862 | 743.03052 | 1.2998047 | 0.06423898 | 30.959605 | #N/A | [15 empty] | 132 | 2.1405191 | 770.48828 | 1.2988281 | 0.06486422 | 32.10368 | #N/A
| 133 | 2.1365585 | 734.94647 | 1.3095703 | 0.0647442 | 30.62277 | #N/A | [15 empty] | 133 | 2.1571763 | 760.95325 | 1.3085938 | 0.06536898 | 31.70639 | #N/A
| 134 | 2.1531563 | 724.61206 | 1.3193359 | 0.06524716 | 30.19217 | #N/A | [15 empty] | 134 | 2.1742179 | 744.81842 | 1.3183594 | 0.06588539 | 31.0341 | #N/A
| 135 | 2.169168 | 711.43964 | 1.3291016 | 0.06573236 | 29.64332 | #N/A | [15 empty] | 135 | 2.1910038 | 711.10339 | 1.328125 | 0.06639405 | 29.62931 | #N/A
| 136 | 2.1867459 | 693.47095 | 1.3388672 | 0.06626503 | 28.89462 | #N/A
| 137 | 2.2038329 | 668.98639 | 1.3486328 | 0.06678282 | 27.87443 | #N/A
| 138 | 2.2212303 | 630.12085 | 1.3583984 | 0.06731001 | 26.25504 | #N/A

## 14_PL_40_90
|  | Lt Long. Total Real (mm) | 115 |  | Ltf Long. Total final Real (mm)
|  | Lc Long, Calibrada (mm) | 33 |  | Lcf Long, Calibrada (mm)
|  | W Base (mm) | 6 |  | Wf Base (mm) |  | w
|  | e altura (mm) | 4 |  | ef altura (mm) |  |  | e
|  | A. Area (mm)^2 | 24 |  | Af. Area (mm)
PLA 40% 90° PLA 40% 90° PLA 40% 90° PLA 40% 90° PLA 40% 90° PLA 40% 90° PLA 40% 90° PLA 40% 90° PLA 40% 90° PLA 40% 90° PLA 40% 90° PLA 40% 90° PLA 40% 90° PLA 40% 90° PLA 40% 90° PLA 40% 90° PLA 40% 90°
| 1 | [10 empty] | 2 | [10 empty] | 3 | [10 empty] | 4 | [10 empty] | 5
|  | MTS793¦BTW¦ENU¦1¦0¦.¦/¦:¦1¦0¦0¦A | [10 empty] | MTS793¦BTW¦ENU¦1¦0¦.¦/¦:¦1¦0¦0¦A | [10 empty] | MTS793¦BTW¦ENU¦1¦0¦.¦/¦:¦1¦0¦0¦A | [10 empty] | MTS793¦BTW¦ENU¦1¦0¦.¦/¦:¦1¦0¦0¦A | [10 empty] | MTS793¦BTW¦ENU¦1¦0¦.¦/¦:¦1¦0¦0¦A
|  | Data | Header: | Time: | 2.3095703 | s | 3/30/2023 | 12:13 | PM |  |  |  | Data | Header: | Time: | 1.7900391 | s | 3/30/2023 | 12:17 | PM |  |  |  | Data | Header: | Time: | 1.8300781 | s | 3/30/2023 | 12:19 | PM |  |  |  | Data | Header: | Time: | 2.1181641 | s | 3/30/2023 | 12:21 | PM |  |  |  | Data | Header: | Time: | 1.8935547 | s | 3/30/2023 | 12:23 | PM
|  | Data | Acquisition: | Timed | [8 empty] | Data | Acquisition: | Timed | [8 empty] | Data | Acquisition: | Timed | [8 empty] | Data | Acquisition: | Timed | [8 empty] | Data | Acquisition: | Timed
|  | Station | Name: | 10504712.cfg | [8 empty] | Station | Name: | 10504712.cfg | [8 empty] | Station | Name: | 10504712.cfg | [8 empty] | Station | Name: | 10504712.cfg | [8 empty] | Station | Name: | 10504712.cfg
|  | Test | File | Name: | Traccion.tst | [7 empty] | Test | File | Name: | Tracci.tst | [7 empty] | Test | File | Name: | Tracci.tst | [7 empty] | Test | File | Name: | Tracci.tst | [7 empty] | Test | File | Name: | Tracci.tst
|  | Axial | Displacement | Axial | Force | Running | Time | [5 empty] | Axial | Displacement | Axial | Force | Running | Time | [5 empty] | Axial | Displacement | Axial | Force | Running | Time | [5 empty] | Axial | Displacement | Axial | Force | Running | Time | [5 empty] | Axial | Displacement | Axial | Force | Running | Time
CELL MAX | # | Alargamiento (mm) | Fuerza (N) | Segundos | ε Deformación (mm/mm) | σ Esfuerzo (N/mm^2) (MPa) | Máx (MPa) | Resistecia a la Tracción (MPa) | Limite Elastico (MPa) | Módulo Young (MPa) | Ruptura (MPa) | # | Alargamiento (mm) | Fuerza (N) | Segundos | ε Deformación (mm/mm) | σ Esfuerzo (N/mm^2) (MPa) | Máx (MPa) | Resistecia a la Tracción (MPa) | Limite Elastico (MPa) | Módulo Young (MPa) | Ruptura (MPa) | # | Alargamiento (mm) | Fuerza (N) | Segundos | ε Deformación (mm/mm) | σ Esfuerzo (N/mm^2) (MPa) | Máx (MPa) | Resistecia a la Tracción (MPa) | Limite Elastico (MPa) | Módulo Young (MPa) | Ruptura (MPa) | # | Alargamiento (mm) | Fuerza (N) | Segundos | ε Deformación (mm/mm) | σ Esfuerzo (N/mm^2) (MPa) | Máx (MPa) | Resistecia a la Tracción (MPa) | Limite Elastico (MPa) | Módulo Young (MPa) | Ruptura (MPa) | # | Alargamiento (mm) | Fuerza (N) | Segundos | ε Deformación (mm/mm) | σ Esfuerzo (N/mm^2) (MPa) | Máx (MPa) | Resistecia a la Tracción (MPa) | Limite Elastico (MPa) | Módulo Young (MPa) | Ruptura (MPa)
129 | 1 | -0.00017778948 | -0.48205256 | 0.024414063 | -5.38756e-06 | -0.02008552 | #N/A | 39.16884625 | 36.59211 | 1072.5 | 35.14113875 | 1 | -0.00053868862 | 0.1733005 | 0.01953125 | -1.63239e-05 | 0.007220854 | #N/A | 40.13447 | 36.25 | 1093.3 | 37.10386 | 1 | -0.0002702116 | 0.853315 | 0.01953125 | -8.18823e-06 | 0.03555479 | #N/A | 40.1359 | 35.26073 | 1113.8 | 39.202 | 1 | -0.00018418068 | -0.2245605 | 0.021484375 | -5.581233e-06 | -0.0093566875 | #N/A | 39.6464 | 29.43 | 1142.3 | 37.22277 | 1 | -0.0003760797 | -0.91232359 | 0.020507813 | -1.139635e-05 | -0.03801348 | #N/A | 39.7535325 | 32.20054875 | 1117.261 | 35.05460625
| 2 | -8.0931932e-05 | 1.109466 | 0.034179688 | -2.452483e-06 | 0.04622775 | #N/A |  |  |  |  | 2 | 0.0036186422 | 3.5238266 | 0.029296875 | 0.0001096558 | 0.1468261 | #N/A |  |  |  |  | 2 | -0.00067325309 | 0.05081296 | 0.029296875 | -2.040161e-05 | 0.002117207 | #N/A |  |  |  |  | 2 | 0.00050220406 | -0.16145408 | 0.03125 | 1.52183e-05 | -0.006727253 | #N/A |  |  |  |  | 2 | 0.00026819762 | -0.69096684 | 0.030273438 | 8.127201e-06 | -0.028790285 | #N/A
| 3 | -0.00038704602 | 1.3588369 | 0.043945313 | -1.172867e-05 | 0.0566182 | #N/A |  |  |  |  | 3 | 0.016707612 | 15.121325 | 0.0390625 | 0.0005062913 | 0.6300552 | #N/A |  |  |  |  | 3 | -0.0002640998 | -0.17635524 | 0.0390625 | -8.003024e-06 | -0.007348135 | #N/A |  |  |  |  | 3 | 0.0090584513 | 7.8246741 | 0.041015625 | 0.0002744985 | 0.3260280875 | #N/A |  |  |  |  | 3 | 0.00056962017 | 0.25697052 | 0.040039063 | 1.726122e-05 | 0.010707105 | #N/A
| 4 | 0.0006120652 | 1.3612211 | 0.053710938 | 1.854743e-05 | 0.05671755 | #N/A |  |  |  |  | 4 | 0.033412654 | 31.053946 | 0.048828125 | 0.001012505 | 1.293914 | #N/A |  |  |  |  | 4 | -0.00010246877 | -0.091642141 | 0.048828125 | -3.105114e-06 | -0.003818423 | #N/A |  |  |  |  | 4 | 0.025216548 | 23.76169 | 0.05078125 | 0.0007641378 | 0.9900704 | #N/A |  |  |  |  | 4 | 0.0081817042 | 7.5236707 | 0.049804688 | 0.0002479304 | 0.3134863 | #N/A
| 5 | 0.00787233 | 8.1034746 | 0.063476563 | 0.0002385555 | 0.337644775 | #N/A |  |  |  |  | 5 | 0.050264258 | 46.490654 | 0.05859375 | 0.001523159 | 1.937111 | #N/A |  |  |  |  | 5 | 0.0034667784 | 3.0749292 | 0.05859375 | 0.0001050539 | 0.12812205 | #N/A |  |  |  |  | 5 | 0.043021712 | 40.212349 | 0.060546875 | 0.001303688 | 1.675515 | #N/A |  |  |  |  | 5 | 0.023635419 | 21.479353 | 0.059570313 | 0.0007162248 | 0.894973 | #N/A
| 6 | 0.023245603 | 21.424965 | 0.073242188 | 0.0007044122 | 0.892706875 | #N/A |  |  |  |  | 6 | 0.067521058 | 62.1441 | 0.068359375 | 0.002046093 | 2.5893375 | #N/A |  |  |  |  | 6 | 0.015287183 | 15.359222 | 0.068359375 | 0.000463248 | 0.6399676 | #N/A |  |  |  |  | 6 | 0.060985681 | 55.680424 | 0.0703125 | 0.001848051 | 2.320018 | #N/A |  |  |  |  | 6 | 0.041712891 | 37.880688 | 0.069335938 | 0.001264027 | 1.578362 | #N/A
| 7 | 0.039938882 | 35.943314 | 0.083007813 | 0.001210269 | 1.497638 | #N/A |  |  |  |  | 7 | 0.083942816 | 76.727051 | 0.078125 | 0.002543722 | 3.19696 | #N/A |  |  |  |  | 7 | 0.032586221 | 30.786991 | 0.078125 | 0.0009874612 | 1.282791 | #N/A |  |  |  |  | 7 | 0.076704517 | 70.733276 | 0.080078125 | 0.002324379 | 2.94722 | #N/A |  |  |  |  | 7 | 0.058765128 | 53.19141 | 0.079101563 | 0.001780761 | 2.21630875 | #N/A
| 8 | 0.056355797 | 51.013901 | 0.092773438 | 0.001707751 | 2.125579 | #N/A |  |  |  |  | 8 | 0.099941961 | 90.001152 | 0.087890625 | 0.003028544 | 3.750048 | #N/A |  |  |  |  | 8 | 0.051708601 | 47.842262 | 0.087890625 | 0.001566927 | 1.993428 | #N/A |  |  |  |  | 8 | 0.093560874 | 84.898468 | 0.08984375 | 0.002835178 | 3.537436 | #N/A |  |  |  |  | 8 | 0.075801253 | 67.972618 | 0.088867188 | 0.002297008 | 2.832192 | #N/A
| 9 | 0.073074549 | 65.69944 | 0.10253906 | 0.00221438 | 2.737477 | #N/A |  |  |  |  | 9 | 0.11620609 | 105.0929 | 0.09765625 | 0.003521397 | 4.378871 | #N/A |  |  |  |  | 9 | 0.068901397 | 63.074306 | 0.09765625 | 0.002087921 | 2.628096 | #N/A |  |  |  |  | 9 | 0.11093039 | 99.597275 | 0.099609375 | 0.003361527 | 4.149886 | #N/A |  |  |  |  | 9 | 0.092988066 | 83.226936 | 0.098632813 | 0.00281782 | 3.467789 | #N/A
| 10 | 0.089561313 | 81.073273 | 0.11230469 | 0.002713979 | 3.378053 | #N/A |  |  |  |  | 10 | 0.13261265 | 119.6862 | 0.10742188 | 0.004018565 | 4.986925 | #N/A |  |  |  |  | 10 | 0.084981337 | 77.714546 | 0.10742188 | 0.002575192 | 3.238106 | #N/A |  |  |  |  | 10 | 0.1272286 | 114.33974 | 0.109375 | 0.003855412 | 4.764156 | #N/A |  |  |  |  | 10 | 0.10886083 | 98.112595 | 0.10839844 | 0.003298813 | 4.088025 | #N/A
| 11 | 0.10602595 | 96.102806 | 0.12207031 | 0.003212908 | 4.004284 | #N/A |  |  |  |  | 11 | 0.15093786 | 134.888 | 0.1171875 | 0.004573875 | 5.620333 | #N/A |  |  |  |  | 11 | 0.10137834 | 92.081726 | 0.1171875 | 0.003072071 | 3.836739 | #N/A |  |  |  |  | 11 | 0.14355208 | 128.90733 | 0.11914063 | 0.004350063 | 5.37113875 | #N/A |  |  |  |  | 11 | 0.12594301 | 112.8602 | 0.11816406 | 0.003816455 | 4.702508 | #N/A
| 12 | 0.12327892 | 110.71652 | 0.13183594 | 0.003735725 | 4.613188 | #N/A |  |  |  |  | 12 | 0.16601846 | 149.41476 | 0.12695313 | 0.005030862 | 6.225615 | #N/A |  |  |  |  | 12 | 0.11759532 | 106.7952 | 0.12695313 | 0.003563495 | 4.4498 | #N/A |  |  |  |  | 12 | 0.15944627 | 143.7854 | 0.12890625 | 0.004831705 | 5.991058 | #N/A |  |  |  |  | 12 | 0.14205796 | 127.4392 | 0.12792969 | 0.004304787 | 5.309967 | #N/A
| 13 | 0.13977754 | 123.70862 | 0.14160156 | 0.004235683 | 5.154526 | #N/A |  |  |  |  | 13 | 0.18285164 | 163.69409 | 0.13671875 | 0.005540959 | 6.820587 | #N/A |  |  |  |  | 13 | 0.13496394 | 122.54327 | 0.13671875 | 0.004089816 | 5.10597 | #N/A |  |  |  |  | 13 | 0.17722841 | 158.47176 | 0.13867188 | 0.005370558 | 6.60299 | #N/A |  |  |  |  | 13 | 0.1590807 | 141.41135 | 0.13769531 | 0.004820627 | 5.89214 | #N/A
| 14 | 0.15594356 | 137.74998 | 0.15136719 | 0.004725562 | 5.7395825 | #N/A |  |  |  |  | 14 | 0.19934279 | 177.95853 | 0.14648438 | 0.006040691 | 7.41493875 | #N/A |  |  |  |  | 14 | 0.15104261 | 137.06163 | 0.14648438 | 0.004577049 | 5.71090125 | #N/A |  |  |  |  | 14 | 0.19294065 | 171.59819 | 0.1484375 | 0.005846686 | 7.149925 | #N/A |  |  |  |  | 14 | 0.17576171 | 155.39102 | 0.14746094 | 0.005326112 | 6.474626 | #N/A
| 15 | 0.1730454 | 153.00221 | 0.16113281 | 0.0052438 | 6.375092 | #N/A |  |  |  |  | 15 | 0.21532154 | 191.36958 | 0.15625 | 0.006524895 | 7.9737325 | #N/A |  |  |  |  | 15 | 0.16817242 | 151.42865 | 0.15625 | 0.005096134 | 6.309527 | #N/A |  |  |  |  | 15 | 0.20964462 | 186.41457 | 0.15820313 | 0.006352867 | 7.76727375 | #N/A |  |  |  |  | 15 | 0.19157673 | 170.19205 | 0.15722656 | 0.005805355 | 7.091335 | #N/A
| 16 | 0.18977278 | 167.99911 | 0.17089844 | 0.00575069 | 6.999963 | #N/A |  |  |  |  | 16 | 0.23213768 | 205.65622 | 0.16601563 | 0.007034475 | 8.569009 | #N/A |  |  |  |  | 16 | 0.18384753 | 165.13817 | 0.16601563 | 0.005571137 | 6.880757 | #N/A |  |  |  |  | 16 | 0.22623162 | 201.08127 | 0.16796875 | 0.006855504 | 8.37838625 | #N/A |  |  |  |  | 16 | 0.20761813 | 184.86261 | 0.16699219 | 0.006291458 | 7.70260875 | #N/A
| 17 | 0.20609547 | 181.8224 | 0.18066406 | 0.006245317 | 7.575933 | #N/A |  |  |  |  | 17 | 0.24897981 | 220.73813 | 0.17578125 | 0.007544843 | 9.197422 | #N/A |  |  |  |  | 17 | 0.19986127 | 178.8602 | 0.17578125 | 0.006056402 | 7.452508 | #N/A |  |  |  |  | 17 | 0.24340881 | 216.44228 | 0.17773438 | 0.007376025 | 9.018428 | #N/A |  |  |  |  | 17 | 0.22495487 | 199.96912 | 0.17675781 | 0.006816814 | 8.332047 | #N/A
| 18 | 0.22238162 | 195.4978 | 0.19042969 | 0.006738837 | 8.145742 | #N/A |  |  |  |  | 18 | 0.26633281 | 235.73085 | 0.18554688 | 0.008070691 | 9.82211875 | #N/A |  |  |  |  | 18 | 0.2172823 | 193.61713 | 0.18554688 | 0.006584312 | 8.06738 | #N/A |  |  |  |  | 18 | 0.25894281 | 230.40302 | 0.1875 | 0.007846752 | 9.600126 | #N/A |  |  |  |  | 18 | 0.24194154 | 214.60973 | 0.18652344 | 0.007331562 | 8.942072 | #N/A
| 19 | 0.23870973 | 209.67073 | 0.20019531 | 0.007233628 | 8.73628 | #N/A |  |  |  |  | 19 | 0.28218254 | 250.26089 | 0.1953125 | 0.008550986 | 10.42754 | #N/A |  |  |  |  | 19 | 0.2327507 | 207.96225 | 0.1953125 | 0.007053052 | 8.66509375 | #N/A |  |  |  |  | 19 | 0.27621308 | 244.8976 | 0.19726563 | 0.008370093 | 10.20407 | #N/A |  |  |  |  | 19 | 0.25842506 | 228.38055 | 0.19628906 | 0.007831062 | 9.51585625 | #N/A
| 20 | 0.25548577 | 223.42108 | 0.20996094 | 0.007741993 | 9.309212 | #N/A |  |  |  |  | 20 | 0.29872036 | 263.96677 | 0.20507813 | 0.009052132 | 10.99862 | #N/A |  |  |  |  | 20 | 0.24893101 | 222.76886 | 0.20507813 | 0.007543364 | 9.282036 | #N/A |  |  |  |  | 20 | 0.29282704 | 258.78162 | 0.20703125 | 0.008873547 | 10.7825675 | #N/A |  |  |  |  | 20 | 0.27515393 | 242.45828 | 0.20605469 | 0.008337998 | 10.10243 | #N/A
| 21 | 0.27187252 | 237.68053 | 0.21972656 | 0.008238561 | 9.903355 | #N/A |  |  |  |  | 21 | 0.31538716 | 278.03629 | 0.21484375 | 0.009557187 | 11.58485 | #N/A |  |  |  |  | 21 | 0.26611355 | 237.45358 | 0.21484375 | 0.008064047 | 9.893899 | #N/A |  |  |  |  | 21 | 0.30899596 | 272.3497 | 0.21679688 | 0.009363514 | 11.3479 | #N/A |  |  |  |  | 21 | 0.29105037 | 256.0022 | 0.21582031 | 0.008819708 | 10.66676 | #N/A
| 22 | 0.28840521 | 251.81139 | 0.22949219 | 0.008739552 | 10.49214125 | #N/A |  |  |  |  | 22 | 0.33103633 | 291.60522 | 0.22460938 | 0.0100314 | 12.1502175 | #N/A |  |  |  |  | 22 | 0.2829642 | 250.6938 | 0.22460938 | 0.008574673 | 10.445575 | #N/A |  |  |  |  | 22 | 0.3252165 | 286.30807 | 0.2265625 | 0.009855045 | 11.9295 | #N/A |  |  |  |  | 22 | 0.30799913 | 270.87003 | 0.22558594 | 0.009333307 | 11.28625125 | #N/A
| 23 | 0.30494976 | 266.73413 | 0.23925781 | 0.009240902 | 11.11392 | #N/A |  |  |  |  | 23 | 0.34729826 | 305.19986 | 0.234375 | 0.01052419 | 12.71666 | #N/A |  |  |  |  | 23 | 0.29906279 | 265.29147 | 0.234375 | 0.009062509 | 11.05381125 | #N/A |  |  |  |  | 23 | 0.3421495 | 300.90277 | 0.23632813 | 0.01036817 | 12.53762 | #N/A |  |  |  |  | 23 | 0.32445109 | 285.37219 | 0.23535156 | 0.009831851 | 11.89051 | #N/A
| 24 | 0.32208258 | 280.5134 | 0.24902344 | 0.009760078 | 11.68806 | #N/A |  |  |  |  | 24 | 0.36447927 | 319.26907 | 0.24414063 | 0.01104483 | 13.30288 | #N/A |  |  |  |  | 24 | 0.31570548 | 278.72806 | 0.24414063 | 0.009566833 | 11.61367 | #N/A |  |  |  |  | 24 | 0.35834888 | 315.03226 | 0.24609375 | 0.01085906 | 13.12634 | #N/A |  |  |  |  | 24 | 0.3406688 | 299.1373 | 0.24511719 | 0.0103233 | 12.46405 | #N/A
| 25 | 0.33847937 | 293.72797 | 0.25878906 | 0.01025695 | 12.23867 | #N/A |  |  |  |  | 25 | 0.38131404 | 334.34802 | 0.25390625 | 0.01155497 | 13.9311675 | #N/A |  |  |  |  | 25 | 0.33140707 | 293.414 | 0.25390625 | 0.01004264 | 12.22558 | #N/A |  |  |  |  | 25 | 0.37462971 | 329.05847 | 0.25585938 | 0.01135242 | 13.71077 | #N/A |  |  |  |  | 25 | 0.35666931 | 312.18515 | 0.25488281 | 0.01080816 | 13.00771 | #N/A
| 26 | 0.35479888 | 307.03284 | 0.26855469 | 0.01075148 | 12.793035 | #N/A |  |  |  |  | 26 | 0.39738816 | 347.29337 | 0.26367188 | 0.01204207 | 14.47056 | #N/A |  |  |  |  | 26 | 0.34913644 | 308.0567 | 0.26367188 | 0.01057989 | 12.8357 | #N/A |  |  |  |  | 26 | 0.39105517 | 342.07458 | 0.265625 | 0.01185016 | 14.2531075 | #N/A |  |  |  |  | 26 | 0.37306648 | 325.86859 | 0.26464844 | 0.01130504 | 13.57786 | #N/A
| 27 | 0.37112269 | 320.76215 | 0.27832031 | 0.01124614 | 13.36509 | #N/A |  |  |  |  | 27 | 0.41361344 | 361.50836 | 0.2734375 | 0.01253374 | 15.06285 | #N/A |  |  |  |  | 27 | 0.36485353 | 321.36285 | 0.2734375 | 0.01105617 | 13.39011875 | #N/A |  |  |  |  | 27 | 0.40780643 | 355.83051 | 0.27539063 | 0.01235777 | 14.82627125 | #N/A |  |  |  |  | 27 | 0.39012265 | 338.83994 | 0.27441406 | 0.0118219 | 14.11833 | #N/A
| 28 | 0.38843155 | 334.61725 | 0.28808594 | 0.01177065 | 13.94239 | #N/A |  |  |  |  | 28 | 0.43120071 | 374.7428 | 0.28320313 | 0.01306669 | 15.61428 | #N/A |  |  |  |  | 28 | 0.38098693 | 335.57004 | 0.28320313 | 0.01154506 | 13.982085 | #N/A |  |  |  |  | 28 | 0.42451599 | 369.24481 | 0.28515625 | 0.01286412 | 15.3852 | #N/A |  |  |  |  | 28 | 0.40569347 | 352.5202 | 0.28417969 | 0.01229374 | 14.68834 | #N/A
| 29 | 0.40468001 | 349.06213 | 0.29785156 | 0.01226303 | 14.54426 | #N/A |  |  |  |  | 29 | 0.44851995 | 389.71149 | 0.29296875 | 0.01359151 | 16.23797875 | #N/A |  |  |  |  | 29 | 0.39899337 | 348.83499 | 0.29296875 | 0.01209071 | 14.53479125 | #N/A |  |  |  |  | 29 | 0.44082025 | 383.80414 | 0.29492188 | 0.01335819 | 15.99184 | #N/A |  |  |  |  | 29 | 0.42239544 | 366.68903 | 0.29394531 | 0.01279986 | 15.27871 | #N/A
| 30 | 0.42097825 | 362.57281 | 0.30761719 | 0.01275692 | 15.1072 | #N/A |  |  |  |  | 30 | 0.46476957 | 403.37234 | 0.30273438 | 0.01408393 | 16.80718 | #N/A |  |  |  |  | 30 | 0.41432244 | 362.88763 | 0.30273438 | 0.01255523 | 15.12032 | #N/A |  |  |  |  | 30 | 0.45771071 | 398.04434 | 0.3046875 | 0.01387002 | 16.58518 | #N/A |  |  |  |  | 30 | 0.43845928 | 380.76645 | 0.30371094 | 0.01328664 | 15.86526875 | #N/A
| 31 | 0.4371326 | 375.58322 | 0.31738281 | 0.01324644 | 15.6493 | #N/A |  |  |  |  | 31 | 0.48053318 | 416.82794 | 0.3125 | 0.01456161 | 17.36783 | #N/A |  |  |  |  | 31 | 0.43171835 | 377.33133 | 0.3125 | 0.01308237 | 15.72213875 | #N/A |  |  |  |  | 31 | 0.47402537 | 411.52393 | 0.31445313 | 0.01436441 | 17.14683 | #N/A |  |  |  |  | 31 | 0.45621195 | 394.36444 | 0.31347656 | 0.0138246 | 16.43185 | #N/A
| 32 | 0.45393711 | 388.62027 | 0.32714844 | 0.01375567 | 16.19251125 | #N/A |  |  |  |  | 32 | 0.49766189 | 430.05167 | 0.32226563 | 0.01508066 | 17.91882 | #N/A |  |  |  |  | 32 | 0.44724521 | 391.25793 | 0.32226563 | 0.01355289 | 16.30241375 | #N/A |  |  |  |  | 32 | 0.49084246 | 424.79425 | 0.32421875 | 0.01487401 | 17.69976 | #N/A |  |  |  |  | 32 | 0.47304565 | 408.29419 | 0.32324219 | 0.01433472 | 17.01226 | #N/A
| 33 | 0.47041509 | 402.13132 | 0.33691406 | 0.014255 | 16.75547 | #N/A |  |  |  |  | 33 | 0.51383162 | 444.01163 | 0.33203125 | 0.01557066 | 18.50048 | #N/A |  |  |  |  | 33 | 0.46499804 | 405.56729 | 0.33203125 | 0.01409085 | 16.89864 | #N/A |  |  |  |  | 33 | 0.50798482 | 438.31317 | 0.33398438 | 0.01539348 | 18.26304875 | #N/A |  |  |  |  | 33 | 0.4893097 | 421.91321 | 0.33300781 | 0.01482757 | 17.57972 | #N/A
| 34 | 0.48644337 | 415.24841 | 0.34667969 | 0.01474071 | 17.30202 | #N/A |  |  |  |  | 34 | 0.53026396 | 457.38797 | 0.34179688 | 0.0160686 | 19.05783 | #N/A |  |  |  |  | 34 | 0.48186791 | 418.56946 | 0.34179688 | 0.01460206 | 17.44039 | #N/A |  |  |  |  | 34 | 0.52358437 | 451.77191 | 0.34375 | 0.01586619 | 18.82383 | #N/A |  |  |  |  | 34 | 0.50660425 | 435.47476 | 0.34277344 | 0.01535164 | 18.14478 | #N/A
| 35 | 0.50281763 | 428.9534 | 0.35644531 | 0.0152369 | 17.87306 | #N/A |  |  |  |  | 35 | 0.5474999 | 470.15244 | 0.3515625 | 0.01659091 | 19.589685 | #N/A |  |  |  |  | 35 | 0.49747992 | 431.92072 | 0.3515625 | 0.01507515 | 17.9967 | #N/A |  |  |  |  | 35 | 0.54090792 | 465.65491 | 0.35351563 | 0.01639115 | 19.40229 | #N/A |  |  |  |  | 35 | 0.5220685 | 449.09186 | 0.35253906 | 0.01582026 | 18.71216 | #N/A
| 36 | 0.52075863 | 442.98935 | 0.36621094 | 0.01578056 | 18.45789 | #N/A |  |  |  |  | 36 | 0.56338418 | 483.17746 | 0.36132813 | 0.01707225 | 20.13239 | #N/A |  |  |  |  | 36 | 0.51479256 | 445.62222 | 0.36132813 | 0.01559977 | 18.5675925 | #N/A |  |  |  |  | 36 | 0.5569331 | 479.38702 | 0.36328125 | 0.01687676 | 19.97446 | #N/A |  |  |  |  | 36 | 0.53842938 | 462.54294 | 0.36230469 | 0.01631604 | 19.2726225 | #N/A
| 37 | 0.53657651 | 456.30038 | 0.37597656 | 0.01625989 | 19.01252 | #N/A |  |  |  |  | 37 | 0.57963026 | 496.79684 | 0.37109375 | 0.01756455 | 20.69987 | #N/A |  |  |  |  | 37 | 0.5314638 | 458.92538 | 0.37109375 | 0.01610496 | 19.12189 | #N/A |  |  |  |  | 37 | 0.5733549 | 492.90421 | 0.37304688 | 0.01737439 | 20.53768 | #N/A |  |  |  |  | 37 | 0.55557621 | 476.00162 | 0.37207031 | 0.01683564 | 19.8334 | #N/A
| 38 | 0.55377519 | 469.73376 | 0.38574219 | 0.01678107 | 19.57224 | #N/A |  |  |  |  | 38 | 0.59611678 | 510.69046 | 0.38085938 | 0.01806414 | 21.27877 | #N/A |  |  |  |  | 38 | 0.54870087 | 473.6088 | 0.38085938 | 0.0166273 | 19.7337 | #N/A |  |  |  |  | 38 | 0.58995014 | 505.80423 | 0.3828125 | 0.01787728 | 21.07517625 | #N/A |  |  |  |  | 38 | 0.57208014 | 489.07312 | 0.38183594 | 0.01733576 | 20.37805 | #N/A
| 39 | 0.56924295 | 481.70834 | 0.39550781 | 0.01724979 | 20.07118 | #N/A |  |  |  |  | 39 | 0.61276901 | 523.59149 | 0.390625 | 0.01856876 | 21.81631 | #N/A |  |  |  |  | 39 | 0.56483084 | 487.56845 | 0.390625 | 0.01711609 | 20.31535 | #N/A |  |  |  |  | 39 | 0.60655814 | 518.09424 | 0.39257813 | 0.01838055 | 21.58726 | #N/A |  |  |  |  | 39 | 0.5885464 | 501.76151 | 0.39160156 | 0.01783474 | 20.90673 | #N/A
| 40 | 0.58692557 | 495.50708 | 0.40527344 | 0.01778562 | 20.64613 | #N/A |  |  |  |  | 40 | 0.62948257 | 536.61267 | 0.40039063 | 0.01907523 | 22.35886125 | #N/A |  |  |  |  | 40 | 0.58099777 | 500.45721 | 0.40039063 | 0.01760599 | 20.85238375 | #N/A |  |  |  |  | 40 | 0.62318844 | 530.71094 | 0.40234375 | 0.0188845 | 22.11296 | #N/A |  |  |  |  | 40 | 0.60489947 | 515.44598 | 0.40136719 | 0.01833029 | 21.47692 | #N/A
| 41 | 0.60224885 | 508.51517 | 0.41503906 | 0.01824997 | 21.18813 | #N/A |  |  |  |  | 41 | 0.64552701 | 548.93262 | 0.41015625 | 0.01956142 | 22.8721925 | #N/A |  |  |  |  | 41 | 0.59713399 | 512.75623 | 0.41015625 | 0.01809497 | 21.36484 | #N/A |  |  |  |  | 41 | 0.63977987 | 543.80634 | 0.41210938 | 0.01938727 | 22.6585975 | #N/A |  |  |  |  | 41 | 0.62208098 | 528.39886 | 0.41113281 | 0.01885094 | 22.01662 | #N/A
| 42 | 0.61952168 | 521.99847 | 0.42480469 | 0.01877338 | 21.74993625 | #N/A |  |  |  |  | 42 | 0.66248405 | 561.65186 | 0.41992188 | 0.02007527 | 23.40216 | #N/A |  |  |  |  | 42 | 0.61367476 | 525.53925 | 0.41992188 | 0.0185962 | 21.89746875 | #N/A |  |  |  |  | 42 | 0.65610987 | 557.39496 | 0.421875 | 0.01988212 | 23.22479 | #N/A |  |  |  |  | 42 | 0.63848847 | 541.92719 | 0.42089844 | 0.01934814 | 22.5803 | #N/A
| 43 | 0.63744843 | 535.40863 | 0.43457031 | 0.01931662 | 22.30869 | #N/A |  |  |  |  | 43 | 0.67906058 | 575.14801 | 0.4296875 | 0.02057759 | 23.9645 | #N/A |  |  |  |  | 43 | 0.62973124 | 538.59686 | 0.4296875 | 0.01908276 | 22.44154 | #N/A |  |  |  |  | 43 | 0.67298174 | 571.22308 | 0.43164063 | 0.02039339 | 23.80096 | #N/A |  |  |  |  | 43 | 0.6549412 | 554.67664 | 0.43066406 | 0.0198467 | 23.11153 | #N/A
| 44 | 0.65356553 | 547.95557 | 0.44433594 | 0.01980502 | 22.83148 | #N/A |  |  |  |  | 44 | 0.69568765 | 588.24261 | 0.43945313 | 0.02108144 | 24.51010875 | #N/A |  |  |  |  | 44 | 0.64657754 | 551.91138 | 0.43945313 | 0.01959326 | 22.9963075 | #N/A |  |  |  |  | 44 | 0.68988866 | 584.48376 | 0.44140625 | 0.02090572 | 24.35349 | #N/A |  |  |  |  | 44 | 0.67085701 | 567.17859 | 0.44042969 | 0.020329 | 23.63244125 | #N/A
| 45 | 0.66982728 | 560.11926 | 0.45410156 | 0.0202978 | 23.3383025 | #N/A |  |  |  |  | 45 | 0.71122396 | 601.10382 | 0.44921875 | 0.02155224 | 25.0459925 | #N/A |  |  |  |  | 45 | 0.66320628 | 565.25366 | 0.44921875 | 0.02009716 | 23.55224 | #N/A |  |  |  |  | 45 | 0.70551848 | 596.08929 | 0.45117188 | 0.02137935 | 24.83705375 | #N/A |  |  |  |  | 45 | 0.68739045 | 579.6803 | 0.45019531 | 0.02083001 | 24.15335 | #N/A
| 46 | 0.68487853 | 571.52423 | 0.46386719 | 0.02075389 | 23.81351 | #N/A |  |  |  |  | 46 | 0.72820133 | 613.37964 | 0.45898438 | 0.02206671 | 25.557485 | #N/A |  |  |  |  | 46 | 0.68052053 | 578.67981 | 0.45898438 | 0.02062183 | 24.11165875 | #N/A |  |  |  |  | 46 | 0.7224561 | 608.43732 | 0.4609375 | 0.02189261 | 25.351555 | #N/A |  |  |  |  | 46 | 0.70401889 | 592.10321 | 0.45996094 | 0.02133391 | 24.67097 | #N/A
| 47 | 0.70106 | 584.21704 | 0.47363281 | 0.02124424 | 24.34238 | #N/A |  |  |  |  | 47 | 0.74500239 | 625.61407 | 0.46875 | 0.02257583 | 26.06725 | #N/A |  |  |  |  | 47 | 0.69716996 | 590.9245 | 0.46875 | 0.02112636 | 24.62185 | #N/A |  |  |  |  | 47 | 0.7390452 | 620.35193 | 0.47070313 | 0.02239531 | 25.848 | #N/A |  |  |  |  | 47 | 0.72049379 | 605.03729 | 0.46972656 | 0.02183315 | 25.20989 | #N/A
| 48 | 0.71883744 | 597.96576 | 0.48339844 | 0.02178295 | 24.91524 | #N/A |  |  |  |  | 48 | 0.76147109 | 637.3642 | 0.47851563 | 0.02307488 | 26.55684 | #N/A |  |  |  |  | 48 | 0.71324778 | 603.29462 | 0.47851563 | 0.02161357 | 25.13728 | #N/A |  |  |  |  | 48 | 0.75472337 | 633.44122 | 0.48046875 | 0.02287041 | 26.39338 | #N/A |  |  |  |  | 48 | 0.73657364 | 618.30109 | 0.47949219 | 0.02232041 | 25.76255 | #N/A
| 49 | 0.73513877 | 609.96497 | 0.49316406 | 0.02227693 | 25.41521 | #N/A |  |  |  |  | 49 | 0.77789003 | 650.14789 | 0.48828125 | 0.02357243 | 27.0895 | #N/A |  |  |  |  | 49 | 0.72926736 | 615.40424 | 0.48828125 | 0.02209901 | 25.64184 | #N/A |  |  |  |  | 49 | 0.77097297 | 646.29321 | 0.49023438 | 0.02336282 | 26.92888375 | #N/A |  |  |  |  | 49 | 0.75342965 | 630.77521 | 0.48925781 | 0.0228312 | 26.2823 | #N/A
| 50 | 0.75136203 | 622.10034 | 0.50292969 | 0.02276855 | 25.9208475 | #N/A |  |  |  |  | 50 | 0.79438484 | 662.90356 | 0.49804688 | 0.02407227 | 27.62098 | #N/A |  |  |  |  | 50 | 0.74603945 | 627.98248 | 0.49804688 | 0.02260726 | 26.16594 | #N/A |  |  |  |  | 50 | 0.78853774 | 658.87347 | 0.5 | 0.02389508 | 27.45306125 | #N/A |  |  |  |  | 50 | 0.76994759 | 642.77173 | 0.49902344 | 0.02333175 | 26.78216 | #N/A
| 51 | 0.76859754 | 633.80945 | 0.51269531 | 0.02329083 | 26.40873 | #N/A |  |  |  |  | 51 | 0.81099105 | 675.37482 | 0.5078125 | 0.02457549 | 28.1406175 | #N/A |  |  |  |  | 51 | 0.76214463 | 641.52863 | 0.5078125 | 0.02309529 | 26.73036 | #N/A |  |  |  |  | 51 | 0.80482358 | 670.85913 | 0.50976563 | 0.02438859 | 27.95246375 | #N/A |  |  |  |  | 51 | 0.78702956 | 655.06793 | 0.50878906 | 0.02384938 | 27.2945 | #N/A
| 52 | 0.78463924 | 646.15228 | 0.52246094 | 0.02377695 | 26.92301 | #N/A |  |  |  |  | 52 | 0.82763588 | 686.77972 | 0.51757813 | 0.02507988 | 28.61582 | #N/A |  |  |  |  | 52 | 0.77904356 | 653.55176 | 0.51757813 | 0.02360738 | 27.23132 | #N/A |  |  |  |  | 52 | 0.82241213 | 682.96246 | 0.51953125 | 0.02492158 | 28.45677 | #N/A |  |  |  |  | 52 | 0.80293328 | 667.16406 | 0.51855469 | 0.02433131 | 27.7985025 | #N/A
| 53 | 0.80102211 | 658.53857 | 0.53222656 | 0.0242734 | 27.43911 | #N/A |  |  |  |  | 53 | 0.84493887 | 698.26959 | 0.52734375 | 0.02560421 | 29.09456625 | #N/A |  |  |  |  | 53 | 0.79572624 | 666.06219 | 0.52734375 | 0.02411292 | 27.75259125 | #N/A |  |  |  |  | 53 | 0.8375048 | 694.40399 | 0.52929688 | 0.02537893 | 28.9335 | #N/A |  |  |  |  | 53 | 0.81953418 | 679.59363 | 0.52832031 | 0.02483437 | 28.31640125 | #N/A
| 54 | 0.81815958 | 670.50061 | 0.54199219 | 0.02479271 | 27.93753 | #N/A |  |  |  |  | 54 | 0.86078006 | 709.71045 | 0.53710938 | 0.02608424 | 29.57126875 | #N/A |  |  |  |  | 54 | 0.81150758 | 677.77222 | 0.53710938 | 0.02459114 | 28.24051 | #N/A |  |  |  |  | 54 | 0.85503054 | 706.4812 | 0.5390625 | 0.02591002 | 29.43672 | #N/A |  |  |  |  | 54 | 0.83641315 | 692.18567 | 0.53808594 | 0.02534585 | 28.84107 | #N/A
| 55 | 0.83484495 | 682.74432 | 0.55175781 | 0.02529833 | 28.44768 | #N/A |  |  |  |  | 55 | 0.87658513 | 721.06293 | 0.546875 | 0.02656319 | 30.04428875 | #N/A |  |  |  |  | 55 | 0.82842088 | 689.24152 | 0.546875 | 0.02510366 | 28.7184 | #N/A |  |  |  |  | 55 | 0.87135726 | 718.17542 | 0.54882813 | 0.02640477 | 29.92398 | #N/A |  |  |  |  | 55 | 0.8531571 | 704.14417 | 0.54785156 | 0.02585325 | 29.33934 | #N/A
| 56 | 0.85056996 | 694.49866 | 0.56152344 | 0.02577485 | 28.93744 | #N/A |  |  |  |  | 56 | 0.89331591 | 733.09473 | 0.55664063 | 0.02707018 | 30.54561375 | #N/A |  |  |  |  | 56 | 0.84468418 | 701.77484 | 0.55664063 | 0.02559649 | 29.24062 | #N/A |  |  |  |  | 56 | 0.8878668 | 730.36926 | 0.55859375 | 0.02690505 | 30.4320525 | #N/A |  |  |  |  | 56 | 0.86966562 | 716.09711 | 0.55761719 | 0.0263535 | 29.83738 | #N/A
| 57 | 0.86844873 | 705.59039 | 0.57128906 | 0.02631663 | 29.3996 | #N/A |  |  |  |  | 57 | 0.91028881 | 745.33881 | 0.56640625 | 0.02758451 | 31.05578375 | #N/A |  |  |  |  | 57 | 0.86116421 | 713.54071 | 0.56640625 | 0.02609589 | 29.73086 | #N/A |  |  |  |  | 57 | 0.9046551 | 741.45892 | 0.56835938 | 0.02741379 | 30.89412 | #N/A |  |  |  |  | 57 | 0.8860485 | 727.33545 | 0.56738281 | 0.02684995 | 30.30564375 | #N/A
| 58 | 0.88484907 | 716.383 | 0.58105469 | 0.02681361 | 29.84929 | #N/A |  |  |  |  | 58 | 0.92680895 | 757.07111 | 0.57617188 | 0.02808512 | 31.54463 | #N/A |  |  |  |  | 58 | 0.87760848 | 725.71747 | 0.57617188 | 0.0265942 | 30.23823 | #N/A |  |  |  |  | 58 | 0.92067295 | 752.86963 | 0.578125 | 0.02789918 | 31.36957 | #N/A |  |  |  |  | 58 | 0.9025538 | 738.84851 | 0.57714844 | 0.02735012 | 30.78535 | #N/A
| 59 | 0.90159637 | 728.40057 | 0.59082031 | 0.0273211 | 30.35002375 | #N/A |  |  |  |  | 59 | 0.94329029 | 767.94464 | 0.5859375 | 0.02858455 | 31.99769 | #N/A |  |  |  |  | 59 | 0.89398497 | 737.58392 | 0.5859375 | 0.02709045 | 30.73266 | #N/A |  |  |  |  | 59 | 0.93719769 | 762.7998 | 0.58789063 | 0.02839993 | 31.783325 | #N/A |  |  |  |  | 59 | 0.91909772 | 750.15051 | 0.58691406 | 0.02785145 | 31.25627125 | #N/A
| 60 | 0.9174614 | 739.80542 | 0.60058594 | 0.02780186 | 30.82523 | #N/A |  |  |  |  | 60 | 0.96009547 | 779.38733 | 0.59570313 | 0.0290938 | 32.47447 | #N/A |  |  |  |  | 60 | 0.91085374 | 749.05817 | 0.59570313 | 0.02760163 | 31.21076 | #N/A |  |  |  |  | 60 | 0.95339566 | 773.67999 | 0.59765625 | 0.02889078 | 32.23666625 | #N/A |  |  |  |  | 60 | 0.93586618 | 761.69012 | 0.59667969 | 0.02835958 | 31.73709 | #N/A
| 61 | 0.93407524 | 750.91724 | 0.61035156 | 0.02830531 | 31.28822 | #N/A |  |  |  |  | 61 | 0.97672904 | 789.99719 | 0.60546875 | 0.02959785 | 32.91655 | #N/A |  |  |  |  | 61 | 0.92789066 | 760.36096 | 0.60546875 | 0.0281179 | 31.68171 | #N/A |  |  |  |  | 61 | 0.97023475 | 784.46881 | 0.60742188 | 0.02940105 | 32.6862 | #N/A |  |  |  |  | 61 | 0.95183855 | 772.81317 | 0.60644531 | 0.02884359 | 32.20054875 | #N/A
| 62 | 0.94960839 | 761.75854 | 0.62011719 | 0.02877601 | 31.73994 | #N/A |  |  |  |  | 62 | 0.99360418 | 801.12335 | 0.61523438 | 0.03010922 | 33.38014 | #N/A |  |  |  |  | 62 | 0.94350499 | 771.77753 | 0.61523438 | 0.02859106 | 32.1574 | #N/A |  |  |  |  | 62 | 0.98682553 | 796.47076 | 0.6171875 | 0.0299038 | 33.18628 | #N/A |  |  |  |  | 62 | 0.96896577 | 784.53314 | 0.61621094 | 0.0293626 | 32.68888 | #N/A
| 63 | 0.9671272 | 771.60016 | 0.62988281 | 0.02930688 | 32.15001 | #N/A |  |  |  |  | 63 | 1.0097299 | 812.13116 | 0.625 | 0.03059788 | 33.8388 | #N/A |  |  |  |  | 63 | 0.9604336 | 783.56964 | 0.625 | 0.02910405 | 32.648735 | #N/A |  |  |  |  | 63 | 1.0035462 | 807.23792 | 0.62695313 | 0.03041049 | 33.63491 | #N/A |  |  |  |  | 63 | 0.98580152 | 795.3938 | 0.62597656 | 0.02987277 | 33.14141 | #N/A
| 64 | 0.98338383 | 782.31793 | 0.63964844 | 0.02979951 | 32.59658 | #N/A |  |  |  |  | 64 | 1.0260367 | 822.25812 | 0.63476563 | 0.03109202 | 34.260755 | #N/A |  |  |  |  | 64 | 0.97724241 | 794.84039 | 0.63476563 | 0.02961341 | 33.11835 | #N/A |  |  |  |  | 64 | 1.0196289 | 817.27283 | 0.63671875 | 0.03089785 | 34.05303 | #N/A |  |  |  |  | 64 | 1.00219 | 806.25024 | 0.63574219 | 0.03036939 | 33.59376 | #N/A
| 65 | 0.99996549 | 793.2157 | 0.64941406 | 0.03030198 | 33.05065 | #N/A |  |  |  |  | 65 | 1.0425603 | 832.00861 | 0.64453125 | 0.03159274 | 34.66703 | #N/A |  |  |  |  | 65 | 0.99340254 | 805.56012 | 0.64453125 | 0.03010311 | 33.565005 | #N/A |  |  |  |  | 65 | 1.0360845 | 826.37122 | 0.64648438 | 0.0313965 | 34.43213 | #N/A |  |  |  |  | 65 | 1.0189897 | 816.48633 | 0.64550781 | 0.03087848 | 34.02026375 | #N/A
| 66 | 1.017241 | 804.08698 | 0.65917969 | 0.03082548 | 33.50362 | #N/A |  |  |  |  | 66 | 1.0584741 | 841.89166 | 0.65429688 | 0.03207497 | 35.07882 | #N/A |  |  |  |  | 66 | 1.0113751 | 816.4129 | 0.65429688 | 0.03064773 | 34.0172 | #N/A |  |  |  |  | 66 | 1.0538863 | 836.07416 | 0.65625 | 0.03193595 | 34.83642 | #N/A |  |  |  |  | 66 | 1.0362562 | 827.1778 | 0.65527344 | 0.0314017 | 34.46574 | #N/A
| 67 | 1.0333016 | 814.28406 | 0.66894531 | 0.03131217 | 33.9285025 | #N/A |  |  |  |  | 67 | 1.0759804 | 851.27399 | 0.6640625 | 0.03260547 | 35.46975 | #N/A |  |  |  |  | 67 | 1.0266435 | 826.15527 | 0.6640625 | 0.03111041 | 34.42313625 | #N/A |  |  |  |  | 67 | 1.0698152 | 846.0177 | 0.66601563 | 0.03241864 | 35.2507375 | #N/A |  |  |  |  | 67 | 1.052511 | 837.12927 | 0.66503906 | 0.03189427 | 34.88038625 | #N/A
| 68 | 1.0488472 | 824.20355 | 0.67871094 | 0.03178325 | 34.34181 | #N/A |  |  |  |  | 68 | 1.0920585 | 861.47412 | 0.67382813 | 0.03309268 | 35.894755 | #N/A |  |  |  |  | 68 | 1.0427345 | 835.58545 | 0.67382813 | 0.03159802 | 34.81606 | #N/A |  |  |  |  | 68 | 1.0861965 | 855.97388 | 0.67578125 | 0.03291505 | 35.66558 | #N/A |  |  |  |  | 68 | 1.0691459 | 847.21375 | 0.67480469 | 0.03239836 | 35.30057 | #N/A
| 69 | 1.0660475 | 834.12964 | 0.68847656 | 0.03230447 | 34.7554 | #N/A |  |  |  |  | 69 | 1.1084635 | 870.21936 | 0.68359375 | 0.0335898 | 36.25914 | #N/A |  |  |  |  | 69 | 1.0600816 | 846.25745 | 0.68359375 | 0.03212368 | 35.26073 | #N/A |  |  |  |  | 69 | 1.1023772 | 865.35217 | 0.68554688 | 0.03340537 | 36.05634 | #N/A |  |  |  |  | 69 | 1.0852199 | 856.06702 | 0.68457031 | 0.03288545 | 35.66946 | #N/A
| 70 | 1.0830256 | 843.05676 | 0.69824219 | 0.03281896 | 35.127365 | #N/A |  |  |  |  | 70 | 1.124774 | 879.59979 | 0.69335938 | 0.03408406 | 36.64999125 | #N/A |  |  |  |  | 70 | 1.0762681 | 856.56177 | 0.69335938 | 0.03261418 | 35.69007375 | #N/A |  |  |  |  | 70 | 1.1197538 | 874.32813 | 0.6953125 | 0.03393193 | 36.43033875 | #N/A |  |  |  |  | 70 | 1.1018621 | 864.98157 | 0.69433594 | 0.03338976 | 36.04089875 | #N/A
| 71 | 1.0997636 | 851.71448 | 0.70800781 | 0.03332617 | 35.4881 | #N/A |  |  |  |  | 71 | 1.1425456 | 889.08759 | 0.703125 | 0.03462259 | 37.04531625 | #N/A |  |  |  |  | 71 | 1.0938549 | 866.43463 | 0.703125 | 0.03314712 | 36.10144 | #N/A |  |  |  |  | 71 | 1.1354574 | 882.10211 | 0.70507813 | 0.0344078 | 36.75425 | #N/A |  |  |  |  | 71 | 1.1176317 | 873.69647 | 0.70410156 | 0.03386763 | 36.40402 | #N/A
| 72 | 1.1158623 | 860.71906 | 0.71777344 | 0.03381401 | 35.86329 | #N/A |  |  |  |  | 72 | 1.158049 | 896.7323 | 0.71289063 | 0.03509239 | 37.36385 | #N/A |  |  |  |  | 72 | 1.1097176 | 875.64191 | 0.71289063 | 0.03362781 | 36.48508 | #N/A |  |  |  |  | 72 | 1.1523821 | 890.29102 | 0.71484375 | 0.03492067 | 37.09546 | #N/A |  |  |  |  | 72 | 1.1345366 | 882.49908 | 0.71386719 | 0.0343799 | 36.770795 | #N/A
| 73 | 1.1323471 | 869.5946 | 0.72753906 | 0.03431355 | 36.23311 | #N/A |  |  |  |  | 73 | 1.1751807 | 904.97699 | 0.72265625 | 0.03561154 | 37.70737 | #N/A |  |  |  |  | 73 | 1.1257844 | 884.09387 | 0.72265625 | 0.03411468 | 36.83724 | #N/A |  |  |  |  | 73 | 1.1694858 | 898.67773 | 0.72460938 | 0.03543896 | 37.44491 | #N/A |  |  |  |  | 73 | 1.1521724 | 891.6524 | 0.72363281 | 0.03491432 | 37.15218 | #N/A
| 74 | 1.1487519 | 878.21063 | 0.73730469 | 0.03481066 | 36.59211 | #N/A |  |  |  |  | 74 | 1.1929661 | 913.24188 | 0.73242188 | 0.03615049 | 38.051745 | #N/A |  |  |  |  | 74 | 1.1434815 | 892.90302 | 0.73242188 | 0.03465095 | 37.2042925 | #N/A |  |  |  |  | 74 | 1.1858147 | 906.52728 | 0.734375 | 0.03593378 | 37.77197 | #N/A |  |  |  |  | 74 | 1.1685144 | 900.21954 | 0.73339844 | 0.03540953 | 37.5091475 | #N/A
| 75 | 1.1656455 | 886.0639 | 0.74707031 | 0.03532259 | 36.91933 | #N/A |  |  |  |  | 75 | 1.2077215 | 920.99207 | 0.7421875 | 0.03659762 | 38.37467 | #N/A |  |  |  |  | 75 | 1.1596888 | 902.16992 | 0.7421875 | 0.03514208 | 37.59041 | #N/A |  |  |  |  | 75 | 1.20219 | 914.32489 | 0.74414063 | 0.03643 | 38.09687 | #N/A |  |  |  |  | 75 | 1.1853409 | 907.9704 | 0.74316406 | 0.03591942 | 37.8321 | #N/A
| 76 | 1.1814518 | 893.1424 | 0.75683594 | 0.03580157 | 37.21427 | #N/A |  |  |  |  | 76 | 1.2251562 | 928.2417 | 0.75195313 | 0.03712595 | 38.6767375 | #N/A |  |  |  |  | 76 | 1.1759408 | 910.65784 | 0.75195313 | 0.03563457 | 37.94408 | #N/A |  |  |  |  | 76 | 1.2185065 | 921.22144 | 0.75390625 | 0.03692444 | 38.38423 | #N/A |  |  |  |  | 76 | 1.2019625 | 915.28961 | 0.75292969 | 0.03642311 | 38.13707 | #N/A
| 77 | 1.198583 | 900.29602 | 0.76660156 | 0.0363207 | 37.51233 | #N/A |  |  |  |  | 77 | 1.2417001 | 935.02979 | 0.76171875 | 0.03762728 | 38.95957 | #N/A |  |  |  |  | 77 | 1.192175 | 919.02655 | 0.76171875 | 0.03612652 | 38.29277 | #N/A |  |  |  |  | 77 | 1.2347206 | 927.29388 | 0.76367188 | 0.03741578 | 38.637245 | #N/A |  |  |  |  | 77 | 1.2183295 | 921.84686 | 0.76269531 | 0.03691908 | 38.41029 | #N/A
| 78 | 1.2149385 | 907.88977 | 0.77636719 | 0.03681632 | 37.82874 | #N/A |  |  |  |  | 78 | 1.2580283 | 941.36432 | 0.77148438 | 0.03812207 | 39.22351 | #N/A |  |  |  |  | 78 | 1.2086728 | 927.0069 | 0.77148438 | 0.03662645 | 38.6252875 | #N/A |  |  |  |  | 78 | 1.2513376 | 933.16119 | 0.7734375 | 0.03791932 | 38.88171625 | #N/A |  |  |  |  | 78 | 1.2351863 | 928.19983 | 0.77246094 | 0.03742989 | 38.67499 | #N/A
| 79 | 1.2317252 | 914.49658 | 0.78613281 | 0.03732501 | 38.10402 | #N/A |  |  |  |  | 79 | 1.2748893 | 946.85828 | 0.78125 | 0.03863301 | 39.45243 | #N/A |  |  |  |  | 79 | 1.225646 | 934.56818 | 0.78125 | 0.03714079 | 38.94034 | #N/A |  |  |  |  | 79 | 1.268442 | 937.87018 | 0.78320313 | 0.03843764 | 39.07792 | #N/A |  |  |  |  | 79 | 1.2513832 | 933.7818 | 0.78222656 | 0.0379207 | 38.907575 | #N/A
| 80 | 1.2484853 | 920.99188 | 0.79589844 | 0.03783289 | 38.37466 | #N/A |  |  |  |  | 80 | 1.2918164 | 951.54291 | 0.79101563 | 0.03914595 | 39.64762125 | #N/A |  |  |  |  | 80 | 1.2426084 | 940.4837 | 0.79101563 | 0.0376548 | 39.18682 | #N/A |  |  |  |  | 80 | 1.2852778 | 942.67517 | 0.79296875 | 0.03894781 | 39.27813 | #N/A |  |  |  |  | 80 | 1.2674569 | 939.672 | 0.79199219 | 0.03840778 | 39.153 | #N/A
| 81 | 1.2654313 | 925.98785 | 0.80566406 | 0.0383464 | 38.58283 | #N/A |  |  |  |  | 81 | 1.3074893 | 955.90515 | 0.80078125 | 0.03962089 | 39.82938125 | #N/A |  |  |  |  | 81 | 1.2582816 | 946.22729 | 0.80078125 | 0.03812975 | 39.42614 | #N/A |  |  |  |  | 81 | 1.3026656 | 947.03003 | 0.80273438 | 0.03947472 | 39.45958 | #N/A |  |  |  |  | 81 | 1.2844728 | 944.40051 | 0.80175781 | 0.03892342 | 39.35002125 | #N/A
| 82 | 1.2808659 | 930.29596 | 0.81542969 | 0.03881412 | 38.76233 | #N/A |  |  |  |  | 82 | 1.3251448 | 959.55194 | 0.81054688 | 0.0401559 | 39.98133 | #N/A |  |  |  |  | 82 | 1.2747303 | 952.04541 | 0.81054688 | 0.03862819 | 39.66855875 | #N/A |  |  |  |  | 82 | 1.319353 | 950.20087 | 0.8125 | 0.03998039 | 39.5917 | #N/A |  |  |  |  | 82 | 1.3006426 | 948.85016 | 0.81152344 | 0.03941341 | 39.53542 | #N/A
| 83 | 1.2979246 | 934.15533 | 0.82519531 | 0.03933105 | 38.92313875 | #N/A |  |  |  |  | 83 | 1.3416104 | 962.52496 | 0.8203125 | 0.04065486 | 40.10521 | #N/A |  |  |  |  | 83 | 1.2917578 | 957.16443 | 0.8203125 | 0.03914418 | 39.88185125 | #N/A |  |  |  |  | 83 | 1.3362396 | 951.46381 | 0.82226563 | 0.04049211 | 39.64433 | #N/A |  |  |  |  | 83 | 1.3181056 | 951.05725 | 0.82128906 | 0.03994259 | 39.62739 | #N/A
| 84 | 1.3145119 | 936.49329 | 0.83496094 | 0.03983369 | 39.02055375 | #N/A |  |  |  |  | 84 | 1.3585401 | 963.22729 | 0.83007813 | 0.04116788 | 40.13447 | 40.13447 |  |  |  |  | 84 | 1.3090448 | 961.43353 | 0.83007813 | 0.03966802 | 40.05973 | #N/A |  |  |  |  | 84 | 1.3526871 | 951.51367 | 0.83203125 | 0.04099052 | 39.6464 | 39.6464 |  |  |  |  | 84 | 1.334502 | 953.03259 | 0.83105469 | 0.04043945 | 39.70969125 | #N/A
| 85 | 1.3312035 | 938.79156 | 0.84472656 | 0.0403395 | 39.116315 | #N/A |  |  |  |  | 85 | 1.3743927 | 962.8338 | 0.83984375 | 0.04164826 | 40.118075 | #N/A |  |  |  |  | 85 | 1.3254677 | 962.80463 | 0.83984375 | 0.04016569 | 40.11686 | #N/A |  |  |  |  | 85 | 1.3690434 | 951.13367 | 0.84179688 | 0.04148616 | 39.63057 | #N/A |  |  |  |  | 85 | 1.3511986 | 953.80005 | 0.84082031 | 0.04094541 | 39.74166875 | #N/A
| 86 | 1.3475217 | 940.05231 | 0.85449219 | 0.04083399 | 39.16884625 | 39.16884625 |  |  |  |  | 86 | 1.3925523 | 961.6134 | 0.84960938 | 0.04219855 | 40.067225 | #N/A |  |  |  |  | 86 | 1.3416288 | 963.2616 | 0.84960938 | 0.04065542 | 40.1359 | 40.1359 |  |  |  |  | 86 | 1.38631 | 949.87122 | 0.8515625 | 0.04200939 | 39.5779675 | #N/A |  |  |  |  | 86 | 1.3680125 | 954.08478 | 0.85058594 | 0.04145492 | 39.7535325 | 39.7535325
| 87 | 1.3646156 | 939.70313 | 0.86425781 | 0.04135199 | 39.1543 | #N/A |  |  |  |  | 87 | 1.4084814 | 959.49481 | 0.859375 | 0.04268125 | 39.97895 | #N/A |  |  |  |  | 87 | 1.358461 | 962.73712 | 0.859375 | 0.04116548 | 40.11405 | #N/A |  |  |  |  | 87 | 1.4037162 | 947.27582 | 0.86132813 | 0.04253685 | 39.46983 | #N/A |  |  |  |  | 87 | 1.3845659 | 952.7796 | 0.86035156 | 0.04195654 | 39.69915 | #N/A
| 88 | 1.3811333 | 939.36151 | 0.87402344 | 0.04185252 | 39.14006 | #N/A |  |  |  |  | 88 | 1.424776 | 956.80939 | 0.86914063 | 0.04317503 | 39.86706 | #N/A |  |  |  |  | 88 | 1.3746566 | 959.9342 | 0.86914063 | 0.04165626 | 39.99726 | #N/A |  |  |  |  | 88 | 1.4191558 | 943.80725 | 0.87109375 | 0.04300472 | 39.3253 | #N/A |  |  |  |  | 88 | 1.4006406 | 950.83752 | 0.87011719 | 0.04244365 | 39.61823 | #N/A
| 89 | 1.3981807 | 936.45331 | 0.88378906 | 0.04236911 | 39.01889 | #N/A |  |  |  |  | 89 | 1.4416438 | 952.82489 | 0.87890625 | 0.04368618 | 39.70104 | #N/A |  |  |  |  | 89 | 1.3922645 | 956.73657 | 0.87890625 | 0.04218983 | 39.86402375 | #N/A |  |  |  |  | 89 | 1.4369133 | 939.25134 | 0.88085938 | 0.04354283 | 39.1354725 | #N/A |  |  |  |  | 89 | 1.4175215 | 947.93365 | 0.87988281 | 0.0429552 | 39.49724 | #N/A
| 90 | 1.4152205 | 933.40936 | 0.89355469 | 0.04288547 | 38.89206 | #N/A |  |  |  |  | 90 | 1.4594346 | 948.32794 | 0.88867188 | 0.04422529 | 39.51366 | #N/A |  |  |  |  | 90 | 1.4084002 | 950.80347 | 0.88867188 | 0.04267879 | 39.61681125 | #N/A |  |  |  |  | 90 | 1.4526678 | 933.65186 | 0.890625 | 0.04402024 | 38.90216 | #N/A |  |  |  |  | 90 | 1.4344358 | 944.07367 | 0.88964844 | 0.04346775 | 39.3364 | #N/A
| 91 | 1.4311339 | 929.87433 | 0.90332031 | 0.04336769 | 38.74476375 | #N/A |  |  |  |  | 91 | 1.4758495 | 942.78595 | 0.8984375 | 0.04472271 | 39.28275 | #N/A |  |  |  |  | 91 | 1.4257554 | 940.84802 | 0.8984375 | 0.04320471 | 39.202 | #N/A |  |  |  |  | 91 | 1.4689842 | 928.2356 | 0.90039063 | 0.04451467 | 38.67648 | #N/A |  |  |  |  | 91 | 1.451642 | 939.75592 | 0.89941406 | 0.04398915 | 39.1565 | #N/A
| 92 | 1.4479862 | 925.78748 | 0.91308594 | 0.04387837 | 38.57448 | #N/A |  |  |  |  | 92 | 1.4914441 | 936.55725 | 0.90820313 | 0.04519528 | 39.02321875 | #N/A | [15 empty] | 92 | 1.4855806 | 921.69312 | 0.91015625 | 0.04501759 | 38.40388 | #N/A |  |  |  |  | 92 | 1.4681903 | 935.10864 | 0.90917969 | 0.04449062 | 38.96286 | #N/A
| 93 | 1.4644307 | 921.4162 | 0.92285156 | 0.04437669 | 38.39234 | #N/A |  |  |  |  | 93 | 1.5082376 | 930.44739 | 0.91796875 | 0.04570417 | 38.76864125 | #N/A | [15 empty] | 93 | 1.5026118 | 916.59363 | 0.91992188 | 0.04553369 | 38.19140125 | #N/A |  |  |  |  | 93 | 1.4853799 | 930.64008 | 0.91894531 | 0.04501151 | 38.77667 | #N/A
| 94 | 1.481568 | 917.12317 | 0.93261719 | 0.044896 | 38.21347 | #N/A |  |  |  |  | 94 | 1.5256727 | 925.41357 | 0.92773438 | 0.04623251 | 38.55889875 | #N/A | [15 empty] | 94 | 1.5189294 | 910.30731 | 0.9296875 | 0.04602816 | 37.92947125 | #N/A |  |  |  |  | 94 | 1.5021255 | 926.08203 | 0.92871094 | 0.04551895 | 38.58675125 | #N/A
| 95 | 1.4983075 | 912.2384 | 0.94238281 | 0.04540326 | 38.00993 | #N/A |  |  |  |  | 95 | 1.5418564 | 920.1394 | 0.9375 | 0.04672292 | 38.33914 | #N/A | [15 empty] | 95 | 1.535948 | 903.40369 | 0.93945313 | 0.04654388 | 37.64182 | #N/A |  |  |  |  | 95 | 1.5188621 | 921.25812 | 0.93847656 | 0.04602612 | 38.385755 | #N/A
| 96 | 1.5148944 | 907.28033 | 0.95214844 | 0.04590589 | 37.80335 | #N/A |  |  |  |  | 96 | 1.5585659 | 915.13666 | 0.94726563 | 0.04722927 | 38.13069 | #N/A | [15 empty] | 96 | 1.5531496 | 893.34637 | 0.94921875 | 0.04706514 | 37.22277 | #N/A |  |  |  |  | 96 | 1.535283 | 916.07404 | 0.94824219 | 0.04652373 | 38.16975 | #N/A
| 97 | 1.5325972 | 902.77405 | 0.96191406 | 0.04644234 | 37.61559 | #N/A |  |  |  |  | 97 | 1.5753297 | 908.94885 | 0.95703125 | 0.04773726 | 37.87286875 | #N/A | [26 empty] | 97 | 1.5514669 | 911.09174 | 0.95800781 | 0.04701415 | 37.96216 | #N/A
| 98 | 1.5492164 | 898.52618 | 0.97167969 | 0.04694595 | 37.43859 | #N/A |  |  |  |  | 98 | 1.5919574 | 901.0777 | 0.96679688 | 0.04824113 | 37.5449 | #N/A | [26 empty] | 98 | 1.5678169 | 906.63995 | 0.96777344 | 0.0475096 | 37.77666 | #N/A
| 99 | 1.5655311 | 893.65448 | 0.98144531 | 0.04744034 | 37.2356 | #N/A |  |  |  |  | 99 | 1.608441 | 890.49274 | 0.9765625 | 0.04874064 | 37.10386 | #N/A | [26 empty] | 99 | 1.5851346 | 902.84302 | 0.97753906 | 0.04803438 | 37.61846 | #N/A
| 100 | 1.5828148 | 889.90656 | 0.99121094 | 0.04796408 | 37.07944 | #N/A | [37 empty] | 100 | 1.6012253 | 899.25256 | 0.98730469 | 0.04852198 | 37.46886 | #N/A
| 101 | 1.5986885 | 885.13861 | 1.0009766 | 0.04844511 | 36.88078 | #N/A | [37 empty] | 101 | 1.617372 | 895.23364 | 0.99707031 | 0.04901127 | 37.3014 | #N/A
| 102 | 1.6150527 | 880.67938 | 1.0107422 | 0.04894099 | 36.69497 | #N/A | [37 empty] | 102 | 1.6349339 | 891.23834 | 1.0068359 | 0.04954345 | 37.13493 | #N/A
| 103 | 1.6319867 | 875.49646 | 1.0205078 | 0.04945414 | 36.47902 | #N/A | [37 empty] | 103 | 1.6512541 | 886.90002 | 1.0166016 | 0.050038 | 36.9541675 | #N/A
| 104 | 1.6488476 | 870.96222 | 1.0302734 | 0.04996508 | 36.2900925 | #N/A | [37 empty] | 104 | 1.6683681 | 883.84875 | 1.0263672 | 0.05055661 | 36.82703125 | #N/A
| 105 | 1.6656461 | 866.05994 | 1.0400391 | 0.05047412 | 36.08583 | #N/A | [37 empty] | 105 | 1.6844844 | 879.77002 | 1.0361328 | 0.05104498 | 36.65708 | #N/A
| 106 | 1.6825532 | 858.58722 | 1.0498047 | 0.05098646 | 35.7744675 | #N/A | [37 empty] | 106 | 1.7013763 | 876.43097 | 1.0458984 | 0.05155686 | 36.51796 | #N/A
| 107 | 1.6994473 | 843.38733 | 1.0595703 | 0.0514984 | 35.14113875 | #N/A | [37 empty] | 107 | 1.7185872 | 872.90198 | 1.0556641 | 0.0520784 | 36.37092 | #N/A
[45 empty] | 108 | 1.7349349 | 868.53925 | 1.0654297 | 0.05257378 | 36.18914 | #N/A
[45 empty] | 109 | 1.7514552 | 863.93341 | 1.0751953 | 0.0530744 | 35.99723 | #N/A
[45 empty] | 110 | 1.768214 | 858.36627 | 1.0849609 | 0.05358224 | 35.76526125 | #N/A
[45 empty] | 111 | 1.7848232 | 851.53412 | 1.0947266 | 0.05408555 | 35.48059 | #N/A
[45 empty] | 112 | 1.8016982 | 841.31055 | 1.1044922 | 0.05459692 | 35.05460625 | #N/A

## 15_PL_40_VER
|  | Lt Long. Total Real (mm) | 115 |  | Ltf Long. Total final Real (mm)
|  | Lc Long, Calibrada (mm) | 33 |  | Lcf Long, Calibrada (mm)
|  | W Base (mm) | 6 |  | Wf Base (mm) |  | w
|  | e altura (mm) | 4 |  | ef altura (mm) |  |  | e
|  | A. Area (mm)^2 | 24 |  | Af. Area (mm)
PLA 40% Vertical PLA 40% Vertical PLA 40% Vertical PLA 40% Vertical PLA 40% Vertical PLA 40% Vertical PLA 40% Vertical PLA 40% Vertical PLA 40% Vertical PLA 40% Vertical PLA 40% Vertical PLA 40% Vertical PLA 40% Vertical
| 1 | [10 empty] | 2 | [10 empty] | 3 | [10 empty] | 4 | [10 empty] | 5
|  | MTS793¦BTW¦ENU¦1¦0¦.¦/¦:¦1¦0¦0¦A | [10 empty] | MTS793¦BTW¦ENU¦1¦0¦.¦/¦:¦1¦0¦0¦A | [10 empty] | MTS793¦BTW¦ENU¦1¦0¦.¦/¦:¦1¦0¦0¦A | [10 empty] | MTS793¦BTW¦ENU¦1¦0¦.¦/¦:¦1¦0¦0¦A | [10 empty] | MTS793¦BTW¦ENU¦1¦0¦.¦/¦:¦1¦0¦0¦A
|  | Data | Header: | Time: | 1.2138672 | s | 4/25/2023 | 2:33 | PM |  |  |  | Data | Header: | Time: | 1.1884766 | s | 4/25/2023 | 2:34 | PM |  |  |  | Data | Header: | Time: | 1.1259766 | s | 4/25/2023 | 2:35 | PM |  |  |  | Data | Header: | Time: | 0.91015625 | s | 2023-08-05 | 9:39 | AM |  |  |  | Data | Header: | Time: | 1.0068359 | s | 2023-08-05 | 9:41 | AM
|  | Data | Acquisition: | Timed | [8 empty] | Data | Acquisition: | Timed | [8 empty] | Data | Acquisition: | Timed | [8 empty] | Data | Acquisition: | Timed | [8 empty] | Data | Acquisition: | Timed
|  | Station | Name: | 10504712.cfg | [8 empty] | Station | Name: | 10504712.cfg | [8 empty] | Station | Name: | 10504712.cfg | [8 empty] | Station | Name: | 10504712.cfg | [8 empty] | Station | Name: | 10504712.cfg
|  | Test | File | Name: | Tracción.tst | [7 empty] | Test | File | Name: | Tracción.tst | [7 empty] | Test | File | Name: | Tracción.tst | [7 empty] | Test | File | Name: | Tracción.tst | [7 empty] | Test | File | Name: | Tracción.tst
|  | Axial | Displacement | Axial | Force | Running | Time | [5 empty] | Axial | Displacement | Axial | Force | Running | Time | [5 empty] | Axial | Displacement | Axial | Force | Running | Time | [5 empty] | Axial | Displacement | Axial | Force | Running | Time | [5 empty] | Axial | Displacement | Axial | Force | Running | Time
CELL MAX | # | Alargamiento (mm) | Fuerza (N) | Segundos | ε Deformación (mm/mm) | σ Esfuerzo (N/mm^2) (MPa) | Máx (MPa) | Resistecia a la Tracción (MPa) | Limite Elastico (MPa) | Módulo Young (MPa) | Ruptura (MPa) | # | Alargamiento (mm) | Fuerza (N) | Segundos | ε Deformación (mm/mm) | σ Esfuerzo (N/mm^2) (MPa) | Máx (MPa) | Resistecia a la Tracción (MPa) | Limite Elastico (MPa) | Módulo Young (MPa) | Ruptura (MPa) | # | Alargamiento (mm) | Fuerza (N) | Segundos | ε Deformación (mm/mm) | σ Esfuerzo (N/mm^2) (MPa) | Máx (MPa) | Resistecia a la Tracción (MPa) | Limite Elastico (MPa) | Módulo Young (MPa) | Ruptura (MPa) | # | Alargamiento (mm) | Fuerza (N) | Segundos | ε Deformación (mm/mm) | σ Esfuerzo (N/mm^2) (MPa) | Máx (MPa) | Resistecia a la Tracción (MPa) | Limite Elastico (MPa) | Módulo Young (MPa) | Ruptura (MPa) | # | Alargamiento (mm) | Fuerza (N) | Segundos | ε Deformación (mm/mm) | σ Esfuerzo (N/mm^2) (MPa) | Máx (MPa) | Resistecia a la Tracción (MPa) | Limite Elastico (MPa) | Módulo Young (MPa) | Ruptura (MPa)
140 | 1 | 0.00040715677 | 0.23379922 | 0.020507813 | 1.233808e-05 | 0.009741634 | #N/A | 23.7476375 | 21.26 | 817.07 | 23.54 | 1 | 0.00021769083 | -0.33944845 | 0.021484375 | 6.596692e-06 | -0.01414369 | #N/A | 21.0837975 | 17.86 | 795.9 | 21.08 | 1 | -0.00017203274 | -0.082328916 | 0.020507813 | -5.213113e-06 | -0.0034303715 | #N/A | 22.99262 | 20.96 | 845.01 | 22.99262 | 1 | -9.4174175e-05 | 0.002682209 | 0.020507813 | -2.853763e-06 | 0.0001117587 | #N/A | 16.89471 | 15.46 | 726.89 | 16.75 | 1 | 0.00027289789 | 0.10401011 | 0.020507813 | 8.269633e-06 | 0.004333755 | #N/A | 22.0054575 | 20 | 813.08 | 22.01
| 2 | 0.0018650317 | 1.4385581 | 0.030273438 | 5.651611e-05 | 0.05993992 | #N/A |  |  |  |  | 2 | -0.00044162734 | -0.61586499 | 0.03125 | -1.338265e-05 | -0.02566104125 | #N/A |  |  |  |  | 2 | -0.00012405799 | -0.26345253 | 0.030273438 | -3.759333e-06 | -0.01097718875 | #N/A |  |  |  |  | 2 | 0.00013792887 | -0.25548041 | 0.030273438 | 4.179663e-06 | -0.01064502 | #N/A |  |  |  |  | 2 | 0.00015571422 | -0.28073788 | 0.030273438 | 4.718613e-06 | -0.01169741 | #N/A
| 3 | 0.014057401 | 10.039881 | 0.040039063 | 0.0004259818 | 0.418328375 | #N/A |  |  |  |  | 3 | 0.00022475142 | -0.19498169 | 0.041015625 | 6.810649e-06 | -0.008124237 | #N/A |  |  |  |  | 3 | 0.0062714913 | 5.974844 | 0.040039063 | 0.0001900452 | 0.2489518 | #N/A |  |  |  |  | 3 | -9.3347626e-05 | 0.036209822 | 0.040039063 | -2.828716e-06 | 0.001508743 | #N/A |  |  |  |  | 3 | 0.0027322327 | 1.2556463 | 0.040039063 | 8.279493e-05 | 0.0523186 | #N/A
| 4 | 0.029801996 | 21.56876 | 0.049804688 | 0.0009030908 | 0.8986983 | #N/A |  |  |  |  | 4 | 0.00067924266 | -0.10728836 | 0.05078125 | 2.058311e-05 | -0.004470348 | #N/A |  |  |  |  | 4 | 0.021050103 | 15.862286 | 0.049804688 | 0.0006378819 | 0.6609286 | #N/A |  |  |  |  | 4 | 0.00028877403 | 0.37945807 | 0.049804688 | 8.750728e-06 | 0.01581075 | #N/A |  |  |  |  | 4 | 0.013836773 | 9.7703934 | 0.049804688 | 0.0004192962 | 0.407099725 | #N/A
| 5 | 0.046222832 | 34.428761 | 0.059570313 | 0.001400692 | 1.434532 | #N/A |  |  |  |  | 5 | 0.0024534704 | 2.1404028 | 0.060546875 | 7.434759e-05 | 0.08918345 | #N/A |  |  |  |  | 5 | 0.037431728 | 27.652458 | 0.059570313 | 0.001134295 | 1.15218575 | #N/A |  |  |  |  | 5 | 0.0011807424 | 1.0354072 | 0.059570313 | 3.578007e-05 | 0.04314197 | #N/A |  |  |  |  | 5 | 0.031079022 | 21.974369 | 0.059570313 | 0.0009417885 | 0.9155987 | #N/A
| 6 | 0.063611314 | 45.922249 | 0.069335938 | 0.001927616 | 1.913427 | #N/A |  |  |  |  | 6 | 0.014075288 | 9.285882 | 0.0703125 | 0.0004265239 | 0.38691175 | #N/A |  |  |  |  | 6 | 0.054685432 | 39.592758 | 0.069335938 | 0.001657134 | 1.64969825 | #N/A |  |  |  |  | 6 | 0.010285858 | 6.7573042 | 0.069335938 | 0.0003116927 | 0.2815543 | #N/A |  |  |  |  | 6 | 0.04885957 | 34.386517 | 0.069335938 | 0.001480593 | 1.432772 | #N/A
| 7 | 0.07978148 | 57.180969 | 0.079101563 | 0.002417621 | 2.382540375 | #N/A |  |  |  |  | 7 | 0.029838888 | 19.786581 | 0.080078125 | 0.0009042087 | 0.824440875 | #N/A |  |  |  |  | 7 | 0.071238585 | 51.249565 | 0.079101563 | 0.002158745 | 2.135399 | #N/A |  |  |  |  | 7 | 0.02611432 | 16.808807 | 0.079101563 | 0.000791343 | 0.700367 | #N/A |  |  |  |  | 7 | 0.066107318 | 46.752842 | 0.079101563 | 0.002003252 | 1.948035 | #N/A
| 8 | 0.096726194 | 68.660378 | 0.088867188 | 0.002931097 | 2.860849 | #N/A |  |  |  |  | 8 | 0.046953861 | 30.886606 | 0.08984375 | 0.001422844 | 1.286942 | #N/A |  |  |  |  | 8 | 0.088702269 | 63.584076 | 0.088867188 | 0.002687948 | 2.6493365 | #N/A |  |  |  |  | 8 | 0.043771807 | 27.47871 | 0.088867188 | 0.001326418 | 1.14494625 | #N/A |  |  |  |  | 8 | 0.083894253 | 58.272259 | 0.088867188 | 0.00254225 | 2.428011 | #N/A
| 9 | 0.11278118 | 80.139191 | 0.098632813 | 0.003417612 | 3.339133 | #N/A |  |  |  |  | 9 | 0.063515097 | 41.662006 | 0.099609375 | 0.0019247 | 1.735917 | #N/A |  |  |  |  | 9 | 0.10449047 | 75.579506 | 0.098632813 | 0.003166378 | 3.149146 | #N/A |  |  |  |  | 9 | 0.061883599 | 38.437023 | 0.098632813 | 0.001875261 | 1.601542625 | #N/A |  |  |  |  | 9 | 0.10013719 | 69.655106 | 0.098632813 | 0.00303446 | 2.902296 | #N/A
| 10 | 0.13003871 | 91.49678 | 0.10839844 | 0.003940567 | 3.812366 | #N/A |  |  |  |  | 10 | 0.079735614 | 53.072498 | 0.109375 | 0.002416231 | 2.211354 | #N/A |  |  |  |  | 10 | 0.12153263 | 87.623001 | 0.10839844 | 0.003682807 | 3.650958375 | #N/A |  |  |  |  | 10 | 0.079031192 | 48.964172 | 0.10839844 | 0.002394885 | 2.040174 | #N/A |  |  |  |  | 10 | 0.11745463 | 81.159698 | 0.10839844 | 0.003559231 | 3.381654 | #N/A
| 11 | 0.14672479 | 103.68466 | 0.11816406 | 0.004446206 | 4.320194 | #N/A |  |  |  |  | 11 | 0.096693382 | 64.382706 | 0.11914063 | 0.002930102 | 2.68261275 | #N/A |  |  |  |  | 11 | 0.13765372 | 98.592041 | 0.11816406 | 0.004171325 | 4.108002 | #N/A |  |  |  |  | 11 | 0.095324084 | 59.830471 | 0.11816406 | 0.002888609 | 2.492936 | #N/A |  |  |  |  | 11 | 0.13445573 | 92.803986 | 0.11816406 | 0.004074416 | 3.86683275 | #N/A
| 12 | 0.16295679 | 115.30787 | 0.12792969 | 0.004938085 | 4.804495 | #N/A |  |  |  |  | 12 | 0.11311212 | 75.482803 | 0.12890625 | 0.00342764 | 3.145117 | #N/A |  |  |  |  | 12 | 0.15383413 | 109.72165 | 0.12792969 | 0.00466164 | 4.571735 | #N/A |  |  |  |  | 12 | 0.1128369 | 70.024727 | 0.12792969 | 0.0034193 | 2.917697 | #N/A |  |  |  |  | 12 | 0.1504181 | 104.26379 | 0.12792969 | 0.004558124 | 4.344325 | #N/A
| 13 | 0.17991762 | 126.47942 | 0.13769531 | 0.005452049 | 5.269976 | #N/A |  |  |  |  | 13 | 0.1290164 | 86.215881 | 0.13867188 | 0.003909588 | 3.592328375 | #N/A |  |  |  |  | 13 | 0.17066318 | 120.83382 | 0.13769531 | 0.005171612 | 5.0347425 | #N/A |  |  |  |  | 13 | 0.12910555 | 80.069824 | 0.13769531 | 0.003912289 | 3.336243 | #N/A |  |  |  |  | 13 | 0.16729049 | 115.43691 | 0.13769531 | 0.005069409 | 4.80987125 | #N/A
| 14 | 0.19571164 | 137.10565 | 0.14746094 | 0.005930656 | 5.712735 | #N/A |  |  |  |  | 14 | 0.14596176 | 96.301216 | 0.1484375 | 0.004423084 | 4.012551 | #N/A |  |  |  |  | 14 | 0.18679418 | 132.49092 | 0.14746094 | 0.00566043 | 5.520455 | #N/A |  |  |  |  | 14 | 0.14683197 | 89.809448 | 0.14746094 | 0.004449454 | 3.74206 | #N/A |  |  |  |  | 14 | 0.18384133 | 126.61285 | 0.14746094 | 0.005570949 | 5.275535 | #N/A
| 15 | 0.21268472 | 147.89798 | 0.15722656 | 0.006444992 | 6.162416 | #N/A |  |  |  |  | 15 | 0.16285633 | 106.90048 | 0.15820313 | 0.00493504 | 4.454187 | #N/A |  |  |  |  | 15 | 0.20358051 | 143.80634 | 0.15722656 | 0.006169106 | 5.991931 | #N/A |  |  |  |  | 15 | 0.16242348 | 99.48835 | 0.15722656 | 0.004921924 | 4.145348 | #N/A |  |  |  |  | 15 | 0.20015214 | 137.61073 | 0.15722656 | 0.006065216 | 5.73378 | #N/A
| 16 | 0.22868788 | 158.93906 | 0.16699219 | 0.006929936 | 6.622461 | #N/A |  |  |  |  | 16 | 0.17881501 | 117.69913 | 0.16796875 | 0.005418637 | 4.90413 | #N/A |  |  |  |  | 16 | 0.21989827 | 156.08661 | 0.16699219 | 0.006663584 | 6.50360875 | #N/A |  |  |  |  | 16 | 0.18001066 | 109.51408 | 0.16699219 | 0.005454868 | 4.563087 | #N/A |  |  |  |  | 16 | 0.21739188 | 148.34084 | 0.16699219 | 0.006587633 | 6.180868 | #N/A
| 17 | 0.24525291 | 170.46838 | 0.17675781 | 0.007431906 | 7.102849 | #N/A |  |  |  |  | 17 | 0.19558606 | 128.18494 | 0.17773438 | 0.00592685 | 5.341039 | #N/A |  |  |  |  | 17 | 0.23688693 | 167.49113 | 0.17675781 | 0.007178392 | 6.978797 | #N/A |  |  |  |  | 17 | 0.19594079 | 119.67562 | 0.17675781 | 0.0059376 | 4.986484 | #N/A |  |  |  |  | 17 | 0.23357169 | 159.41098 | 0.17675781 | 0.00707793 | 6.642124 | #N/A
| 18 | 0.26252595 | 181.72734 | 0.18652344 | 0.007955332 | 7.5719725 | #N/A |  |  |  |  | 18 | 0.21228601 | 139.36847 | 0.1875 | 0.006432909 | 5.80702 | #N/A |  |  |  |  | 18 | 0.2537241 | 178.06828 | 0.18652344 | 0.007688609 | 7.419512 | #N/A |  |  |  |  | 18 | 0.21260135 | 129.37091 | 0.18652344 | 0.006442465 | 5.390455 | #N/A |  |  |  |  | 18 | 0.25000882 | 170.5265 | 0.18652344 | 0.007576025 | 7.105271 | #N/A
| 19 | 0.27844858 | 192.89911 | 0.19628906 | 0.008437836 | 8.037463 | #N/A |  |  |  |  | 19 | 0.22887099 | 149.83423 | 0.19726563 | 0.006935485 | 6.243093 | #N/A |  |  |  |  | 19 | 0.26923916 | 188.64639 | 0.19628906 | 0.008158762 | 7.86026625 | #N/A |  |  |  |  | 19 | 0.22864646 | 138.91504 | 0.19628906 | 0.006928681 | 5.788127 | #N/A |  |  |  |  | 19 | 0.26635289 | 181.44698 | 0.19628906 | 0.0080713 | 7.560291 | #N/A
| 20 | 0.29548398 | 203.29938 | 0.20605469 | 0.00895406 | 8.4708075 | #N/A |  |  |  |  | 20 | 0.24531698 | 159.67369 | 0.20703125 | 0.007433848 | 6.65307 | #N/A |  |  |  |  | 20 | 0.28712466 | 199.32382 | 0.20605469 | 0.008700747 | 8.305159 | #N/A |  |  |  |  | 20 | 0.24578853 | 148.2907 | 0.20605469 | 0.007448137 | 6.178779 | #N/A |  |  |  |  | 20 | 0.28308755 | 191.83614 | 0.20605469 | 0.008578411 | 7.9931725 | #N/A
| 21 | 0.31155163 | 213.31691 | 0.21582031 | 0.009440958 | 8.888205 | #N/A |  |  |  |  | 21 | 0.2615996 | 169.1015 | 0.21679688 | 0.007927261 | 7.045896 | #N/A |  |  |  |  | 21 | 0.30341092 | 210.73088 | 0.21582031 | 0.00919427 | 8.780453 | #N/A |  |  |  |  | 21 | 0.26217413 | 157.59721 | 0.21582031 | 0.007944671 | 6.56655 | #N/A |  |  |  |  | 21 | 0.29961431 | 202.18529 | 0.21582031 | 0.009079222 | 8.424387 | #N/A
| 22 | 0.32802936 | 224.13104 | 0.22558594 | 0.009940284 | 9.338793 | #N/A |  |  |  |  | 22 | 0.2777952 | 179.94173 | 0.2265625 | 0.008418036 | 7.497572 | #N/A |  |  |  |  | 22 | 0.31945235 | 222.24501 | 0.22558594 | 0.009680374 | 9.26020875 | #N/A |  |  |  |  | 22 | 0.27835077 | 166.99843 | 0.22558594 | 0.008434872 | 6.958268 | #N/A |  |  |  |  | 22 | 0.31550545 | 212.85899 | 0.22558594 | 0.009560771 | 8.869125 | #N/A
| 23 | 0.34460452 | 234.99825 | 0.23535156 | 0.01044256 | 9.79159375 | #N/A |  |  |  |  | 23 | 0.29462132 | 190.42738 | 0.23632813 | 0.008927919 | 7.934474 | #N/A |  |  |  |  | 23 | 0.33663878 | 233.3989 | 0.23535156 | 0.01020118 | 9.724954 | #N/A |  |  |  |  | 23 | 0.29524785 | 176.46022 | 0.23535156 | 0.008946905 | 7.352509 | #N/A |  |  |  |  | 23 | 0.33215767 | 222.91214 | 0.23535156 | 0.01006538 | 9.288006 | #N/A
| 24 | 0.36068335 | 245.65407 | 0.24511719 | 0.0109298 | 10.23558625 | #N/A |  |  |  |  | 24 | 0.31236026 | 200.82616 | 0.24609375 | 0.009465462 | 8.367757 | #N/A |  |  |  |  | 24 | 0.35298893 | 243.65642 | 0.24511719 | 0.01069663 | 10.15235 | #N/A |  |  |  |  | 24 | 0.3119761 | 185.79349 | 0.24511719 | 0.009453821 | 7.741395 | #N/A |  |  |  |  | 24 | 0.34858367 | 233.47929 | 0.24511719 | 0.01056314 | 9.72830375 | #N/A
| 25 | 0.37766457 | 256.29758 | 0.25488281 | 0.01144438 | 10.67907 | #N/A |  |  |  |  | 25 | 0.32821473 | 211.19102 | 0.25585938 | 0.009945901 | 8.799626 | #N/A |  |  |  |  | 25 | 0.36881518 | 253.42607 | 0.25488281 | 0.01117622 | 10.55942 | #N/A |  |  |  |  | 25 | 0.32807779 | 195.01611 | 0.25488281 | 0.009941751 | 8.12567125 | #N/A |  |  |  |  | 25 | 0.36529705 | 243.9998 | 0.25488281 | 0.01106961 | 10.16666 | #N/A
| 26 | 0.39490429 | 266.09683 | 0.26464844 | 0.0119668 | 11.08737 | #N/A |  |  |  |  | 26 | 0.3448208 | 220.37856 | 0.265625 | 0.01044912 | 9.18244 | #N/A |  |  |  |  | 26 | 0.38507542 | 263.78275 | 0.26464844 | 0.01166895 | 10.99095 | #N/A |  |  |  |  | 26 | 0.34415108 | 204.12781 | 0.26464844 | 0.01042882 | 8.505325 | #N/A |  |  |  |  | 26 | 0.38174534 | 254.02888 | 0.26464844 | 0.01156804 | 10.58454 | #N/A
| 27 | 0.41092533 | 275.93307 | 0.27441406 | 0.01245228 | 11.49721125 | #N/A |  |  |  |  | 27 | 0.36103645 | 229.53979 | 0.27539063 | 0.0109405 | 9.564158 | #N/A |  |  |  |  | 27 | 0.40237126 | 274.59158 | 0.27441406 | 0.01219307 | 11.44132 | #N/A |  |  |  |  | 27 | 0.36041924 | 212.62825 | 0.27441406 | 0.0109218 | 8.85951 | #N/A |  |  |  |  | 27 | 0.39786071 | 263.96722 | 0.27441406 | 0.01205639 | 10.99863 | #N/A
| 28 | 0.42737401 | 285.96097 | 0.28417969 | 0.01295073 | 11.91504 | #N/A |  |  |  |  | 28 | 0.37768456 | 239.2412 | 0.28515625 | 0.01144499 | 9.968383 | #N/A |  |  |  |  | 28 | 0.41772899 | 285.27789 | 0.28417969 | 0.01265845 | 11.88657875 | #N/A |  |  |  |  | 28 | 0.37683547 | 221.30475 | 0.28417969 | 0.01141926 | 9.22103125 | #N/A |  |  |  |  | 28 | 0.41481483 | 273.65103 | 0.28417969 | 0.01257015 | 11.40212625 | #N/A
| 29 | 0.44333556 | 295.85843 | 0.29394531 | 0.01343441 | 12.32743 | #N/A |  |  |  |  | 29 | 0.39424706 | 248.58147 | 0.29492188 | 0.01194688 | 10.35756125 | #N/A |  |  |  |  | 29 | 0.43473807 | 295.50378 | 0.29394531 | 0.01317388 | 12.3126575 | #N/A |  |  |  |  | 29 | 0.3943145 | 230.1006 | 0.29394531 | 0.01194892 | 9.587525 | #N/A |  |  |  |  | 29 | 0.43134618 | 283.5766 | 0.29394531 | 0.0130711 | 11.81569 | #N/A
| 30 | 0.46024606 | 306.78864 | 0.30371094 | 0.01394685 | 12.78286 | #N/A |  |  |  |  | 30 | 0.41067269 | 259.30292 | 0.3046875 | 0.01244463 | 10.80429 | #N/A |  |  |  |  | 30 | 0.45190886 | 306.02246 | 0.30371094 | 0.01369421 | 12.75094 | #N/A |  |  |  |  | 30 | 0.41074121 | 239.06238 | 0.30371094 | 0.0124467 | 9.9609325 | #N/A |  |  |  |  | 30 | 0.44752058 | 293.38138 | 0.30371094 | 0.01356123 | 12.22422 | #N/A
| 31 | 0.47680998 | 316.31796 | 0.31347656 | 0.01444879 | 13.179915 | #N/A |  |  |  |  | 31 | 0.42689031 | 268.72708 | 0.31445313 | 0.01293607 | 11.19696 | #N/A |  |  |  |  | 31 | 0.46814284 | 315.66605 | 0.31347656 | 0.01418615 | 13.15275 | #N/A |  |  |  |  | 31 | 0.4268651 | 247.60574 | 0.31347656 | 0.01293531 | 10.31691 | #N/A |  |  |  |  | 31 | 0.46508929 | 303.27045 | 0.31347656 | 0.01409361 | 12.63626875 | #N/A
| 32 | 0.49299085 | 326.10959 | 0.32324219 | 0.01493912 | 13.5879 | #N/A |  |  |  |  | 32 | 0.44356278 | 277.65698 | 0.32421875 | 0.0134413 | 11.56904 | #N/A |  |  |  |  | 32 | 0.48428851 | 324.86267 | 0.32324219 | 0.01467541 | 13.53594 | #N/A |  |  |  |  | 32 | 0.44408131 | 255.80957 | 0.32324219 | 0.01345701 | 10.65873 | #N/A |  |  |  |  | 32 | 0.48083106 | 313.10077 | 0.32324219 | 0.01457064 | 13.04587 | #N/A
| 33 | 0.50925028 | 334.91577 | 0.33300781 | 0.01543183 | 13.95482375 | #N/A |  |  |  |  | 33 | 0.46036333 | 286.72217 | 0.33398438 | 0.0139504 | 11.94676 | #N/A |  |  |  |  | 33 | 0.50164062 | 335.0625 | 0.33300781 | 0.01520123 | 13.9609375 | #N/A |  |  |  |  | 33 | 0.46022415 | 263.65494 | 0.33300781 | 0.01394619 | 10.9856225 | #N/A |  |  |  |  | 33 | 0.49733499 | 322.12943 | 0.33300781 | 0.01507076 | 13.42206 | #N/A
| 34 | 0.52612436 | 343.87247 | 0.34277344 | 0.01594316 | 14.32802 | #N/A |  |  |  |  | 34 | 0.47677398 | 295.01968 | 0.34375 | 0.0144477 | 12.29249 | #N/A |  |  |  |  | 34 | 0.51844031 | 344.82385 | 0.34277344 | 0.01571031 | 14.36766 | #N/A |  |  |  |  | 34 | 0.47701403 | 271.44864 | 0.34277344 | 0.01445497 | 11.31036 | #N/A |  |  |  |  | 34 | 0.51418036 | 331.32269 | 0.34277344 | 0.01558122 | 13.80511 | #N/A
| 35 | 0.54272372 | 353.77823 | 0.35253906 | 0.01644617 | 14.74076 | #N/A |  |  |  |  | 35 | 0.4940553 | 304.2771 | 0.35351563 | 0.01497137 | 12.6782125 | #N/A |  |  |  |  | 35 | 0.53440028 | 355.03671 | 0.35253906 | 0.01619395 | 14.79319625 | #N/A |  |  |  |  | 35 | 0.49339733 | 279.32272 | 0.35253906 | 0.01495143 | 11.63845 | #N/A |  |  |  |  | 35 | 0.5309431 | 340.49289 | 0.35253906 | 0.01608918 | 14.18720375 | #N/A
| 36 | 0.55928189 | 363.83606 | 0.36230469 | 0.01694794 | 15.15984 | #N/A |  |  |  |  | 36 | 0.50979185 | 313.53409 | 0.36328125 | 0.01544824 | 13.06392 | #N/A |  |  |  |  | 36 | 0.55129766 | 364.95746 | 0.36230469 | 0.01670599 | 15.20656 | #N/A |  |  |  |  | 36 | 0.50986916 | 287.20551 | 0.36230469 | 0.01545058 | 11.96689625 | #N/A |  |  |  |  | 36 | 0.54710007 | 349.50101 | 0.36230469 | 0.01657879 | 14.56254 | #N/A
| 37 | 0.57655638 | 373.07538 | 0.37207031 | 0.01747141 | 15.5448075 | #N/A |  |  |  |  | 37 | 0.52621186 | 322.2897 | 0.37304688 | 0.01594581 | 13.4287375 | #N/A |  |  |  |  | 37 | 0.56803358 | 373.55923 | 0.37207031 | 0.01721314 | 15.56497 | #N/A |  |  |  |  | 37 | 0.52655137 | 295.22925 | 0.37207031 | 0.0159561 | 12.30121875 | #N/A |  |  |  |  | 37 | 0.56336433 | 358.50787 | 0.37207031 | 0.01707165 | 14.93783 | #N/A
| 38 | 0.59212172 | 381.97672 | 0.38183594 | 0.01794308 | 15.9157 | #N/A |  |  |  |  | 38 | 0.54306525 | 331.02362 | 0.3828125 | 0.01645652 | 13.79265 | #N/A |  |  |  |  | 38 | 0.5840593 | 381.71527 | 0.38183594 | 0.01769877 | 15.9048 | #N/A |  |  |  |  | 38 | 0.54370773 | 302.84619 | 0.38183594 | 0.01647599 | 12.61859125 | #N/A |  |  |  |  | 38 | 0.58036637 | 367.44879 | 0.38183594 | 0.01758686 | 15.31036625 | #N/A
| 39 | 0.60903239 | 390.01233 | 0.39160156 | 0.01845553 | 16.25051375 | #N/A |  |  |  |  | 39 | 0.5589844 | 338.87888 | 0.39257813 | 0.01693892 | 14.11995 | #N/A |  |  |  |  | 39 | 0.6000253 | 390.50479 | 0.39160156 | 0.01818258 | 16.27103 | #N/A |  |  |  |  | 39 | 0.55982292 | 309.76498 | 0.39160156 | 0.01696433 | 12.90687 | #N/A |  |  |  |  | 39 | 0.59737694 | 376.44376 | 0.39160156 | 0.01810233 | 15.68516 | #N/A
| 40 | 0.62560475 | 398.61273 | 0.40136719 | 0.01895772 | 16.60886375 | #N/A |  |  |  |  | 40 | 0.57653075 | 346.76291 | 0.40234375 | 0.01747063 | 14.44845 | #N/A |  |  |  |  | 40 | 0.61703885 | 400.23572 | 0.40136719 | 0.01869815 | 16.67649 | #N/A |  |  |  |  | 40 | 0.57613409 | 316.58893 | 0.40136719 | 0.01745861 | 13.19121 | #N/A |  |  |  |  | 40 | 0.61324012 | 384.54288 | 0.40136719 | 0.01858303 | 16.02262 | #N/A
| 41 | 0.64211094 | 406.68414 | 0.41113281 | 0.01945791 | 16.9451725 | #N/A |  |  |  |  | 41 | 0.5926491 | 355.40149 | 0.41210938 | 0.01795906 | 14.8084 | #N/A |  |  |  |  | 41 | 0.63324279 | 409.26529 | 0.41113281 | 0.01918918 | 17.05272 | #N/A |  |  |  |  | 41 | 0.59305507 | 323.55017 | 0.41113281 | 0.01797137 | 13.48126 | #N/A |  |  |  |  | 41 | 0.63040084 | 392.70596 | 0.41113281 | 0.01910306 | 16.36275 | #N/A
| 42 | 0.65910316 | 415.53583 | 0.42089844 | 0.01997282 | 17.31399 | #N/A |  |  |  |  | 42 | 0.60913104 | 363.30402 | 0.421875 | 0.01845852 | 15.1376675 | #N/A |  |  |  |  | 42 | 0.65035653 | 418.61472 | 0.42089844 | 0.01970777 | 17.44228 | #N/A |  |  |  |  | 42 | 0.60904664 | 330.29382 | 0.42089844 | 0.01845596 | 13.7622425 | #N/A |  |  |  |  | 42 | 0.64671361 | 400.92276 | 0.42089844 | 0.01959738 | 16.705115 | #N/A
| 43 | 0.67565048 | 424.83328 | 0.43066406 | 0.02047426 | 17.70139 | #N/A |  |  |  |  | 43 | 0.62556088 | 371.37527 | 0.43164063 | 0.01895639 | 15.47397 | #N/A |  |  |  |  | 43 | 0.66671503 | 426.89883 | 0.43066406 | 0.02020349 | 17.78745125 | #N/A |  |  |  |  | 43 | 0.6256367 | 336.9469 | 0.43066406 | 0.01895869 | 14.03945 | #N/A |  |  |  |  | 43 | 0.66299313 | 409.03366 | 0.43066406 | 0.0200907 | 17.04307 | #N/A
| 44 | 0.69162792 | 432.68521 | 0.44042969 | 0.02095842 | 18.02855 | #N/A |  |  |  |  | 44 | 0.64259106 | 379.34863 | 0.44140625 | 0.01947246 | 15.80619 | #N/A |  |  |  |  | 44 | 0.68277717 | 434.75287 | 0.44042969 | 0.02069022 | 18.1147 | #N/A |  |  |  |  | 44 | 0.64238667 | 343.36096 | 0.44042969 | 0.01946626 | 14.30671 | #N/A |  |  |  |  | 44 | 0.67918116 | 416.94928 | 0.44042969 | 0.02058125 | 17.37289 | #N/A
| 45 | 0.70851326 | 440.61615 | 0.45019531 | 0.0214701 | 18.35900625 | #N/A |  |  |  |  | 45 | 0.65868533 | 386.93634 | 0.45117188 | 0.01996016 | 16.1223475 | #N/A |  |  |  |  | 45 | 0.70015502 | 442.8237 | 0.45019531 | 0.02121682 | 18.4509875 | #N/A |  |  |  |  | 45 | 0.65885806 | 349.50681 | 0.45019531 | 0.0199654 | 14.56278375 | #N/A |  |  |  |  | 45 | 0.69691849 | 424.9744 | 0.45019531 | 0.02111874 | 17.70727 | #N/A
| 46 | 0.72551161 | 448.15417 | 0.45996094 | 0.0219852 | 18.67309 | #N/A |  |  |  |  | 46 | 0.67495263 | 393.27844 | 0.4609375 | 0.02045311 | 16.3866 | #N/A |  |  |  |  | 46 | 0.71615028 | 450.61664 | 0.45996094 | 0.02170152 | 18.77569 | #N/A |  |  |  |  | 46 | 0.67548853 | 355.01227 | 0.45996094 | 0.02046935 | 14.79218 | #N/A |  |  |  |  | 46 | 0.71374178 | 432.57568 | 0.45996094 | 0.02162854 | 18.02399 | #N/A
| 47 | 0.74131864 | 455.27017 | 0.46972656 | 0.0224642 | 18.96959 | #N/A |  |  |  |  | 47 | 0.69187528 | 400.44708 | 0.47070313 | 0.02096592 | 16.685295 | #N/A |  |  |  |  | 47 | 0.73266399 | 459.13333 | 0.46972656 | 0.02220194 | 19.13056 | #N/A |  |  |  |  | 47 | 0.69220793 | 360.43256 | 0.46972656 | 0.020976 | 15.01802 | #N/A |  |  |  |  | 47 | 0.73047608 | 439.69165 | 0.46972656 | 0.02213564 | 18.32049 | #N/A
| 48 | 0.75814694 | 463.02588 | 0.47949219 | 0.02297415 | 19.292745 | #N/A |  |  |  |  | 48 | 0.70996624 | 408.32654 | 0.48046875 | 0.02151413 | 17.01361 | #N/A |  |  |  |  | 48 | 0.74939239 | 467.03888 | 0.47949219 | 0.02270886 | 19.45995 | #N/A |  |  |  |  | 48 | 0.70891607 | 365.88199 | 0.47949219 | 0.02148231 | 15.24508 | #N/A |  |  |  |  | 48 | 0.74664056 | 446.79688 | 0.47949219 | 0.02262547 | 18.61654 | #N/A
| 49 | 0.77476859 | 470.58069 | 0.48925781 | 0.02347784 | 19.60752875 | #N/A |  |  |  |  | 49 | 0.72607046 | 415.13419 | 0.49023438 | 0.02200214 | 17.29726 | #N/A |  |  |  |  | 49 | 0.76510501 | 475.16214 | 0.48925781 | 0.023185 | 19.7984225 | #N/A |  |  |  |  | 49 | 0.72640729 | 371.26917 | 0.48925781 | 0.02201234 | 15.46954875 | #N/A |  |  |  |  | 49 | 0.7630887 | 454.19513 | 0.48925781 | 0.0231239 | 18.9248 | #N/A
| 50 | 0.79149425 | 478.60529 | 0.49902344 | 0.02398467 | 19.94189 | #N/A |  |  |  |  | 50 | 0.74215335 | 422.25809 | 0.5 | 0.0224895 | 17.59409 | #N/A |  |  |  |  | 50 | 0.78326887 | 482.07581 | 0.49902344 | 0.02373542 | 20.08649 | #N/A |  |  |  |  | 50 | 0.74272299 | 376.42447 | 0.49902344 | 0.02250676 | 15.68435 | #N/A |  |  |  |  | 50 | 0.77939522 | 460.83569 | 0.49902344 | 0.02361804 | 19.20149 | #N/A
| 51 | 0.80792063 | 485.15207 | 0.50878906 | 0.02448244 | 20.21467 | #N/A |  |  |  |  | 51 | 0.75886858 | 428.79614 | 0.50976563 | 0.02299602 | 17.86651 | #N/A |  |  |  |  | 51 | 0.79889572 | 488.83838 | 0.50878906 | 0.02420896 | 20.36827 | #N/A |  |  |  |  | 51 | 0.75848532 | 380.84729 | 0.50878906 | 0.0229844 | 15.86864 | #N/A |  |  |  |  | 51 | 0.79659176 | 467.51917 | 0.50878906 | 0.02413914 | 19.47997 | #N/A
| 52 | 0.82400447 | 491.69775 | 0.51855469 | 0.02496983 | 20.48740625 | #N/A |  |  |  |  | 52 | 0.77592462 | 434.45874 | 0.51953125 | 0.02351287 | 18.1024475 | #N/A |  |  |  |  | 52 | 0.81587589 | 495.91351 | 0.51855469 | 0.02472351 | 20.66306 | #N/A |  |  |  |  | 52 | 0.77484816 | 385.10693 | 0.51855469 | 0.02348025 | 16.04612 | #N/A |  |  |  |  | 52 | 0.81270874 | 473.91046 | 0.51855469 | 0.02462754 | 19.74627 | #N/A
| 53 | 0.84087759 | 497.5267 | 0.52832031 | 0.02548114 | 20.73028 | #N/A |  |  |  |  | 53 | 0.79249877 | 439.73779 | 0.52929688 | 0.02401511 | 18.32241 | #N/A |  |  |  |  | 53 | 0.83245945 | 503.06134 | 0.52832031 | 0.02522604 | 20.96089 | #N/A |  |  |  |  | 53 | 0.79164559 | 389.01294 | 0.52832031 | 0.02398926 | 16.2088725 | #N/A |  |  |  |  | 53 | 0.82897782 | 480.00906 | 0.52832031 | 0.02512054 | 20.0003775 | #N/A
| 54 | 0.85818017 | 504.52173 | 0.53808594 | 0.02600546 | 21.02173875 | #N/A |  |  |  |  | 54 | 0.80797523 | 445.6459 | 0.5390625 | 0.0244841 | 18.56858 | #N/A |  |  |  |  | 54 | 0.84901822 | 510.48254 | 0.53808594 | 0.02572782 | 21.27011 | #N/A |  |  |  |  | 54 | 0.80849242 | 392.83609 | 0.53808594 | 0.02449977 | 16.36817 | #N/A |  |  |  |  | 54 | 0.84598994 | 485.54718 | 0.53808594 | 0.02563606 | 20.2311325 | #N/A
| 55 | 0.87450814 | 510.43533 | 0.54785156 | 0.02650025 | 21.26813875 | #N/A |  |  |  |  | 55 | 0.82506126 | 451.24841 | 0.54882813 | 0.02500186 | 18.80202 | #N/A |  |  |  |  | 55 | 0.86500865 | 517.16876 | 0.54785156 | 0.02621238 | 21.5487 | #N/A |  |  |  |  | 55 | 0.82580906 | 396.63986 | 0.54785156 | 0.02502452 | 16.52666 | #N/A |  |  |  |  | 55 | 0.86248767 | 491.28497 | 0.54785156 | 0.02613599 | 20.47021 | #N/A
| 56 | 0.89092112 | 517.57825 | 0.55761719 | 0.02699761 | 21.56576 | #N/A |  |  |  |  | 56 | 0.8416605 | 457.92181 | 0.55859375 | 0.02550486 | 19.08008 | #N/A |  |  |  |  | 56 | 0.88192654 | 522.7135 | 0.55761719 | 0.02672505 | 21.77973 | #N/A |  |  |  |  | 56 | 0.84138912 | 399.82809 | 0.55761719 | 0.02549664 | 16.65950375 | #N/A |  |  |  |  | 56 | 0.87926751 | 496.84268 | 0.55761719 | 0.02664447 | 20.70178 | #N/A
| 57 | 0.90804917 | 523.49121 | 0.56738281 | 0.02751664 | 21.81213375 | #N/A |  |  |  |  | 57 | 0.85798621 | 462.54568 | 0.56835938 | 0.02599958 | 19.27274 | #N/A |  |  |  |  | 57 | 0.89858633 | 528.51782 | 0.56738281 | 0.02722989 | 22.02158 | #N/A |  |  |  |  | 57 | 0.85873467 | 402.52502 | 0.56738281 | 0.02602226 | 16.77188 | #N/A |  |  |  |  | 57 | 0.89559281 | 501.82278 | 0.56738281 | 0.02713918 | 20.9092825 | #N/A
| 58 | 0.92392093 | 528.44904 | 0.57714844 | 0.0279976 | 22.01871 | #N/A |  |  |  |  | 58 | 0.87442285 | 467.0498 | 0.578125 | 0.02649766 | 19.46041 | #N/A |  |  |  |  | 58 | 0.9152655 | 533.54547 | 0.57714844 | 0.02773532 | 22.23106125 | #N/A |  |  |  |  | 58 | 0.87496883 | 404.61365 | 0.57714844 | 0.02651421 | 16.8589 | #N/A |  |  |  |  | 58 | 0.91216499 | 506.65659 | 0.57714844 | 0.02764136 | 21.11069125 | #N/A
| 59 | 0.94045073 | 533.57117 | 0.58691406 | 0.02849851 | 22.23213 | #N/A |  |  |  |  | 59 | 0.8914206 | 472.0224 | 0.58789063 | 0.02701275 | 19.6676 | #N/A |  |  |  |  | 59 | 0.93125647 | 538.85999 | 0.58691406 | 0.02821989 | 22.4525 | #N/A |  |  |  |  | 59 | 0.8920095 | 405.47293 | 0.58691406 | 0.02703059 | 16.89471 | 16.89471 |  |  |  |  | 59 | 0.92836338 | 511.33798 | 0.58691406 | 0.02813222 | 21.30575 | #N/A
| 60 | 0.95729089 | 537.98688 | 0.59667969 | 0.02900881 | 22.41612 | #N/A |  |  |  |  | 60 | 0.90785098 | 475.85889 | 0.59765625 | 0.02751064 | 19.82745375 | #N/A |  |  |  |  | 60 | 0.94814521 | 544.24823 | 0.59667969 | 0.02873167 | 22.67701 | #N/A |  |  |  |  | 60 | 0.90839493 | 402.02502 | 0.59667969 | 0.02752712 | 16.7510425 | #N/A |  |  |  |  | 60 | 0.9454549 | 515.57849 | 0.59667969 | 0.02865015 | 21.48244 | #N/A
| 61 | 0.97388089 | 543.42621 | 0.60644531 | 0.02951154 | 22.64275875 | #N/A |  |  |  |  | 61 | 0.92414469 | 480.54553 | 0.60742188 | 0.02800438 | 20.02273 | #N/A |  |  |  |  | 61 | 0.96514058 | 548.96942 | 0.60644531 | 0.02924668 | 22.87373 | #N/A |  |  |  |  | 61 | 0.93307847 | -37.031845 | 0.60644531 | 0.02827511 | -1.542994 | #N/A |  |  |  |  | 61 | 0.96239102 | 519.21796 | 0.60644531 | 0.02916336 | 21.63408 | #N/A
| 62 | 0.9905659 | 547.24109 | 0.61621094 | 0.03001715 | 22.80171 | #N/A |  |  |  |  | 62 | 0.94112772 | 485.30457 | 0.6171875 | 0.02851902 | 20.22102375 | #N/A |  |  |  |  | 62 | 0.98164225 | 551.82281 | 0.61621094 | 0.02974673 | 22.99262 | 22.99262 | [15 empty] | 62 | 0.97937584 | 522.59009 | 0.61621094 | 0.02967806 | 21.77459 | #N/A
| 63 | 1.0069238 | 551.83691 | 0.62597656 | 0.03051284 | 22.9932 | #N/A |  |  |  |  | 63 | 0.95808238 | 488.63028 | 0.62695313 | 0.0290328 | 20.359595 | #N/A |  |  |  |  | 63 | 1.0167249 | -67.922546 | 0.62597656 | 0.03080985 | -2.830106 | #N/A | [15 empty] | 63 | 0.99517047 | 526.04065 | 0.62597656 | 0.03015668 | 21.91836 | #N/A
| 64 | 1.023595 | 555.90741 | 0.63574219 | 0.03101803 | 23.16280875 | #N/A |  |  |  |  | 64 | 0.97507322 | 492.41614 | 0.63671875 | 0.02954767 | 20.51734 | #N/A | [26 empty] | 64 | 1.0120074 | 528.13098 | 0.63574219 | 0.03066689 | 22.0054575 | 22.0054575
| 65 | 1.0396605 | 558.54822 | 0.64550781 | 0.03150486 | 23.2728425 | #N/A |  |  |  |  | 65 | 0.99094677 | 495.03577 | 0.64648438 | 0.03002869 | 20.62649 | #N/A | [26 empty] | 65 | 1.0360833 | 63.717365 | 0.64550781 | 0.03139646 | 2.65489 | #N/A
| 66 | 1.0572203 | 561.35443 | 0.65527344 | 0.03203698 | 23.38977 | #N/A |  |  |  |  | 66 | 1.0076354 | 497.12506 | 0.65625 | 0.03053441 | 20.71354 | #N/A
| 67 | 1.0736341 | 563.96002 | 0.66503906 | 0.03253437 | 23.49833 | #N/A |  |  |  |  | 67 | 1.0248979 | 499.95868 | 0.66601563 | 0.03105751 | 20.83161 | #N/A
| 68 | 1.0898235 | 566.71313 | 0.67480469 | 0.03302495 | 23.61305 | #N/A |  |  |  |  | 68 | 1.0405302 | 502.92712 | 0.67578125 | 0.03153122 | 20.9553 | #N/A
| 69 | 1.107011 | 568.91943 | 0.68457031 | 0.03354579 | 23.70497625 | #N/A |  |  |  |  | 69 | 1.0568916 | 504.56558 | 0.68554688 | 0.03202702 | 21.02357 | #N/A
| 70 | 1.1221335 | 569.9433 | 0.69433594 | 0.03400405 | 23.7476375 | 23.7476375 |  |  |  |  | 70 | 1.0736278 | 506.01114 | 0.6953125 | 0.03253418 | 21.0837975 | 21.0837975
| 71 | 1.1391261 | 568.87585 | 0.70410156 | 0.03451897 | 23.70316 | #N/A |  |  |  |  | 71 | 1.1076736 | -107.8736 | 0.70507813 | 0.03356587 | -4.494733 | #N/A
| 72 | 1.1560694 | 565.06659 | 0.71386719 | 0.03503241 | 23.54444125 | #N/A
| 73 | 1.1798309 | -6.1638651 | 0.72363281 | 0.03575245 | -0.2568277125 | #N/A

## 16_PL_100_45
|  | Lt Long. Total Real (mm) | 115 |  | Ltf Long. Total final Real (mm)
|  | Lc Long, Calibrada (mm) | 33 |  | Lcf Long, Calibrada (mm)
|  | W Base (mm) | 6 |  | Wf Base (mm) |  | w
|  | e altura (mm) | 4 |  | ef altura (mm) |  |  | e
|  | A. Area (mm)^2 | 24 |  | Af. Area (mm)
PLA 100% 45° PLA 100% 45° PLA 100% 45° PLA 100% 45° PLA 100% 45° PLA 100% 45° PLA 100% 45° PLA 100% 45° PLA 100% 45° PLA 100% 45° PLA 100% 45° PLA 100% 45° PLA 100% 45° PLA 100% 45° PLA 100% 45° PLA 100% 45° PLA 100% 45° PLA 100% 45°
| 1 | [10 empty] | 2 | [10 empty] | 3 | [10 empty] | 4 | [10 empty] | 5
|  | MTS793¦BTW¦ENU¦1¦0¦.¦/¦:¦1¦0¦0¦A | [10 empty] | MTS793¦BTW¦ENU¦1¦0¦.¦/¦:¦1¦0¦0¦A | [10 empty] | MTS793¦BTW¦ENU¦1¦0¦.¦/¦:¦1¦0¦0¦A | [10 empty] | MTS793¦BTW¦ENU¦1¦0¦.¦/¦:¦1¦0¦0¦A | [10 empty] | MTS793¦BTW¦ENU¦1¦0¦.¦/¦:¦1¦0¦0¦A
|  | Data | Header: | Time: | 3.5097656 | s | 3/30/2023 | 9:49 | AM |  |  |  | Data | Header: | Time: | 2.2216797 | s | 3/30/2023 | 9:52 | AM |  |  |  | Data | Header: | Time: | 2.2216797 | s | 3/30/2023 | 9:55 | AM |  |  |  | Data | Header: | Time: | 2.1337891 | s | 3/30/2023 | 9:57 | AM |  |  |  | Data | Header: | Time: | 1.7587891 | s | 3/30/2023 | 9:59 | AM
|  | Data | Acquisition: | Timed | [8 empty] | Data | Acquisition: | Timed | [8 empty] | Data | Acquisition: | Timed | [8 empty] | Data | Acquisition: | Timed | [8 empty] | Data | Acquisition: | Timed
|  | Station | Name: | 10504712.cfg | [8 empty] | Station | Name: | 10504712.cfg | [8 empty] | Station | Name: | 10504712.cfg | [8 empty] | Station | Name: | 10504712.cfg | [8 empty] | Station | Name: | 10504712.cfg
|  | Test | File | Name: | Tracci.tst | [7 empty] | Test | File | Name: | Tracci.tst | [7 empty] | Test | File | Name: | Tracci.tst | [7 empty] | Test | File | Name: | Tracci.tst | [7 empty] | Test | File | Name: | Tracci.tst
|  | Axial | Displacement | Axial | Force | Running | Time | [5 empty] | Axial | Displacement | Axial | Force | Running | Time | [5 empty] | Axial | Displacement | Axial | Force | Running | Time | [5 empty] | Axial | Displacement | Axial | Force | Running | Time | [5 empty] | Axial | Displacement | Axial | Force | Running | Time
CELL MAX | # | Alargamiento (mm) | Fuerza (N) | Segundos | ε Deformación (mm/mm) | σ Esfuerzo (N/mm^2) (MPa) | Máx (MPa) | Resistecia a la Tracción (MPa) | Limite Elastico (MPa) | Módulo Young (MPa) | Ruptura (MPa) | # | Alargamiento (mm) | Fuerza (N) | Segundos | ε Deformación (mm/mm) | σ Esfuerzo (N/mm^2) (MPa) | Máx (MPa) | Resistecia a la Tracción (MPa) | Limite Elastico (MPa) | Módulo Young (MPa) | Ruptura (MPa) | # | Alargamiento (mm) | Fuerza (N) | Segundos | ε Deformación (mm/mm) | σ Esfuerzo (N/mm^2) (MPa) | Máx (MPa) | Resistecia a la Tracción (MPa) | Limite Elastico (MPa) | Módulo Young (MPa) | Ruptura (MPa) | # | Alargamiento (mm) | Fuerza (N) | Segundos | ε Deformación (mm/mm) | σ Esfuerzo (N/mm^2) (MPa) | Máx (MPa) | Resistecia a la Tracción (MPa) | Limite Elastico (MPa) | Módulo Young (MPa) | Ruptura (MPa) | # | Alargamiento (mm) | Fuerza (N) | Segundos | ε Deformación (mm/mm) | σ Esfuerzo (N/mm^2) (MPa) | Máx (MPa) | Resistecia a la Tracción (MPa) | Limite Elastico (MPa) | Módulo Young (MPa) | Ruptura (MPa)
125 | 1 | 0.000510877 | -1.2093782 | 0.020507813 | 1.548112e-05 | -0.05039076 | #N/A | 55.3008 | 48.3248 | 1502.2 | 49.28 | 1 | -1.0954682e-05 | 0.78774989 | 0.01953125 | -3.319601e-07 | 0.03282291 | #N/A | 55.57413 | 49.76 | 1490.4 | 49.36 | 1 | 0.0009863812 | 0.667274 | 0.021484375 | 2.989034e-05 | 0.02780308 | #N/A | 55.32164 | 50.4949375 | 1478.7 | 49.68 | 1 | -0.00058931182 | -0.53949654 | 0.01953125 | -1.785793e-05 | -0.0224790225 | #N/A | 54.85479 | 50.2107125 | 1480.1 | 50.93483 | 1 | -0.00030737719 | 0.10706484 | 0.020507813 | -9.31446e-06 | 0.004461035 | #N/A | 54.57434 | 47.95883 | 1469.237 | 48.12866
| 2 | 0.00040186569 | -0.65281987 | 0.030273438 | 1.217775e-05 | -0.02720083 | #N/A |  |  |  |  | 2 | 0.00051278621 | 1.1344999 | 0.029296875 | 1.553898e-05 | 0.04727083 | #N/A |  |  |  |  | 2 | 0.001229113 | 0.1502037 | 0.03125 | 3.724585e-05 | 0.0062584875 | #N/A |  |  |  |  | 2 | 0.0059297131 | 5.6640806 | 0.029296875 | 0.0001796883 | 0.2360034 | #N/A |  |  |  |  | 2 | 0.0042509465 | 7.0267916 | 0.030273438 | 0.0001288166 | 0.292783 | #N/A
| 3 | -0.00049141236 | 0.11302531 | 0.040039063 | -1.489128e-05 | 0.004709388 | #N/A |  |  |  |  | 3 | -0.00064885244 | -0.38266182 | 0.0390625 | -1.96622e-05 | -0.0159442425 | #N/A |  |  |  |  | 3 | 0.0045032417 | 6.495863 | 0.041015625 | 0.0001364619 | 0.270661 | #N/A |  |  |  |  | 3 | 0.021215046 | 24.822727 | 0.0390625 | 0.0006428802 | 1.03428 | #N/A |  |  |  |  | 3 | 0.01821306 | 21.738485 | 0.040039063 | 0.0005519109 | 0.9057702 | #N/A
| 4 | 0.002218131 | 3.6708264 | 0.049804688 | 6.721609e-05 | 0.1529511 | #N/A |  |  |  |  | 4 | 0.00016760314 | 0.011473894 | 0.048828125 | 5.078883e-06 | 0.0004780789 | #N/A |  |  |  |  | 4 | 0.017909607 | 22.200048 | 0.05078125 | 0.0005427154 | 0.925002 | #N/A |  |  |  |  | 4 | 0.037212212 | 45.453384 | 0.048828125 | 0.001127643 | 1.893891 | #N/A |  |  |  |  | 4 | 0.035469804 | 44.319107 | 0.049804688 | 0.001074843 | 1.846629 | #N/A
| 5 | 0.014050713 | 17.669127 | 0.059570313 | 0.0004257792 | 0.736213625 | #N/A |  |  |  |  | 5 | 0.0012219185 | 2.0615757 | 0.05859375 | 3.702783e-05 | 0.0858989875 | #N/A |  |  |  |  | 5 | 0.033288989 | 42.272957 | 0.060546875 | 0.001008757 | 1.761373 | #N/A |  |  |  |  | 5 | 0.053984515 | 66.996437 | 0.05859375 | 0.001635894 | 2.791518 | #N/A |  |  |  |  | 5 | 0.052339584 | 65.332726 | 0.059570313 | 0.001586048 | 2.722197 | #N/A
| 6 | 0.030535668 | 37.296413 | 0.069335938 | 0.0009253233 | 1.554017 | #N/A |  |  |  |  | 6 | 0.010456145 | 13.454705 | 0.068359375 | 0.0003168529 | 0.5606127 | #N/A |  |  |  |  | 6 | 0.051208753 | 63.715576 | 0.0703125 | 0.00155178 | 2.654816 | #N/A |  |  |  |  | 6 | 0.069783039 | 86.908859 | 0.068359375 | 0.002114638 | 3.621202 | #N/A |  |  |  |  | 6 | 0.069342703 | 86.343735 | 0.069335938 | 0.002101294 | 3.597655625 | #N/A
| 7 | 0.047440328 | 57.722031 | 0.079101563 | 0.001437586 | 2.405084625 | #N/A |  |  |  |  | 7 | 0.025672315 | 31.634569 | 0.078125 | 0.0007779489 | 1.318107 | #N/A |  |  |  |  | 7 | 0.066828467 | 81.612541 | 0.080078125 | 0.002025105 | 3.400523 | #N/A |  |  |  |  | 7 | 0.086853974 | 106.4042 | 0.078125 | 0.002631939 | 4.433508 | #N/A |  |  |  |  | 7 | 0.085651331 | 104.92273 | 0.079101563 | 0.002595495 | 4.37178 | #N/A
| 8 | 0.064480595 | 78.600868 | 0.088867188 | 0.001953957 | 3.275036 | #N/A |  |  |  |  | 8 | 0.041620746 | 51.567257 | 0.087890625 | 0.001261235 | 2.148636 | #N/A |  |  |  |  | 8 | 0.083171964 | 100.39426 | 0.08984375 | 0.002520363 | 4.183094 | #N/A |  |  |  |  | 8 | 0.10341629 | 126.26961 | 0.087890625 | 0.003133827 | 5.26123375 | #N/A |  |  |  |  | 8 | 0.10225245 | 123.98019 | 0.088867188 | 0.003098559 | 5.16584125 | #N/A
| 9 | 0.0817592 | 99.661346 | 0.098632813 | 0.002477552 | 4.152556 | #N/A |  |  |  |  | 9 | 0.058731854 | 72.081238 | 0.09765625 | 0.001779753 | 3.003385 | #N/A |  |  |  |  | 9 | 0.10145617 | 123.73485 | 0.099609375 | 0.003074429 | 5.15561875 | #N/A |  |  |  |  | 9 | 0.12106402 | 146.88342 | 0.09765625 | 0.003668607 | 6.1201425 | #N/A |  |  |  |  | 9 | 0.11790803 | 143.3152 | 0.098632813 | 0.003572971 | 5.971467 | #N/A
| 10 | 0.098271914 | 120.1506 | 0.10839844 | 0.002977937 | 5.006275 | #N/A |  |  |  |  | 10 | 0.074960709 | 92.253609 | 0.10742188 | 0.002271537 | 3.843900375 | #N/A |  |  |  |  | 10 | 0.11867598 | 144.68633 | 0.109375 | 0.003596242 | 6.028597 | #N/A |  |  |  |  | 10 | 0.13562381 | 164.50786 | 0.10742188 | 0.004109812 | 6.854494 | #N/A |  |  |  |  | 10 | 0.13440169 | 163.22754 | 0.10839844 | 0.004072778 | 6.8011475 | #N/A
| 11 | 0.11431257 | 139.96729 | 0.11816406 | 0.003464017 | 5.83197 | #N/A |  |  |  |  | 11 | 0.093815677 | 114.43295 | 0.1171875 | 0.002842899 | 4.76804 | #N/A |  |  |  |  | 11 | 0.13549657 | 165.12044 | 0.11914063 | 0.004105957 | 6.880018 | #N/A |  |  |  |  | 11 | 0.15394954 | 186.64264 | 0.1171875 | 0.004665138 | 7.776777 | #N/A |  |  |  |  | 11 | 0.15227032 | 184.82529 | 0.11816406 | 0.004614252 | 7.70105375 | #N/A
| 12 | 0.13095638 | 159.8651 | 0.12792969 | 0.003968375 | 6.661046 | #N/A |  |  |  |  | 12 | 0.11081538 | 135.83638 | 0.12695313 | 0.003358042 | 5.659849 | #N/A |  |  |  |  | 12 | 0.15142654 | 185.23775 | 0.12890625 | 0.004588683 | 7.71824 | #N/A |  |  |  |  | 12 | 0.17056912 | 205.41287 | 0.12695313 | 0.005168761 | 8.55887 | #N/A |  |  |  |  | 12 | 0.16772245 | 202.77806 | 0.12792969 | 0.005082498 | 8.449086 | #N/A
| 13 | 0.14736307 | 179.07127 | 0.13769531 | 0.004465548 | 7.461303 | #N/A |  |  |  |  | 13 | 0.12737069 | 155.10745 | 0.13671875 | 0.003859718 | 6.46281 | #N/A |  |  |  |  | 13 | 0.16615827 | 201.97533 | 0.13867188 | 0.005035099 | 8.41563875 | #N/A |  |  |  |  | 13 | 0.18681295 | 224.2291 | 0.13671875 | 0.005660998 | 9.342879 | #N/A |  |  |  |  | 13 | 0.18507865 | 224.03307 | 0.13769531 | 0.005608444 | 9.33471125 | #N/A
| 14 | 0.16332419 | 197.81567 | 0.14746094 | 0.004949218 | 8.24232 | #N/A |  |  |  |  | 14 | 0.1429866 | 173.85796 | 0.14648438 | 0.004332927 | 7.244082 | #N/A |  |  |  |  | 14 | 0.18328282 | 222.41243 | 0.1484375 | 0.005554025 | 9.267185 | #N/A |  |  |  |  | 14 | 0.2014661 | 242.67889 | 0.14648438 | 0.006105033 | 10.11162 | #N/A |  |  |  |  | 14 | 0.20101035 | 242.15303 | 0.14746094 | 0.006091223 | 10.08971 | #N/A
| 15 | 0.18010132 | 218.0405 | 0.15722656 | 0.005457616 | 9.085021 | #N/A |  |  |  |  | 15 | 0.16026752 | 194.24669 | 0.15625 | 0.004856592 | 8.093612 | #N/A |  |  |  |  | 15 | 0.19794086 | 239.81169 | 0.15820313 | 0.005998208 | 9.99215375 | #N/A |  |  |  |  | 15 | 0.22023547 | 262.76328 | 0.15625 | 0.006673802 | 10.94847 | #N/A |  |  |  |  | 15 | 0.21871959 | 261.17593 | 0.15722656 | 0.006627866 | 10.88233 | #N/A
| 16 | 0.19669017 | 238.12093 | 0.16699219 | 0.005960308 | 9.921705 | #N/A |  |  |  |  | 16 | 0.17663991 | 213.91072 | 0.16601563 | 0.005352725 | 8.912947 | #N/A |  |  |  |  | 16 | 0.21550527 | 260.3504 | 0.16796875 | 0.006530463 | 10.84793 | #N/A |  |  |  |  | 16 | 0.23571281 | 280.98083 | 0.16601563 | 0.007142812 | 11.70753 | #N/A |  |  |  |  | 16 | 0.2358751 | 279.48047 | 0.16699219 | 0.00714773 | 11.64502 | #N/A
| 17 | 0.21350078 | 257.70755 | 0.17675781 | 0.006469721 | 10.73781 | #N/A |  |  |  |  | 17 | 0.19331609 | 233.65982 | 0.17578125 | 0.005858063 | 9.735826 | #N/A |  |  |  |  | 17 | 0.23356716 | 280.47934 | 0.17773438 | 0.007077793 | 11.68664 | #N/A |  |  |  |  | 17 | 0.25310862 | 300.72235 | 0.17578125 | 0.007669958 | 12.5301 | #N/A |  |  |  |  | 17 | 0.25148129 | 299.25406 | 0.17675781 | 0.007620645 | 12.46892 | #N/A
| 18 | 0.22950311 | 276.86453 | 0.18652344 | 0.00695464 | 11.53602 | #N/A |  |  |  |  | 18 | 0.20965435 | 253.00696 | 0.18554688 | 0.006353162 | 10.54196 | #N/A |  |  |  |  | 18 | 0.24948484 | 300.33612 | 0.1875 | 0.007560147 | 12.514005 | #N/A |  |  |  |  | 18 | 0.26903495 | 321.06586 | 0.18554688 | 0.008152574 | 13.37774 | #N/A |  |  |  |  | 18 | 0.26733151 | 318.16513 | 0.18652344 | 0.008100955 | 13.25688 | #N/A
| 19 | 0.24618421 | 296.18561 | 0.19628906 | 0.007460128 | 12.34107 | #N/A |  |  |  |  | 19 | 0.2259489 | 272.42236 | 0.1953125 | 0.006846936 | 11.35093 | #N/A |  |  |  |  | 19 | 0.26783371 | 320.49768 | 0.19726563 | 0.008116173 | 13.35407 | #N/A |  |  |  |  | 19 | 0.28511515 | 340.32538 | 0.1953125 | 0.008639853 | 14.18022 | #N/A |  |  |  |  | 19 | 0.28630149 | 337.45074 | 0.19628906 | 0.008675803 | 14.0604475 | #N/A
| 20 | 0.26261562 | 314.4458 | 0.20605469 | 0.007958049 | 13.10191 | #N/A |  |  |  |  | 20 | 0.24276109 | 291.43735 | 0.20507813 | 0.007356397 | 12.14322 | #N/A |  |  |  |  | 20 | 0.28376314 | 338.02628 | 0.20703125 | 0.008598883 | 14.08443 | #N/A |  |  |  |  | 20 | 0.30117032 | 359.44379 | 0.20507813 | 0.009126373 | 14.97682 | #N/A |  |  |  |  | 20 | 0.29957011 | 353.70215 | 0.20605469 | 0.009077882 | 14.73759 | #N/A
| 21 | 0.27828741 | 333.01682 | 0.21582031 | 0.008432952 | 13.8757 | #N/A |  |  |  |  | 21 | 0.25984386 | 310.72751 | 0.21484375 | 0.007874056 | 12.94698 | #N/A |  |  |  |  | 21 | 0.29968908 | 355.89993 | 0.21679688 | 0.009081487 | 14.82916375 | #N/A |  |  |  |  | 21 | 0.31746832 | 379.09604 | 0.21484375 | 0.009620252 | 15.79567 | #N/A |  |  |  |  | 21 | 0.31604755 | 373.60437 | 0.21582031 | 0.009577198 | 15.56684875 | #N/A
| 22 | 0.29591411 | 352.86621 | 0.22558594 | 0.008967094 | 14.70275875 | #N/A |  |  |  |  | 22 | 0.27591085 | 329.8161 | 0.22460938 | 0.008360935 | 13.7423375 | #N/A |  |  |  |  | 22 | 0.31647921 | 377.28912 | 0.2265625 | 0.009590279 | 15.72038 | #N/A |  |  |  |  | 22 | 0.33575624 | 397.52692 | 0.22460938 | 0.01017443 | 16.56362 | #N/A |  |  |  |  | 22 | 0.33268386 | 391.76141 | 0.22558594 | 0.01008133 | 16.32339 | #N/A
| 23 | 0.31221789 | 372.15234 | 0.23535156 | 0.009461148 | 15.5063475 | #N/A |  |  |  |  | 23 | 0.29291758 | 348.09167 | 0.234375 | 0.00887629 | 14.50382 | #N/A |  |  |  |  | 23 | 0.33257261 | 395.33673 | 0.23632813 | 0.01007796 | 16.47236375 | #N/A |  |  |  |  | 23 | 0.35247421 | 417.11945 | 0.234375 | 0.01068104 | 17.37998 | #N/A |  |  |  |  | 23 | 0.34906232 | 410.92032 | 0.23535156 | 0.01057765 | 17.12168 | #N/A
| 24 | 0.32872218 | 391.59619 | 0.24511719 | 0.009961278 | 16.31651 | #N/A |  |  |  |  | 24 | 0.30811006 | 367.45197 | 0.24414063 | 0.009336668 | 15.31049875 | #N/A |  |  |  |  | 24 | 0.34910622 | 414.22577 | 0.24609375 | 0.01057898 | 17.25941 | #N/A |  |  |  |  | 24 | 0.36843136 | 436.89044 | 0.24414063 | 0.01116459 | 18.20377 | #N/A |  |  |  |  | 24 | 0.36729169 | 432.74911 | 0.24511719 | 0.01113005 | 18.03121 | #N/A
| 25 | 0.345415 | 410.08707 | 0.25488281 | 0.01046712 | 17.08696125 | #N/A |  |  |  |  | 25 | 0.32521096 | 386.64169 | 0.25390625 | 0.009854878 | 16.11007 | #N/A |  |  |  |  | 25 | 0.36420572 | 430.49283 | 0.25585938 | 0.01103654 | 17.93720125 | #N/A |  |  |  |  | 25 | 0.38251385 | 452.00681 | 0.25390625 | 0.01159133 | 18.83362 | #N/A |  |  |  |  | 25 | 0.38562599 | 452.7933 | 0.25488281 | 0.01168564 | 18.8663875 | #N/A
| 26 | 0.36232162 | 428.7323 | 0.26464844 | 0.01097944 | 17.86385 | #N/A |  |  |  |  | 26 | 0.34163883 | 405.80444 | 0.26367188 | 0.01035269 | 16.90852 | #N/A |  |  |  |  | 26 | 0.38086256 | 449.08148 | 0.265625 | 0.01154129 | 18.71173 | #N/A |  |  |  |  | 26 | 0.40070248 | 471.70847 | 0.26367188 | 0.0121425 | 19.65452 | #N/A |  |  |  |  | 26 | 0.40063584 | 470.591 | 0.26464844 | 0.01214048 | 19.60796 | #N/A
| 27 | 0.37901133 | 447.33878 | 0.27441406 | 0.01148519 | 18.63912 | #N/A |  |  |  |  | 27 | 0.35792032 | 423.65909 | 0.2734375 | 0.01084607 | 17.65246 | #N/A |  |  |  |  | 27 | 0.39933777 | 469.68683 | 0.27539063 | 0.01210114 | 19.57028 | #N/A |  |  |  |  | 27 | 0.41741431 | 491.06601 | 0.2734375 | 0.01264892 | 20.46108375 | #N/A |  |  |  |  | 27 | 0.41758621 | 489.47388 | 0.27441406 | 0.01265413 | 20.394745 | #N/A
| 28 | 0.39444837 | 465.367 | 0.28417969 | 0.01195298 | 19.39029 | #N/A |  |  |  |  | 28 | 0.37481859 | 442.61743 | 0.28320313 | 0.01135814 | 18.44239 | #N/A |  |  |  |  | 28 | 0.4157294 | 489.88834 | 0.28515625 | 0.01259786 | 20.41201 | #N/A |  |  |  |  | 28 | 0.43538404 | 511.39355 | 0.28320313 | 0.01319346 | 21.30806 | #N/A |  |  |  |  | 28 | 0.43276349 | 504.38052 | 0.28417969 | 0.01311405 | 21.015855 | #N/A
| 29 | 0.41092268 | 484.99588 | 0.29394531 | 0.0124522 | 20.20816 | #N/A |  |  |  |  | 29 | 0.39126647 | 461.34167 | 0.29296875 | 0.01185656 | 19.22257 | #N/A |  |  |  |  | 29 | 0.42974085 | 504.66733 | 0.29492188 | 0.01302245 | 21.02781 | #N/A |  |  |  |  | 29 | 0.4515405 | 528.9613 | 0.29296875 | 0.01368305 | 22.04005 | #N/A |  |  |  |  | 29 | 0.44924301 | 524.26282 | 0.29394531 | 0.01361342 | 21.84428 | #N/A
| 30 | 0.42745376 | 504.21237 | 0.30371094 | 0.01295314 | 21.00884875 | #N/A |  |  |  |  | 30 | 0.40748662 | 480.58542 | 0.30273438 | 0.01234808 | 20.0243925 | #N/A |  |  |  |  | 30 | 0.44744268 | 526.47937 | 0.3046875 | 0.01355887 | 21.93664 | #N/A |  |  |  |  | 30 | 0.46712509 | 546.10162 | 0.30273438 | 0.01415531 | 22.75423 | #N/A |  |  |  |  | 30 | 0.46647686 | 542.93829 | 0.30371094 | 0.01413566 | 22.62242875 | #N/A
| 31 | 0.44367808 | 522.06421 | 0.31347656 | 0.01344479 | 21.75268 | #N/A |  |  |  |  | 31 | 0.4236612 | 499.98508 | 0.3125 | 0.01283822 | 20.83271 | #N/A |  |  |  |  | 31 | 0.46621898 | 545.78748 | 0.31445313 | 0.01412785 | 22.741145 | #N/A |  |  |  |  | 31 | 0.48428962 | 565.38953 | 0.3125 | 0.01467544 | 23.5579 | #N/A |  |  |  |  | 31 | 0.48341623 | 562.17993 | 0.31347656 | 0.01464898 | 23.42416375 | #N/A
| 32 | 0.46022791 | 540.42041 | 0.32324219 | 0.0139463 | 22.51752 | #N/A |  |  |  |  | 32 | 0.44073534 | 518.28003 | 0.32226563 | 0.01335562 | 21.59500125 | #N/A |  |  |  |  | 32 | 0.48207298 | 563.1535 | 0.32421875 | 0.01460827 | 23.46473 | #N/A |  |  |  |  | 32 | 0.50118184 | 584.21936 | 0.32226563 | 0.01518733 | 24.34247 | #N/A |  |  |  |  | 32 | 0.49793348 | 578.63611 | 0.32324219 | 0.01508889 | 24.10984 | #N/A
| 33 | 0.47740686 | 558.46002 | 0.33300781 | 0.01446687 | 23.2691675 | #N/A |  |  |  |  | 33 | 0.4574278 | 536.57556 | 0.33203125 | 0.01386145 | 22.357315 | #N/A |  |  |  |  | 33 | 0.49818817 | 580.55414 | 0.33398438 | 0.01509661 | 24.18976 | #N/A |  |  |  |  | 33 | 0.51740438 | 599.89832 | 0.33203125 | 0.01567892 | 24.99576 | #N/A |  |  |  |  | 33 | 0.51422471 | 596.64026 | 0.33300781 | 0.01558257 | 24.86001 | #N/A
| 34 | 0.49359465 | 577.45148 | 0.34277344 | 0.01495741 | 24.06048 | #N/A |  |  |  |  | 34 | 0.47360176 | 554.51825 | 0.34179688 | 0.01435157 | 23.10493 | #N/A |  |  |  |  | 34 | 0.51535547 | 600.34155 | 0.34375 | 0.01561683 | 25.01423125 | #N/A |  |  |  |  | 34 | 0.53427732 | 618.3136 | 0.34179688 | 0.01619022 | 25.76307 | #N/A |  |  |  |  | 34 | 0.53170341 | 615.18158 | 0.34277344 | 0.01611222 | 25.63257 | #N/A
| 35 | 0.51062804 | 596.50732 | 0.35253906 | 0.01547358 | 24.85447 | #N/A |  |  |  |  | 35 | 0.49065366 | 572.86987 | 0.3515625 | 0.01486829 | 23.86958 | #N/A |  |  |  |  | 35 | 0.53284222 | 619.55902 | 0.35351563 | 0.01614673 | 25.81496 | #N/A |  |  |  |  | 35 | 0.55053478 | 637.49921 | 0.3515625 | 0.01668287 | 26.56247 | #N/A |  |  |  |  | 35 | 0.54875231 | 633.43414 | 0.35253906 | 0.01662886 | 26.39309 | #N/A
| 36 | 0.52720737 | 615.33063 | 0.36230469 | 0.01597598 | 25.63877625 | #N/A |  |  |  |  | 36 | 0.50637227 | 591.49371 | 0.36132813 | 0.01534461 | 24.64557125 | #N/A |  |  |  |  | 36 | 0.54869962 | 637.01855 | 0.36328125 | 0.01662726 | 26.54244 | #N/A |  |  |  |  | 36 | 0.56744266 | 657.37482 | 0.36132813 | 0.01719523 | 27.3906175 | #N/A |  |  |  |  | 36 | 0.56396317 | 651.12958 | 0.36230469 | 0.01708979 | 27.1304 | #N/A
| 37 | 0.54406452 | 633.28101 | 0.37207031 | 0.0164868 | 26.38670875 | #N/A |  |  |  |  | 37 | 0.52351201 | 609.7489 | 0.37109375 | 0.015864 | 25.4062 | #N/A |  |  |  |  | 37 | 0.56460553 | 653.69 | 0.37304688 | 0.01710926 | 27.23708 | #N/A |  |  |  |  | 37 | 0.58326423 | 673.90088 | 0.37109375 | 0.01767467 | 28.0792 | #N/A |  |  |  |  | 37 | 0.58231676 | 670.91394 | 0.37207031 | 0.01764596 | 27.9547475 | #N/A
| 38 | 0.55996788 | 650.77783 | 0.38183594 | 0.01696872 | 27.11574 | #N/A |  |  |  |  | 38 | 0.54014021 | 628.10455 | 0.38085938 | 0.01636789 | 26.17102 | #N/A |  |  |  |  | 38 | 0.58011639 | 671.80011 | 0.3828125 | 0.01757928 | 27.99167125 | #N/A |  |  |  |  | 38 | 0.59790921 | 691.44299 | 0.38085938 | 0.01811846 | 28.81012 | #N/A |  |  |  |  | 38 | 0.59688592 | 685.3092 | 0.38183594 | 0.01808745 | 28.55455 | #N/A
| 39 | 0.57620811 | 668.45569 | 0.39160156 | 0.01746085 | 27.85232 | #N/A |  |  |  |  | 39 | 0.55661273 | 645.85779 | 0.390625 | 0.01686705 | 26.91074125 | #N/A |  |  |  |  | 39 | 0.5969224 | 689.12036 | 0.39257813 | 0.01808856 | 28.71335 | #N/A |  |  |  |  | 39 | 0.61599445 | 708.8595 | 0.390625 | 0.0186665 | 29.5358125 | #N/A |  |  |  |  | 39 | 0.61362213 | 704.27234 | 0.39160156 | 0.01859461 | 29.34468 | #N/A
| 40 | 0.59311473 | 685.57697 | 0.40136719 | 0.01797317 | 28.56571 | #N/A |  |  |  |  | 40 | 0.57288653 | 663.65894 | 0.40039063 | 0.0173602 | 27.65246 | #N/A |  |  |  |  | 40 | 0.61260003 | 706.66394 | 0.40234375 | 0.01856364 | 29.44433 | #N/A |  |  |  |  | 40 | 0.63163459 | 727.22278 | 0.40039063 | 0.01914044 | 30.30095 | #N/A |  |  |  |  | 40 | 0.63090765 | 720.94904 | 0.40136719 | 0.01911841 | 30.03954 | #N/A
| 41 | 0.60896975 | 704.18396 | 0.41113281 | 0.01845363 | 29.341 | #N/A |  |  |  |  | 41 | 0.58935577 | 680.90387 | 0.41015625 | 0.01785927 | 28.37099 | #N/A |  |  |  |  | 41 | 0.62958121 | 724.01617 | 0.41210938 | 0.01907822 | 30.16734 | #N/A |  |  |  |  | 41 | 0.64843422 | 743.9718 | 0.41015625 | 0.01964952 | 30.998825 | #N/A |  |  |  |  | 41 | 0.64469761 | 736.48053 | 0.41113281 | 0.01953629 | 30.68668875 | #N/A
| 42 | 0.6255846 | 722.11462 | 0.42089844 | 0.01895711 | 30.08811 | #N/A |  |  |  |  | 42 | 0.60640031 | 699.75739 | 0.41992188 | 0.01837577 | 29.15656 | #N/A |  |  |  |  | 42 | 0.64757836 | 744.49384 | 0.421875 | 0.01962359 | 31.02058 | #N/A |  |  |  |  | 42 | 0.66266328 | 759.44873 | 0.41992188 | 0.02008071 | 31.6437 | #N/A |  |  |  |  | 42 | 0.66465634 | 755.68457 | 0.42089844 | 0.0201411 | 31.48686 | #N/A
| 43 | 0.64314705 | 740.38379 | 0.43066406 | 0.0194893 | 30.84932 | #N/A |  |  |  |  | 43 | 0.62256855 | 717.69287 | 0.4296875 | 0.01886571 | 29.90387 | #N/A |  |  |  |  | 43 | 0.66232812 | 761.42584 | 0.43164063 | 0.02007055 | 31.72608 | #N/A |  |  |  |  | 43 | 0.68257743 | 780.4632 | 0.4296875 | 0.02068416 | 32.5193 | #N/A |  |  |  |  | 43 | 0.68218219 | 775.50977 | 0.43066406 | 0.02067219 | 32.31291 | #N/A
| 44 | 0.65895993 | 757.61407 | 0.44042969 | 0.01996848 | 31.56725 | #N/A |  |  |  |  | 44 | 0.63963604 | 734.9267 | 0.43945313 | 0.01938291 | 30.62195 | #N/A |  |  |  |  | 44 | 0.68082005 | 779.42224 | 0.44140625 | 0.02063091 | 32.47593 | #N/A |  |  |  |  | 44 | 0.69916719 | 797.99426 | 0.43945313 | 0.02118688 | 33.24976 | #N/A |  |  |  |  | 44 | 0.69745243 | 791.34851 | 0.44042969 | 0.02113492 | 32.97285 | #N/A
| 45 | 0.67500657 | 774.27338 | 0.45019531 | 0.02045474 | 32.26139 | #N/A |  |  |  |  | 45 | 0.6557014 | 751.53864 | 0.44921875 | 0.01986974 | 31.31411 | #N/A |  |  |  |  | 45 | 0.69444746 | 792.43158 | 0.45117188 | 0.02104386 | 33.0179825 | #N/A |  |  |  |  | 45 | 0.71491921 | 814.67023 | 0.44921875 | 0.02166422 | 33.94459 | #N/A |  |  |  |  | 45 | 0.71280414 | 808.32135 | 0.45019531 | 0.02160013 | 33.68005625 | #N/A
| 46 | 0.69236922 | 791.7312 | 0.45996094 | 0.02098089 | 32.9888 | #N/A |  |  |  |  | 46 | 0.67141253 | 768.46588 | 0.45898438 | 0.02034583 | 32.01941 | #N/A |  |  |  |  | 46 | 0.71054721 | 807.25977 | 0.4609375 | 0.02153173 | 33.63582375 | #N/A |  |  |  |  | 46 | 0.73282826 | 831.02826 | 0.45898438 | 0.02220692 | 34.6261775 | #N/A |  |  |  |  | 46 | 0.72878104 | 824.28644 | 0.45996094 | 0.02208427 | 34.34527 | #N/A
| 47 | 0.70913488 | 809.71783 | 0.46972656 | 0.02148894 | 33.73824 | #N/A |  |  |  |  | 47 | 0.68870366 | 785.17639 | 0.46875 | 0.02086981 | 32.71568 | #N/A |  |  |  |  | 47 | 0.72801101 | 826.07446 | 0.47070313 | 0.02206094 | 34.41977 | #N/A |  |  |  |  | 47 | 0.74777049 | 846.44189 | 0.46875 | 0.02265971 | 35.26841 | #N/A |  |  |  |  | 47 | 0.74727935 | 841.19153 | 0.46972656 | 0.02264483 | 35.04965 | #N/A
| 48 | 0.7259019 | 826.96851 | 0.47949219 | 0.02199703 | 34.45702125 | #N/A |  |  |  |  | 48 | 0.7045567 | 802.19708 | 0.47851563 | 0.0213502 | 33.42488 | #N/A |  |  |  |  | 48 | 0.74415249 | 841.99976 | 0.48046875 | 0.02255008 | 35.08332 | #N/A |  |  |  |  | 48 | 0.76387197 | 864.3548 | 0.47851563 | 0.02314764 | 36.01478 | #N/A |  |  |  |  | 48 | 0.7648713 | 859.82111 | 0.47949219 | 0.02317792 | 35.82588 | #N/A
| 49 | 0.74249244 | 844.86145 | 0.48925781 | 0.02249977 | 35.20256 | #N/A |  |  |  |  | 49 | 0.72091764 | 819.34192 | 0.48828125 | 0.02184599 | 34.13925 | #N/A |  |  |  |  | 49 | 0.75975162 | 860.53363 | 0.49023438 | 0.02302278 | 35.85557 | #N/A |  |  |  |  | 49 | 0.78049827 | 881.5863 | 0.48828125 | 0.02365146 | 36.7327625 | #N/A |  |  |  |  | 49 | 0.78025097 | 875.41089 | 0.48925781 | 0.02364397 | 36.47545375 | #N/A
| 50 | 0.75879323 | 861.12299 | 0.49902344 | 0.02299373 | 35.88012 | #N/A |  |  |  |  | 50 | 0.73779833 | 836.48798 | 0.49804688 | 0.02235753 | 34.85367 | #N/A |  |  |  |  | 50 | 0.77841592 | 878.13678 | 0.5 | 0.02358836 | 36.5890325 | #N/A |  |  |  |  | 50 | 0.79685974 | 898.4068 | 0.49804688 | 0.02414726 | 37.43362 | #N/A |  |  |  |  | 50 | 0.79617351 | 892.97357 | 0.49902344 | 0.02412647 | 37.20723 | #N/A
| 51 | 0.77610719 | 878.50726 | 0.50878906 | 0.0235184 | 36.60447 | #N/A |  |  |  |  | 51 | 0.75433588 | 853.37366 | 0.5078125 | 0.02285866 | 35.55724 | #N/A |  |  |  |  | 51 | 0.79662591 | 895.67072 | 0.50976563 | 0.02414018 | 37.31961 | #N/A |  |  |  |  | 51 | 0.81411207 | 915.6087 | 0.5078125 | 0.02467006 | 38.1503625 | #N/A |  |  |  |  | 51 | 0.81370372 | 909.45667 | 0.50878906 | 0.02465769 | 37.89403 | #N/A
| 52 | 0.79260045 | 895.88086 | 0.51855469 | 0.0240182 | 37.32837 | #N/A |  |  |  |  | 52 | 0.77045113 | 870.10132 | 0.51757813 | 0.023347 | 36.25422 | #N/A |  |  |  |  | 52 | 0.81029075 | 909.74908 | 0.51953125 | 0.02455427 | 37.90621 | #N/A |  |  |  |  | 52 | 0.83149707 | 932.39264 | 0.51757813 | 0.02519688 | 38.84969 | #N/A |  |  |  |  | 52 | 0.83051205 | 927.36987 | 0.51855469 | 0.02516703 | 38.64041125 | #N/A
| 53 | 0.80947655 | 912.01556 | 0.52832031 | 0.02452959 | 38.00065 | #N/A |  |  |  |  | 53 | 0.78750163 | 886.85535 | 0.52734375 | 0.02386369 | 36.95230625 | #N/A |  |  |  |  | 53 | 0.82511657 | 924.32471 | 0.52929688 | 0.02500353 | 38.51353 | #N/A |  |  |  |  | 53 | 0.84665012 | 949.31268 | 0.52734375 | 0.02565606 | 39.554695 | #N/A |  |  |  |  | 53 | 0.84716839 | 941.98492 | 0.52832031 | 0.02567177 | 39.24937 | #N/A
| 54 | 0.82653254 | 929.36334 | 0.53808594 | 0.02504644 | 38.7234725 | #N/A |  |  |  |  | 54 | 0.80339491 | 903.38763 | 0.53710938 | 0.0243453 | 37.64115125 | #N/A |  |  |  |  | 54 | 0.84175438 | 941.92059 | 0.5390625 | 0.02550771 | 39.24669125 | #N/A |  |  |  |  | 54 | 0.86394668 | 963.2016 | 0.53710938 | 0.0261802 | 40.1334 | #N/A |  |  |  |  | 54 | 0.86328453 | 957.85498 | 0.53808594 | 0.02616014 | 39.91062 | #N/A
| 55 | 0.84289539 | 946.18396 | 0.54785156 | 0.02554228 | 39.42433 | #N/A |  |  |  |  | 55 | 0.82085162 | 920.93195 | 0.546875 | 0.02487429 | 38.37216 | #N/A |  |  |  |  | 55 | 0.86020243 | 960.573 | 0.54882813 | 0.02606674 | 40.023875 | #N/A |  |  |  |  | 55 | 0.88082176 | 980.55829 | 0.546875 | 0.02669157 | 40.8566 | #N/A |  |  |  |  | 55 | 0.87842363 | 973.4425 | 0.54785156 | 0.0266189 | 40.5601 | #N/A
| 56 | 0.8588286 | 962.29742 | 0.55761719 | 0.02602511 | 40.09573 | #N/A |  |  |  |  | 56 | 0.83745903 | 937.82349 | 0.55664063 | 0.02537755 | 39.07597875 | #N/A |  |  |  |  | 56 | 0.87645179 | 976.63458 | 0.55859375 | 0.02655915 | 40.6931075 | #N/A |  |  |  |  | 56 | 0.89600426 | 996.62085 | 0.55664063 | 0.02715164 | 41.52586875 | #N/A |  |  |  |  | 56 | 0.89536452 | 989.53888 | 0.55761719 | 0.02713226 | 41.23079 | #N/A
| 57 | 0.87566316 | 978.47516 | 0.56738281 | 0.02653525 | 40.7698 | #N/A |  |  |  |  | 57 | 0.85289365 | 954.4173 | 0.56640625 | 0.02584526 | 39.7673875 | #N/A |  |  |  |  | 57 | 0.89261037 | 992.40228 | 0.56835938 | 0.0270488 | 41.350095 | #N/A |  |  |  |  | 57 | 0.91393 | 1012.3271 | 0.56640625 | 0.02769485 | 42.1803 | #N/A |  |  |  |  | 57 | 0.91202271 | 1005.7423 | 0.56738281 | 0.02763705 | 41.90593 | #N/A
| 58 | 0.89247793 | 993.60138 | 0.57714844 | 0.02704479 | 41.4000575 | #N/A |  |  |  |  | 58 | 0.87038141 | 970.45929 | 0.57617188 | 0.02637519 | 40.43580375 | #N/A |  |  |  |  | 58 | 0.91174752 | 1008.6215 | 0.578125 | 0.02762871 | 42.0259 | #N/A |  |  |  |  | 58 | 0.93173951 | 1029.5076 | 0.57617188 | 0.02823453 | 42.89615 | #N/A |  |  |  |  | 58 | 0.92937815 | 1021.2573 | 0.57714844 | 0.02816297 | 42.5523875 | #N/A
| 59 | 0.90910053 | 1008.8292 | 0.58691406 | 0.0275485 | 42.03455 | #N/A |  |  |  |  | 59 | 0.88690948 | 986.65228 | 0.5859375 | 0.02687604 | 41.11051 | #N/A |  |  |  |  | 59 | 0.92801392 | 1025.6635 | 0.58789063 | 0.02812163 | 42.73598 | #N/A |  |  |  |  | 59 | 0.94986749 | 1046.2101 | 0.5859375 | 0.02878386 | 43.5920875 | #N/A |  |  |  |  | 59 | 0.9450689 | 1036.7827 | 0.58691406 | 0.02863845 | 43.19928 | #N/A
| 60 | 0.92540485 | 1024.9244 | 0.59667969 | 0.02804257 | 42.70518 | #N/A |  |  |  |  | 60 | 0.90317047 | 1002.0585 | 0.59570313 | 0.0273688 | 41.7524375 | #N/A |  |  |  |  | 60 | 0.94424307 | 1040.179 | 0.59765625 | 0.02861343 | 43.34079 | #N/A |  |  |  |  | 60 | 0.96306628 | 1058.7318 | 0.59570313 | 0.02918383 | 44.113825 | #N/A |  |  |  |  | 60 | 0.96217942 | 1050.8518 | 0.59667969 | 0.02915695 | 43.78549 | #N/A
| 61 | 0.94116431 | 1040.7032 | 0.60644531 | 0.02852013 | 43.36263 | #N/A |  |  |  |  | 61 | 0.9200058 | 1018.0764 | 0.60546875 | 0.02787896 | 42.41985 | #N/A |  |  |  |  | 61 | 0.96011901 | 1056.5197 | 0.60742188 | 0.02909452 | 44.02165 | #N/A |  |  |  |  | 61 | 0.98005635 | 1074.8358 | 0.60546875 | 0.02969868 | 44.784825 | #N/A |  |  |  |  | 61 | 0.97749645 | 1066.4275 | 0.60644531 | 0.0296211 | 44.43448 | #N/A
| 62 | 0.95741606 | 1056.6029 | 0.61621094 | 0.02901261 | 44.02512 | #N/A |  |  |  |  | 62 | 0.93620968 | 1034.4417 | 0.61523438 | 0.02836999 | 43.1017375 | #N/A |  |  |  |  | 62 | 0.97535557 | 1071.9023 | 0.6171875 | 0.02955623 | 44.6626 | #N/A |  |  |  |  | 62 | 0.99630392 | 1088.9714 | 0.61523438 | 0.03019103 | 45.37381 | #N/A |  |  |  |  | 62 | 0.99560744 | 1081.905 | 0.61621094 | 0.03016992 | 45.079375 | #N/A
| 63 | 0.97454029 | 1071.2994 | 0.62597656 | 0.02953152 | 44.637475 | #N/A |  |  |  |  | 63 | 0.95323509 | 1050.5374 | 0.625 | 0.02888591 | 43.77239 | #N/A |  |  |  |  | 63 | 0.99274999 | 1085.99 | 0.62695313 | 0.03008333 | 45.24958 | #N/A |  |  |  |  | 63 | 1.0122919 | 1105.6632 | 0.625 | 0.03067551 | 46.0693 | #N/A |  |  |  |  | 63 | 1.0106533 | 1097.0126 | 0.62597656 | 0.03062586 | 45.70886 | #N/A
| 64 | 0.99075526 | 1085.9827 | 0.63574219 | 0.03002289 | 45.24928 | #N/A |  |  |  |  | 64 | 0.96907502 | 1065.814 | 0.63476563 | 0.02936591 | 44.40892 | #N/A |  |  |  |  | 64 | 1.0084289 | 1102.3149 | 0.63671875 | 0.03055845 | 45.9297875 | #N/A |  |  |  |  | 64 | 1.0300698 | 1121.9402 | 0.63476563 | 0.03121424 | 46.74751 | #N/A |  |  |  |  | 64 | 1.0272633 | 1111.4253 | 0.63574219 | 0.03112919 | 46.3093875 | #N/A
| 65 | 1.0073444 | 1100.8247 | 0.64550781 | 0.03052559 | 45.8677 | #N/A |  |  |  |  | 65 | 0.98597836 | 1080.1138 | 0.64453125 | 0.02987813 | 45.00474 | #N/A |  |  |  |  | 65 | 1.0271435 | 1117.3396 | 0.64648438 | 0.03112556 | 46.55582 | #N/A |  |  |  |  | 65 | 1.0478823 | 1136.0724 | 0.64453125 | 0.03175401 | 47.33635 | #N/A |  |  |  |  | 65 | 1.0442694 | 1126.1149 | 0.64550781 | 0.03164453 | 46.92145 | #N/A
| 66 | 1.0237565 | 1115.6656 | 0.65527344 | 0.03102292 | 46.48607 | #N/A |  |  |  |  | 66 | 1.0017741 | 1094.7289 | 0.65429688 | 0.03035679 | 45.6137 | #N/A |  |  |  |  | 66 | 1.0407177 | 1130.7159 | 0.65625 | 0.0315369 | 47.1131625 | #N/A |  |  |  |  | 66 | 1.0620058 | 1148.1011 | 0.65429688 | 0.03218199 | 47.83755 | #N/A |  |  |  |  | 66 | 1.0610374 | 1138.0531 | 0.65527344 | 0.03215265 | 47.41888 | #N/A
| 67 | 1.0399057 | 1131.2102 | 0.66503906 | 0.03151229 | 47.13376 | #N/A |  |  |  |  | 67 | 1.0188489 | 1109.3046 | 0.6640625 | 0.03087421 | 46.221025 | #N/A |  |  |  |  | 67 | 1.0579389 | 1144.8912 | 0.66601563 | 0.03205875 | 47.7038 | #N/A |  |  |  |  | 67 | 1.0797751 | 1162.4194 | 0.6640625 | 0.03272046 | 48.43414 | #N/A |  |  |  |  | 67 | 1.0767787 | 1151.012 | 0.66503906 | 0.03262966 | 47.95883 | #N/A
| 68 | 1.0567583 | 1145.7864 | 0.67480469 | 0.03202298 | 47.7411 | #N/A |  |  |  |  | 68 | 1.0354637 | 1124.9724 | 0.67382813 | 0.03137769 | 46.87385 | #N/A |  |  |  |  | 68 | 1.0767587 | 1161.3044 | 0.67578125 | 0.03262905 | 48.38768 | #N/A |  |  |  |  | 68 | 1.0969728 | 1177.3866 | 0.67382813 | 0.0332416 | 49.057775 | #N/A |  |  |  |  | 68 | 1.0942266 | 1165.2068 | 0.67480469 | 0.03315838 | 48.55028 | #N/A
| 69 | 1.0731839 | 1159.7952 | 0.68457031 | 0.03252072 | 48.3248 | #N/A |  |  |  |  | 69 | 1.0510296 | 1140.5984 | 0.68359375 | 0.03184938 | 47.52493 | #N/A |  |  |  |  | 69 | 1.0929257 | 1175.5979 | 0.68554688 | 0.03311896 | 48.98325 | #N/A |  |  |  |  | 69 | 1.1143693 | 1191.4922 | 0.68359375 | 0.03376877 | 49.64551 | #N/A |  |  |  |  | 69 | 1.1112889 | 1180.4647 | 0.68457031 | 0.03367542 | 49.18603 | #N/A
| 70 | 1.0897185 | 1173.1846 | 0.69433594 | 0.03302177 | 48.88269 | #N/A |  |  |  |  | 70 | 1.0687209 | 1154.8694 | 0.69335938 | 0.03238548 | 48.11956 | #N/A |  |  |  |  | 70 | 1.1085843 | 1187.7802 | 0.6953125 | 0.03359346 | 49.49084 | #N/A |  |  |  |  | 70 | 1.1287799 | 1205.0571 | 0.69335938 | 0.03420545 | 50.2107125 | #N/A |  |  |  |  | 70 | 1.127324 | 1192.5186 | 0.69433594 | 0.03416133 | 49.688275 | #N/A
| 71 | 1.105989 | 1186.131 | 0.70410156 | 0.03351482 | 49.422125 | #N/A |  |  |  |  | 71 | 1.084661 | 1168.6194 | 0.703125 | 0.03286852 | 48.692475 | #N/A |  |  |  |  | 71 | 1.1262232 | 1201.964 | 0.70507813 | 0.03412798 | 50.08183 | #N/A |  |  |  |  | 71 | 1.1449326 | 1215.3406 | 0.703125 | 0.03469493 | 50.63919 | #N/A |  |  |  |  | 71 | 1.1447339 | 1203.8723 | 0.70410156 | 0.03468891 | 50.16135 | #N/A
| 72 | 1.1235634 | 1200.3606 | 0.71386719 | 0.03404738 | 50.015025 | #N/A |  |  |  |  | 72 | 1.101343 | 1181.4735 | 0.71289063 | 0.03337403 | 49.2280625 | #N/A |  |  |  |  | 72 | 1.140149 | 1211.8785 | 0.71484375 | 0.03454997 | 50.4949375 | #N/A |  |  |  |  | 72 | 1.1626478 | 1227.4883 | 0.71289063 | 0.03523175 | 51.14535 | #N/A |  |  |  |  | 72 | 1.1594362 | 1214.4982 | 0.71386719 | 0.03513443 | 50.60409 | #N/A
| 73 | 1.1392734 | 1213.4208 | 0.72363281 | 0.03452344 | 50.5592 | #N/A |  |  |  |  | 73 | 1.1185602 | 1194.4402 | 0.72265625 | 0.03389576 | 49.76834 | #N/A |  |  |  |  | 73 | 1.1571223 | 1225.3105 | 0.72460938 | 0.03506431 | 51.0546 | #N/A |  |  |  |  | 73 | 1.178363 | 1239.2062 | 0.72265625 | 0.03570797 | 51.63359 | #N/A |  |  |  |  | 73 | 1.1769302 | 1225.0347 | 0.72363281 | 0.03566455 | 51.0431125 | #N/A
| 74 | 1.1564558 | 1226.2793 | 0.73339844 | 0.03504412 | 51.09497 | #N/A |  |  |  |  | 74 | 1.1346179 | 1208.2721 | 0.73242188 | 0.03438236 | 50.34467 | #N/A |  |  |  |  | 74 | 1.1772161 | 1241.6173 | 0.734375 | 0.03567322 | 51.73405 | #N/A |  |  |  |  | 74 | 1.1963985 | 1252.5027 | 0.73242188 | 0.0362545 | 52.1876125 | #N/A |  |  |  |  | 74 | 1.1929295 | 1237.0614 | 0.73339844 | 0.03614938 | 51.544225 | #N/A
| 75 | 1.173183 | 1238.6929 | 0.74316406 | 0.035551 | 51.6122 | #N/A |  |  |  |  | 75 | 1.1511345 | 1221.4207 | 0.7421875 | 0.03488286 | 50.89253 | #N/A |  |  |  |  | 75 | 1.1934432 | 1253.6621 | 0.74414063 | 0.03616495 | 52.23592 | #N/A |  |  |  |  | 75 | 1.2136588 | 1265.3654 | 0.7421875 | 0.03677754 | 52.72356 | #N/A |  |  |  |  | 75 | 1.2098774 | 1248.553 | 0.74316406 | 0.03666295 | 52.02304 | #N/A
| 76 | 1.1890819 | 1250.2538 | 0.75292969 | 0.03603278 | 52.09391 | #N/A |  |  |  |  | 76 | 1.1676205 | 1234.5254 | 0.75195313 | 0.03538244 | 51.43856 | #N/A |  |  |  |  | 76 | 1.2102745 | 1262.9524 | 0.75390625 | 0.03667498 | 52.62302 | #N/A |  |  |  |  | 76 | 1.2304401 | 1273.7089 | 0.75195313 | 0.03728606 | 53.0712 | #N/A |  |  |  |  | 76 | 1.2259524 | 1259.0256 | 0.75292969 | 0.03715007 | 52.4594 | #N/A
| 77 | 1.2069447 | 1261.5658 | 0.76269531 | 0.03657408 | 52.56524 | #N/A |  |  |  |  | 77 | 1.1838417 | 1246.5104 | 0.76171875 | 0.03587399 | 51.93793 | #N/A |  |  |  |  | 77 | 1.2246367 | 1272.4166 | 0.76367188 | 0.0371102 | 53.01736 | #N/A |  |  |  |  | 77 | 1.2437544 | 1282.1631 | 0.76171875 | 0.03768953 | 53.4234625 | #N/A |  |  |  |  | 77 | 1.2432189 | 1270.703 | 0.76269531 | 0.0376733 | 52.94596 | #N/A
| 78 | 1.2227058 | 1271.7111 | 0.77246094 | 0.03705169 | 52.9879625 | #N/A |  |  |  |  | 78 | 1.2003456 | 1257.9763 | 0.77148438 | 0.03637411 | 52.41568 | #N/A |  |  |  |  | 78 | 1.2409095 | 1280.7373 | 0.7734375 | 0.03760332 | 53.36405 | #N/A |  |  |  |  | 78 | 1.2606591 | 1289.594 | 0.77148438 | 0.03820179 | 53.73308 | #N/A |  |  |  |  | 78 | 1.2596623 | 1277.2661 | 0.77246094 | 0.03817158 | 53.21942 | #N/A
| 79 | 1.2393121 | 1281.7458 | 0.78222656 | 0.03755491 | 53.406075 | #N/A |  |  |  |  | 79 | 1.2172059 | 1269.3108 | 0.78125 | 0.03688503 | 52.88795 | #N/A |  |  |  |  | 79 | 1.2564365 | 1288.063 | 0.78320313 | 0.03807383 | 53.66929 | #N/A |  |  |  |  | 79 | 1.2788771 | 1299.2931 | 0.78125 | 0.03875385 | 54.1372125 | #N/A |  |  |  |  | 79 | 1.2784071 | 1285.0769 | 0.78222656 | 0.03873961 | 53.54487 | #N/A
| 80 | 1.2554815 | 1291.7605 | 0.79199219 | 0.03804489 | 53.82335 | #N/A |  |  |  |  | 80 | 1.2335929 | 1280.2086 | 0.79101563 | 0.0373816 | 53.342025 | #N/A |  |  |  |  | 80 | 1.2720587 | 1297.8367 | 0.79296875 | 0.03854723 | 54.07653 | #N/A |  |  |  |  | 80 | 1.2958068 | 1305.285 | 0.79101563 | 0.03926687 | 54.386875 | #N/A |  |  |  |  | 80 | 1.2939056 | 1291.4977 | 0.79199219 | 0.03920926 | 53.8124 | #N/A
| 81 | 1.2724936 | 1300.0291 | 0.80175781 | 0.03856041 | 54.16788 | #N/A |  |  |  |  | 81 | 1.2504585 | 1290.7355 | 0.80078125 | 0.03789268 | 53.78065 | #N/A |  |  |  |  | 81 | 1.2921307 | 1309.3153 | 0.80273438 | 0.03915548 | 54.5548 | #N/A |  |  |  |  | 81 | 1.3102726 | 1309.3602 | 0.80078125 | 0.03970523 | 54.556675 | #N/A |  |  |  |  | 81 | 1.3101155 | 1297.7708 | 0.80175781 | 0.03970047 | 54.07378 | #N/A
| 82 | 1.2893422 | 1308.2238 | 0.81152344 | 0.03907098 | 54.509325 | #N/A |  |  |  |  | 82 | 1.2669522 | 1300.3362 | 0.81054688 | 0.03839249 | 54.180675 | #N/A |  |  |  |  | 82 | 1.3100114 | 1316.0424 | 0.8125 | 0.03969732 | 54.8351 | #N/A |  |  |  |  | 82 | 1.3278435 | 1313.7407 | 0.81054688 | 0.04023768 | 54.7392 | #N/A |  |  |  |  | 82 | 1.3244077 | 1302.2125 | 0.81152344 | 0.04013357 | 54.25885 | #N/A
| 83 | 1.3054756 | 1314.5143 | 0.82128906 | 0.03955987 | 54.77143 | #N/A |  |  |  |  | 83 | 1.2838209 | 1308.2777 | 0.8203125 | 0.03890366 | 54.51157 | #N/A |  |  |  |  | 83 | 1.3259914 | 1320.1189 | 0.82226563 | 0.04018156 | 55.00495 | #N/A |  |  |  |  | 83 | 1.3455216 | 1316.515 | 0.8203125 | 0.04077338 | 54.85479 | 54.85479 |  |  |  |  | 83 | 1.3411012 | 1304.1067 | 0.82128906 | 0.04063943 | 54.33778 | #N/A
| 84 | 1.3216907 | 1318.9785 | 0.83105469 | 0.04005123 | 54.9574375 | #N/A |  |  |  |  | 84 | 1.2997878 | 1315.7643 | 0.83007813 | 0.03938751 | 54.8235125 | #N/A |  |  |  |  | 84 | 1.3439837 | 1324.9579 | 0.83203125 | 0.04072678 | 55.20658 | #N/A |  |  |  |  | 84 | 1.3624028 | 1315.0475 | 0.83007813 | 0.04128493 | 54.79365 | #N/A |  |  |  |  | 84 | 1.3590649 | 1309.7543 | 0.83105469 | 0.04118378 | 54.5731 | #N/A
| 85 | 1.3386331 | 1323.3245 | 0.84082031 | 0.04056464 | 55.13852 | #N/A |  |  |  |  | 85 | 1.3167351 | 1321.7194 | 0.83984375 | 0.03990106 | 55.07164 | #N/A |  |  |  |  | 85 | 1.3614172 | 1327.7194 | 0.84179688 | 0.04125507 | 55.32164 | 55.32164 |  |  |  |  | 85 | 1.3791436 | 1311.2977 | 0.83984375 | 0.04179223 | 54.6374 | #N/A |  |  |  |  | 85 | 1.377543 | 1309.403 | 0.84082031 | 0.04174373 | 54.55846 | #N/A
| 86 | 1.3549936 | 1325.8588 | 0.85058594 | 0.04106041 | 55.24412 | #N/A |  |  |  |  | 86 | 1.333352 | 1327.0536 | 0.84960938 | 0.04040461 | 55.2939 | #N/A |  |  |  |  | 86 | 1.3775495 | 1326.3099 | 0.8515625 | 0.04174392 | 55.2629125 | #N/A |  |  |  |  | 86 | 1.3962346 | 1304.318 | 0.84960938 | 0.04231014 | 54.34658 | #N/A |  |  |  |  | 86 | 1.3922622 | 1309.7842 | 0.85058594 | 0.04218976 | 54.57434 | 54.57434
| 87 | 1.3715531 | 1327.2192 | 0.86035156 | 0.04156222 | 55.3008 | 55.3008 |  |  |  |  | 87 | 1.3501363 | 1330.8578 | 0.859375 | 0.04091322 | 55.45241 | #N/A |  |  |  |  | 87 | 1.3932314 | 1325.2603 | 0.86132813 | 0.04221913 | 55.21918 | #N/A |  |  |  |  | 87 | 1.4104307 | 1292.9818 | 0.859375 | 0.04274032 | 53.87424 | #N/A |  |  |  |  | 87 | 1.4107465 | 1307.3289 | 0.86035156 | 0.04274989 | 54.4720375 | #N/A
| 88 | 1.3881892 | 1327.1128 | 0.87011719 | 0.04206634 | 55.29637 | #N/A |  |  |  |  | 88 | 1.367502 | 1333.7534 | 0.86914063 | 0.04143945 | 55.57306 | #N/A |  |  |  |  | 88 | 1.4097005 | 1321.8929 | 0.87109375 | 0.0427182 | 55.07887 | #N/A |  |  |  |  | 88 | 1.4266181 | 1281.3993 | 0.86914063 | 0.04323085 | 53.3916375 | #N/A |  |  |  |  | 88 | 1.424762 | 1303.3026 | 0.87011719 | 0.04317461 | 54.304275 | #N/A
| 89 | 1.4051464 | 1325.3802 | 0.87988281 | 0.04258019 | 55.224175 | #N/A |  |  |  |  | 89 | 1.3839196 | 1333.7791 | 0.87890625 | 0.04193696 | 55.57413 | 55.57413 |  |  |  |  | 89 | 1.4247128 | 1315.1093 | 0.88085938 | 0.04317312 | 54.79622 | #N/A |  |  |  |  | 89 | 1.4439173 | 1269.4818 | 0.87890625 | 0.04375507 | 52.895075 | #N/A |  |  |  |  | 89 | 1.4412053 | 1300.6481 | 0.87988281 | 0.04367289 | 54.19367 | #N/A
| 90 | 1.4219595 | 1321.0984 | 0.88964844 | 0.04308968 | 55.04577 | #N/A |  |  |  |  | 90 | 1.4008248 | 1333.4858 | 0.88867188 | 0.04244924 | 55.56191 | #N/A |  |  |  |  | 90 | 1.442382 | 1309.7358 | 0.890625 | 0.04370855 | 54.572325 | #N/A |  |  |  |  | 90 | 1.4609982 | 1250.8441 | 0.88867188 | 0.04427267 | 52.1185 | #N/A |  |  |  |  | 90 | 1.4600664 | 1296.215 | 0.88964844 | 0.04424444 | 54.00896 | #N/A
| 91 | 1.4389728 | 1315.4294 | 0.89941406 | 0.04360524 | 54.80956 | #N/A |  |  |  |  | 91 | 1.4191525 | 1330.3256 | 0.8984375 | 0.04300462 | 55.43023 | #N/A |  |  |  |  | 91 | 1.4594918 | 1303.3611 | 0.90039063 | 0.04422702 | 54.3067125 | #N/A |  |  |  |  | 91 | 1.477095 | 1222.4359 | 0.8984375 | 0.04476045 | 50.93483 | #N/A |  |  |  |  | 91 | 1.4763154 | 1292.2483 | 0.89941406 | 0.04473683 | 53.84368 | #N/A
| 92 | 1.4562092 | 1309.3544 | 0.90917969 | 0.04412755 | 54.55643 | #N/A |  |  |  |  | 92 | 1.4349571 | 1325.1071 | 0.90820313 | 0.04348355 | 55.2128 | #N/A |  |  |  |  | 92 | 1.4756731 | 1294.4351 | 0.91015625 | 0.04471737 | 53.9348 | #N/A | [15 empty] | 92 | 1.4933418 | 1285.5472 | 0.90917969 | 0.04525278 | 53.56447 | #N/A
| 93 | 1.4718087 | 1301.9795 | 0.91894531 | 0.04460026 | 54.24915 | #N/A |  |  |  |  | 93 | 1.4511915 | 1318.0521 | 0.91796875 | 0.0439755 | 54.9188375 | #N/A |  |  |  |  | 93 | 1.4950184 | 1285.6417 | 0.91992188 | 0.04530359 | 53.5684 | #N/A | [15 empty] | 93 | 1.5092461 | 1279.4695 | 0.91894531 | 0.04573473 | 53.31123 | #N/A
| 94 | 1.4893543 | 1293.9569 | 0.92871094 | 0.04513195 | 53.91487 | #N/A |  |  |  |  | 94 | 1.4673223 | 1312.0558 | 0.92773438 | 0.04446431 | 54.66899 | #N/A |  |  |  |  | 94 | 1.510353 | 1273.7906 | 0.9296875 | 0.04576827 | 53.07461 | #N/A | [15 empty] | 94 | 1.5266007 | 1271.3898 | 0.92871094 | 0.04626063 | 52.974575 | #N/A
| 95 | 1.5051196 | 1284.7367 | 0.93847656 | 0.04560968 | 53.5307 | #N/A |  |  |  |  | 95 | 1.4839762 | 1304.9757 | 0.9375 | 0.04496898 | 54.3739875 | #N/A |  |  |  |  | 95 | 1.5265973 | 1260.2548 | 0.93945313 | 0.04626052 | 52.51062 | #N/A | [15 empty] | 95 | 1.542859 | 1265.4467 | 0.93847656 | 0.0467533 | 52.72695 | #N/A
| 96 | 1.5222728 | 1275.3192 | 0.94824219 | 0.04612948 | 53.1383 | #N/A |  |  |  |  | 96 | 1.5003781 | 1297.4418 | 0.94726563 | 0.045466 | 54.060075 | #N/A |  |  |  |  | 96 | 1.544109 | 1240.9441 | 0.94921875 | 0.04679118 | 51.706 | #N/A | [15 empty] | 96 | 1.5596281 | 1258.743 | 0.94824219 | 0.04726146 | 52.447625 | #N/A
| 97 | 1.5394484 | 1265.6558 | 0.95800781 | 0.04664995 | 52.73566 | #N/A |  |  |  |  | 97 | 1.5173016 | 1288.4698 | 0.95703125 | 0.04597884 | 53.68624 | #N/A |  |  |  |  | 97 | 1.5582111 | 1192.5377 | 0.95898438 | 0.04721852 | 49.68907 | #N/A | [15 empty] | 97 | 1.5761601 | 1250.4868 | 0.95800781 | 0.04776243 | 52.10362 | #N/A
| 98 | 1.5557317 | 1256.1783 | 0.96777344 | 0.04714338 | 52.3407625 | #N/A |  |  |  |  | 98 | 1.5343777 | 1280.6713 | 0.96679688 | 0.04649629 | 53.3613 | #N/A | [26 empty] | 98 | 1.5922977 | 1244.0433 | 0.96777344 | 0.04825145 | 51.8351375 | #N/A
| 99 | 1.5734196 | 1246.144 | 0.97753906 | 0.04767938 | 51.92267 | #N/A |  |  |  |  | 99 | 1.551012 | 1272.5398 | 0.9765625 | 0.04700036 | 53.02249 | #N/A | [26 empty] | 99 | 1.609822 | 1236.7999 | 0.97753906 | 0.04878248 | 51.53333 | #N/A
| 100 | 1.5899768 | 1235.1515 | 0.98730469 | 0.04818112 | 51.46465 | #N/A |  |  |  |  | 100 | 1.5668818 | 1264.2502 | 0.98632813 | 0.04748127 | 52.67709 | #N/A | [26 empty] | 100 | 1.626429 | 1229.6449 | 0.98730469 | 0.04928573 | 51.2352 | #N/A
| 101 | 1.6058728 | 1218.209 | 0.99707031 | 0.04866281 | 50.75871 | #N/A |  |  |  |  | 101 | 1.5833423 | 1256.299 | 0.99609375 | 0.04798007 | 52.34579 | #N/A | [26 empty] | 101 | 1.6434299 | 1220.5585 | 0.99707031 | 0.04980091 | 50.8566 | #N/A
| 102 | 1.6229537 | 1182.8563 | 1.0068359 | 0.04918042 | 49.28568 | #N/A |  |  |  |  | 102 | 1.5998693 | 1248.8241 | 1.0058594 | 0.04848089 | 52.0343375 | #N/A | [26 empty] | 102 | 1.6597351 | 1209.9174 | 1.0068359 | 0.050295 | 50.413225 | #N/A
[12 empty] | 103 | 1.617499 | 1240.9276 | 1.015625 | 0.04901512 | 51.70532 | #N/A | [26 empty] | 103 | 1.6749763 | 1197.9811 | 1.0166016 | 0.05075686 | 49.91588 | #N/A
[12 empty] | 104 | 1.6333498 | 1232.5836 | 1.0253906 | 0.04949545 | 51.35765 | #N/A | [26 empty] | 104 | 1.6922706 | 1183.3776 | 1.0263672 | 0.05128093 | 49.3074 | #N/A
[12 empty] | 105 | 1.6500489 | 1224.4386 | 1.0351563 | 0.05000148 | 51.018275 | #N/A | [26 empty] | 105 | 1.7084349 | 1155.0878 | 1.0361328 | 0.05177075 | 48.12866 | #N/A
[12 empty] | 106 | 1.6675382 | 1215.333 | 1.0449219 | 0.05053146 | 50.638875 | #N/A
[12 empty] | 107 | 1.6836849 | 1203.4019 | 1.0546875 | 0.05102075 | 50.14175 | #N/A
[12 empty] | 108 | 1.7007926 | 1184.8 | 1.0644531 | 0.05153917 | 49.36667 | #N/A

## 17_PL_100_90
|  | Lt Long. Total Real (mm) | 115 |  | Ltf Long. Total final Real (mm)
|  | Lc Long, Calibrada (mm) | 33 |  | Lcf Long, Calibrada (mm)
|  | W Base (mm) | 6 |  | Wf Base (mm) |  | w
|  | e altura (mm) | 4 |  | ef altura (mm) |  |  | e
|  | A. Area (mm)^2 | 24 |  | Af. Area (mm)
PLA 100% 90° PLA 100% 90° PLA 100% 90° PLA 100% 90° PLA 100% 90° PLA 100% 90° PLA 100% 90° PLA 100% 90° PLA 100% 90° PLA 100% 90° PLA 100% 90° PLA 100% 90° PLA 100% 90° PLA 100% 90° PLA 100% 90° PLA 100% 90° PLA 100% 90° PLA 100% 90° PLA 100% 90°
| 1 | [10 empty] | 2 | [10 empty] | 3 | [10 empty] | 4 | [10 empty] | 5
|  | MTS793¦BTW¦ENU¦1¦0¦.¦/¦:¦1¦0¦0¦A | [10 empty] | MTS793¦BTW¦ENU¦1¦0¦.¦/¦:¦1¦0¦0¦A | [10 empty] | MTS793¦BTW¦ENU¦1¦0¦.¦/¦:¦1¦0¦0¦A | [10 empty] | MTS793¦BTW¦ENU¦1¦0¦.¦/¦:¦1¦0¦0¦A | [10 empty] | MTS793¦BTW¦ENU¦1¦0¦.¦/¦:¦1¦0¦0¦A
|  | Data | Header: | Time: | 3.1376953 | s | 3/30/2023 | 9:31 | AM |  |  |  | Data | Header: | Time: | 6.7089844 | s | 3/30/2023 | 9:38 | AM |  |  |  | Data | Header: | Time: | 2.8378906 | s | 3/30/2023 | 9:41 | AM |  |  |  | Data | Header: | Time: | 3.1738281 | s | 3/30/2023 | 9:43 | AM |  |  |  | Data | Header: | Time: | 1.9892578 | s | 3/30/2023 | 9:46 | AM
|  | Data | Acquisition: | Timed | [8 empty] | Data | Acquisition: | Timed | [8 empty] | Data | Acquisition: | Timed | [8 empty] | Data | Acquisition: | Timed | [8 empty] | Data | Acquisition: | Timed
|  | Station | Name: | 10504712.cfg | [8 empty] | Station | Name: | 10504712.cfg | [8 empty] | Station | Name: | 10504712.cfg | [8 empty] | Station | Name: | 10504712.cfg | [8 empty] | Station | Name: | 10504712.cfg
|  | Test | File | Name: | Tracci.tst | [7 empty] | Test | File | Name: | Tracci.tst | [7 empty] | Test | File | Name: | Tracci.tst | [7 empty] | Test | File | Name: | Tracci.tst | [7 empty] | Test | File | Name: | Tracci.tst
|  | Axial | Displacement | Axial | Force | Running | Time | [5 empty] | Axial | Displacement | Axial | Force | Running | Time | [5 empty] | Axial | Displacement | Axial | Force | Running | Time | [5 empty] | Axial | Displacement | Axial | Force | Running | Time | [5 empty] | Axial | Displacement | Axial | Force | Running | Time
CELL MAX | # | Alargamiento (mm) | Fuerza (N) | Segundos | ε Deformación (mm/mm) | σ Esfuerzo (N/mm^2) (MPa) | Máx (MPa) | Resistecia a la Tracción (MPa) | Limite Elastico (MPa) | Módulo Young (MPa) | Ruptura (MPa) | # | Alargamiento (mm) | Fuerza (N) | Segundos | ε Deformación (mm/mm) | σ Esfuerzo (N/mm^2) (MPa) | Máx (MPa) | Resistecia a la Tracción (MPa) | Limite Elastico (MPa) | Módulo Young (MPa) | Ruptura (MPa) | # | Alargamiento (mm) | Fuerza (N) | Segundos | ε Deformación (mm/mm) | σ Esfuerzo (N/mm^2) (MPa) | Máx (MPa) | Resistecia a la Tracción (MPa) | Limite Elastico (MPa) | Módulo Young (MPa) | Ruptura (MPa) | # | Alargamiento (mm) | Fuerza (N) | Segundos | ε Deformación (mm/mm) | σ Esfuerzo (N/mm^2) (MPa) | Máx (MPa) | Resistecia a la Tracción (MPa) | Limite Elastico (MPa) | Módulo Young (MPa) | Ruptura (MPa) | # | Alargamiento (mm) | Fuerza (N) | Segundos | ε Deformación (mm/mm) | σ Esfuerzo (N/mm^2) (MPa) | Máx (MPa) | Resistecia a la Tracción (MPa) | Limite Elastico (MPa) | Módulo Young (MPa) | Ruptura (MPa)
121 | 1 | -0.00013192766 | 0.19498169 | 0.017578125 | -3.997808e-06 | 0.008124237 | #N/A | 57.31664 | 49.45082 | 1520.9 | 51.82 | 1 | -0.00055565615 | 0.27656555 | 0.020507813 | -1.683807e-05 | 0.01152356 | #N/A | 54.04937 | 49.13 | 1491.1 | 48.62422 | 1 | -8.8044908e-05 | -0.121966 | 0.018554688 | -2.668028e-06 | -0.005081917 | #N/A | 54.89267 | 51.84 | 1472.3 | 49.750925 | 1 | -0.00024744659 | -0.14081597 | 0.01953125 | -7.498382e-06 | -0.005867332 | #N/A | 53.785625 | 49.11 | 1486.8 | 49.3721 | 1 | 0.00066376524 | -0.97893178 | 0.01953125 | 2.01141e-05 | -0.04078882 | #N/A | 56.7242125 | 53.23 | 1494.5 | 52.09
| 2 | 0.00030488009 | 0.3580749 | 0.02734375 | 9.238791e-06 | 0.0149197875 | #N/A |  |  |  |  | 2 | -0.00045654597 | -0.027567148 | 0.030273438 | -1.383473e-05 | -0.001148631 | #N/A |  |  |  |  | 2 | 1.7904676e-05 | -0.52116811 | 0.028320313 | 5.425659e-07 | -0.02171534 | #N/A |  |  |  |  | 2 | -0.00025784248 | 0.38720667 | 0.029296875 | -7.813408e-06 | 0.01613361125 | #N/A |  |  |  |  | 2 | 0.0003928435 | -0.54419041 | 0.029296875 | 1.190435e-05 | -0.0226746 | #N/A
| 3 | 0.0013335142 | 1.6020983 | 0.037109375 | 4.040952e-05 | 0.0667541 | #N/A |  |  |  |  | 3 | 3.2735988e-05 | -0.15623868 | 0.040039063 | 9.919996e-07 | -0.006509945 | #N/A |  |  |  |  | 3 | 0.007039553 | 8.2644072 | 0.038085938 | 0.0002133198 | 0.3443503 | #N/A |  |  |  |  | 3 | -0.00011313823 | 1.0257214 | 0.0390625 | -3.428431e-06 | 0.04273839 | #N/A |  |  |  |  | 3 | 5.1117968e-05 | -0.38146973 | 0.0390625 | 1.549029e-06 | -0.01589457 | #N/A
| 4 | 0.018645987 | 24.299324 | 0.046875 | 0.0005650299 | 1.012472 | #N/A |  |  |  |  | 4 | 0.00014632824 | 1.1342019 | 0.049804688 | 4.434189e-06 | 0.0472584125 | #N/A |  |  |  |  | 4 | 0.021600794 | 26.596338 | 0.047851563 | 0.0006545695 | 1.10818075 | #N/A |  |  |  |  | 4 | -0.00071588438 | 1.4058501 | 0.048828125 | -2.169347e-05 | 0.0585770875 | #N/A |  |  |  |  | 4 | 0.0007412862 | 0.097826123 | 0.048828125 | 2.246322e-05 | 0.004076088 | #N/A
| 5 | 0.051616393 | 64.534691 | 0.056640625 | 0.001564133 | 2.688945 | #N/A |  |  |  |  | 5 | 0.0086089075 | 11.28383 | 0.059570313 | 0.000260876 | 0.4701596 | #N/A |  |  |  |  | 5 | 0.037409563 | 47.038273 | 0.057617188 | 0.001133623 | 1.959928 | #N/A |  |  |  |  | 5 | 0.0027772505 | 5.6568532 | 0.05859375 | 8.415911e-05 | 0.2357022 | #N/A |  |  |  |  | 5 | 0.0079571679 | 8.3709507 | 0.05859375 | 0.0002411263 | 0.3487896125 | #N/A
| 6 | 0.088334091 | 109.70652 | 0.06640625 | 0.002676791 | 4.571105 | #N/A |  |  |  |  | 6 | 0.024193229 | 30.407608 | 0.069335938 | 0.0007331282 | 1.266984 | #N/A |  |  |  |  | 6 | 0.055257373 | 68.247467 | 0.067382813 | 0.001674466 | 2.843644 | #N/A |  |  |  |  | 6 | 0.015491457 | 20.671486 | 0.068359375 | 0.0004694381 | 0.8613119 | #N/A |  |  |  |  | 6 | 0.022194099 | 25.304035 | 0.068359375 | 0.0006725485 | 1.054335 | #N/A
| 7 | 0.12369244 | 152.90924 | 0.076171875 | 0.003748256 | 6.371218 | #N/A |  |  |  |  | 7 | 0.04135365 | 51.839054 | 0.079101563 | 0.001253141 | 2.159961 | #N/A |  |  |  |  | 7 | 0.072028242 | 88.872093 | 0.077148438 | 0.002182674 | 3.703003875 | #N/A |  |  |  |  | 7 | 0.032022376 | 40.301533 | 0.078125 | 0.000970375 | 1.679231 | #N/A |  |  |  |  | 7 | 0.038238809 | 45.62825 | 0.078125 | 0.001158752 | 1.901177 | #N/A
| 8 | 0.15833899 | 194.14403 | 0.0859375 | 0.004798151 | 8.089335 | #N/A |  |  |  |  | 8 | 0.058829125 | 73.150841 | 0.088867188 | 0.001782701 | 3.047952 | #N/A |  |  |  |  | 8 | 0.089310318 | 108.73013 | 0.086914063 | 0.002706373 | 4.530422 | #N/A |  |  |  |  | 8 | 0.04910893 | 61.091705 | 0.087890625 | 0.001488149 | 2.545488 | #N/A |  |  |  |  | 8 | 0.054242689 | 66.876633 | 0.087890625 | 0.001643718 | 2.786526375 | #N/A
| 9 | 0.19090426 | 234.17041 | 0.095703125 | 0.005784978 | 9.7571 | #N/A |  |  |  |  | 9 | 0.075776488 | 93.924034 | 0.098632813 | 0.002296257 | 3.913501 | #N/A |  |  |  |  | 9 | 0.10499421 | 128.9583 | 0.096679688 | 0.003181643 | 5.3732625 | #N/A |  |  |  |  | 9 | 0.066085264 | 82.065536 | 0.09765625 | 0.002002584 | 3.419397 | #N/A |  |  |  |  | 9 | 0.071950778 | 87.521675 | 0.09765625 | 0.002180327 | 3.646736 | #N/A
| 10 | 0.2236726 | 273.75818 | 0.10546875 | 0.006777958 | 11.40659 | #N/A |  |  |  |  | 10 | 0.092914835 | 114.77284 | 0.10839844 | 0.002815601 | 4.782202 | #N/A |  |  |  |  | 10 | 0.12207706 | 149.23848 | 0.10644531 | 0.003699305 | 6.21827 | #N/A |  |  |  |  | 10 | 0.082088597 | 101.90174 | 0.10742188 | 0.002487533 | 4.245906 | #N/A |  |  |  |  | 10 | 0.087907873 | 107.85184 | 0.10742188 | 0.002663875 | 4.493827 | #N/A
| 11 | 0.25671667 | 313.1929 | 0.11523438 | 0.007779293 | 13.0497 | #N/A |  |  |  |  | 11 | 0.10975023 | 134.95155 | 0.11816406 | 0.003325765 | 5.62298125 | #N/A |  |  |  |  | 11 | 0.1387269 | 169.80141 | 0.11621094 | 0.004203845 | 7.07505875 | #N/A |  |  |  |  | 11 | 0.099002384 | 122.56086 | 0.1171875 | 0.003000072 | 5.1067025 | #N/A |  |  |  |  | 11 | 0.10454546 | 128.61342 | 0.1171875 | 0.003168044 | 5.3588925 | #N/A
| 12 | 0.28970632 | 351.73669 | 0.125 | 0.008778979 | 14.6557 | #N/A |  |  |  |  | 12 | 0.12635936 | 155.07721 | 0.12792969 | 0.003829072 | 6.46155 | #N/A |  |  |  |  | 12 | 0.15496069 | 189.24698 | 0.12597656 | 0.004695778 | 7.885291 | #N/A |  |  |  |  | 12 | 0.11567973 | 141.9919 | 0.12695313 | 0.003505446 | 5.916329 | #N/A |  |  |  |  | 12 | 0.1213787 | 148.25777 | 0.12695313 | 0.003678142 | 6.177407 | #N/A
| 13 | 0.32220849 | 389.57178 | 0.13476563 | 0.009763894 | 16.2321575 | #N/A |  |  |  |  | 13 | 0.14292113 | 174.90834 | 0.13769531 | 0.004330943 | 7.2878475 | #N/A |  |  |  |  | 13 | 0.17146468 | 208.69604 | 0.13574219 | 0.005195899 | 8.695668 | #N/A |  |  |  |  | 13 | 0.13224456 | 161.51286 | 0.13671875 | 0.004007411 | 6.7297025 | #N/A |  |  |  |  | 13 | 0.13733502 | 168.00069 | 0.13671875 | 0.004161667 | 7.00002875 | #N/A
| 14 | 0.35500488 | 427.88483 | 0.14453125 | 0.01075772 | 17.82853 | #N/A |  |  |  |  | 14 | 0.1592641 | 194.07742 | 0.14746094 | 0.004826185 | 8.086559 | #N/A |  |  |  |  | 14 | 0.18910538 | 228.51541 | 0.14550781 | 0.005730466 | 9.521475 | #N/A |  |  |  |  | 14 | 0.1490812 | 181.20311 | 0.14648438 | 0.004517612 | 7.55013 | #N/A |  |  |  |  | 14 | 0.15386184 | 188.50089 | 0.14648438 | 0.00466248 | 7.85420375 | #N/A
| 15 | 0.38836637 | 465.23868 | 0.15429688 | 0.01176868 | 19.384945 | #N/A |  |  |  |  | 15 | 0.17605583 | 212.90601 | 0.15722656 | 0.005335025 | 8.87108375 | #N/A |  |  |  |  | 15 | 0.20545229 | 247.81413 | 0.15527344 | 0.006225827 | 10.32558875 | #N/A |  |  |  |  | 15 | 0.16529396 | 201.40089 | 0.15625 | 0.005008908 | 8.39170375 | #N/A |  |  |  |  | 15 | 0.17087956 | 208.32367 | 0.15625 | 0.005178168 | 8.680153 | #N/A
| 16 | 0.42191672 | 502.6499 | 0.1640625 | 0.01278536 | 20.94375 | #N/A |  |  |  |  | 16 | 0.19202214 | 232.67842 | 0.16699219 | 0.005818853 | 9.694934 | #N/A |  |  |  |  | 16 | 0.22169882 | 266.92783 | 0.16503906 | 0.006718146 | 11.12199 | #N/A |  |  |  |  | 16 | 0.18249859 | 221.74492 | 0.16601563 | 0.00553026 | 9.239372 | #N/A |  |  |  |  | 16 | 0.18763 | 228.54962 | 0.16601563 | 0.005685758 | 9.522901 | #N/A
| 17 | 0.45443335 | 540.49237 | 0.17382813 | 0.01377071 | 22.52052 | #N/A |  |  |  |  | 17 | 0.20906271 | 252.72035 | 0.17675781 | 0.006335234 | 10.53001 | #N/A |  |  |  |  | 17 | 0.23784947 | 286.87799 | 0.17480469 | 0.00720756 | 11.95325 | #N/A |  |  |  |  | 17 | 0.19855054 | 240.94418 | 0.17578125 | 0.006016683 | 10.03934 | #N/A |  |  |  |  | 17 | 0.20442222 | 249.09213 | 0.17578125 | 0.006194613 | 10.37883875 | #N/A
| 18 | 0.48787704 | 577.17822 | 0.18359375 | 0.01478415 | 24.0490925 | #N/A |  |  |  |  | 18 | 0.22571988 | 272.2562 | 0.18652344 | 0.006839996 | 11.34401 | #N/A |  |  |  |  | 18 | 0.25483426 | 306.71716 | 0.18457031 | 0.00772225 | 12.77988 | #N/A |  |  |  |  | 18 | 0.21556763 | 260.28873 | 0.18554688 | 0.006532352 | 10.84536375 | #N/A |  |  |  |  | 18 | 0.22107995 | 268.12793 | 0.18554688 | 0.006699392 | 11.172 | #N/A
| 19 | 0.52054435 | 614.06445 | 0.19335938 | 0.01577407 | 25.58601875 | #N/A |  |  |  |  | 19 | 0.24220194 | 291.50427 | 0.19628906 | 0.007339453 | 12.14601125 | #N/A |  |  |  |  | 19 | 0.27114829 | 326.06812 | 0.19433594 | 0.008216615 | 13.58617 | #N/A |  |  |  |  | 19 | 0.23171358 | 278.42447 | 0.1953125 | 0.007021624 | 11.60102 | #N/A |  |  |  |  | 19 | 0.23703128 | 287.22852 | 0.1953125 | 0.007182766 | 11.967855 | #N/A
| 20 | 0.55378366 | 649.37427 | 0.203125 | 0.01678132 | 27.05726125 | #N/A |  |  |  |  | 20 | 0.25851122 | 310.59637 | 0.20605469 | 0.007833673 | 12.94152 | #N/A |  |  |  |  | 20 | 0.28816456 | 345.12564 | 0.20410156 | 0.008732259 | 14.380235 | #N/A |  |  |  |  | 20 | 0.24887846 | 297.65308 | 0.20507813 | 0.007541772 | 12.40221 | #N/A |  |  |  |  | 20 | 0.25377291 | 306.41235 | 0.20507813 | 0.007690088 | 12.76718125 | #N/A
| 21 | 0.58608156 | 685.54333 | 0.21289063 | 0.01776005 | 28.56431 | #N/A |  |  |  |  | 21 | 0.27544799 | 329.51807 | 0.21582031 | 0.008346909 | 13.72992 | #N/A |  |  |  |  | 21 | 0.30460891 | 364.23557 | 0.21386719 | 0.009230573 | 15.17648 | #N/A |  |  |  |  | 21 | 0.26515892 | 317.32822 | 0.21484375 | 0.008035119 | 13.22201 | #N/A |  |  |  |  | 21 | 0.27060014 | 325.93335 | 0.21484375 | 0.008200004 | 13.58055625 | #N/A
| 22 | 0.61907572 | 721.87286 | 0.22265625 | 0.01875987 | 30.07804 | #N/A |  |  |  |  | 22 | 0.29142049 | 348.97382 | 0.22558594 | 0.008830924 | 14.54058 | #N/A |  |  |  |  | 22 | 0.32077926 | 383.15012 | 0.22363281 | 0.009720584 | 15.96459 | #N/A |  |  |  |  | 22 | 0.28107607 | 336.77652 | 0.22460938 | 0.008517457 | 14.032355 | #N/A |  |  |  |  | 22 | 0.28597626 | 345.267 | 0.22460938 | 0.008665947 | 14.386125 | #N/A
| 23 | 0.65201777 | 757.71277 | 0.23242188 | 0.01975811 | 31.57137 | #N/A |  |  |  |  | 23 | 0.30778536 | 367.22784 | 0.23535156 | 0.009326829 | 15.30116 | #N/A |  |  |  |  | 23 | 0.33679155 | 402.38654 | 0.23339844 | 0.0102058 | 16.76611 | #N/A |  |  |  |  | 23 | 0.29771721 | 356.41849 | 0.234375 | 0.009021734 | 14.85077 | #N/A |  |  |  |  | 23 | 0.30368552 | 365.37564 | 0.234375 | 0.009202592 | 15.223985 | #N/A
| 24 | 0.68501294 | 793.08502 | 0.2421875 | 0.02075797 | 33.04521 | #N/A |  |  |  |  | 24 | 0.32534981 | 386.82526 | 0.24511719 | 0.009859085 | 16.11772 | #N/A |  |  |  |  | 24 | 0.35390866 | 421.82477 | 0.24316406 | 0.0107245 | 17.57603 | #N/A |  |  |  |  | 24 | 0.31399396 | 375.21964 | 0.24414063 | 0.009514968 | 15.63415 | #N/A |  |  |  |  | 24 | 0.31936923 | 384.16708 | 0.24414063 | 0.009677855 | 16.00696 | #N/A
| 25 | 0.71788096 | 827.92926 | 0.25195313 | 0.02175397 | 34.4970525 | #N/A |  |  |  |  | 25 | 0.34138519 | 406.34259 | 0.25488281 | 0.01034501 | 16.93094125 | #N/A |  |  |  |  | 25 | 0.3701905 | 441.05157 | 0.25292969 | 0.01121789 | 18.37714875 | #N/A |  |  |  |  | 25 | 0.33049262 | 393.72745 | 0.25390625 | 0.01001493 | 16.40531 | #N/A |  |  |  |  | 25 | 0.33672041 | 403.95981 | 0.25390625 | 0.01020365 | 16.83165875 | #N/A
| 26 | 0.75153971 | 862.30164 | 0.26171875 | 0.02277393 | 35.929235 | #N/A |  |  |  |  | 26 | 0.35765263 | 425.29938 | 0.26464844 | 0.01083796 | 17.7208075 | #N/A |  |  |  |  | 26 | 0.38658109 | 459.50485 | 0.26269531 | 0.01171458 | 19.14604 | #N/A |  |  |  |  | 26 | 0.34703997 | 412.30457 | 0.26367188 | 0.01051636 | 17.17936 | #N/A |  |  |  |  | 26 | 0.35352951 | 423.19684 | 0.26367188 | 0.01071302 | 17.6332 | #N/A
| 27 | 0.78416431 | 896.38501 | 0.27148438 | 0.02376255 | 37.34938 | #N/A |  |  |  |  | 27 | 0.37403104 | 443.60907 | 0.27441406 | 0.01133427 | 18.48371125 | #N/A |  |  |  |  | 27 | 0.40380248 | 478.06369 | 0.27246094 | 0.01223644 | 19.91932 | #N/A |  |  |  |  | 27 | 0.36367503 | 431.21356 | 0.2734375 | 0.01102046 | 17.96723 | #N/A |  |  |  |  | 27 | 0.36976233 | 442.34976 | 0.2734375 | 0.01120492 | 18.43124 | #N/A
| 28 | 0.81657052 | 930.21942 | 0.28125 | 0.02474456 | 38.7591425 | #N/A |  |  |  |  | 28 | 0.39081165 | 461.91052 | 0.28417969 | 0.01184278 | 19.24627 | #N/A |  |  |  |  | 28 | 0.42000452 | 496.57361 | 0.28222656 | 0.01272741 | 20.69057 | #N/A |  |  |  |  | 28 | 0.38009056 | 450.6521 | 0.28320313 | 0.0115179 | 18.77717 | #N/A |  |  |  |  | 28 | 0.38551089 | 461.02228 | 0.28320313 | 0.01168215 | 19.20926 | #N/A
| 29 | 0.85033375 | 964.72198 | 0.29101563 | 0.02576769 | 40.19675 | #N/A |  |  |  |  | 29 | 0.40736526 | 480.79419 | 0.29394531 | 0.0123444 | 20.03309125 | #N/A |  |  |  |  | 29 | 0.43677866 | 515.70813 | 0.29199219 | 0.01323572 | 21.48783875 | #N/A |  |  |  |  | 29 | 0.39679933 | 469.85019 | 0.29296875 | 0.01202422 | 19.57709125 | #N/A |  |  |  |  | 29 | 0.40185878 | 479.56342 | 0.29296875 | 0.01217754 | 19.98181 | #N/A
| 30 | 0.8837744 | 998.55164 | 0.30078125 | 0.02678104 | 41.60632 | #N/A |  |  |  |  | 30 | 0.42439952 | 500.17661 | 0.30371094 | 0.01286059 | 20.84069 | #N/A |  |  |  |  | 30 | 0.4531616 | 534.85718 | 0.30175781 | 0.01373217 | 22.28572 | #N/A |  |  |  |  | 30 | 0.41325986 | 488.3486 | 0.30273438 | 0.01252303 | 20.34786 | #N/A |  |  |  |  | 30 | 0.41771156 | 498.15552 | 0.30273438 | 0.01265793 | 20.75648 | #N/A
| 31 | 0.91713649 | 1031.3917 | 0.31054688 | 0.02779201 | 42.97465 | #N/A |  |  |  |  | 31 | 0.4408038 | 519.01038 | 0.31347656 | 0.01335769 | 21.6254325 | #N/A |  |  |  |  | 31 | 0.46941534 | 553.18512 | 0.31152344 | 0.01422471 | 23.04938 | #N/A |  |  |  |  | 31 | 0.42972565 | 506.854 | 0.3125 | 0.01302199 | 21.11892 | #N/A |  |  |  |  | 31 | 0.43438992 | 516.66608 | 0.3125 | 0.01316333 | 21.52775 | #N/A
| 32 | 0.95123351 | 1063.8949 | 0.3203125 | 0.02882526 | 44.32895 | #N/A |  |  |  |  | 32 | 0.45668697 | 537.29327 | 0.32324219 | 0.013839 | 22.38722 | #N/A |  |  |  |  | 32 | 0.48601881 | 571.37122 | 0.32128906 | 0.01472784 | 23.80713 | #N/A |  |  |  |  | 32 | 0.4469308 | 525.12463 | 0.32226563 | 0.01354336 | 21.88019 | #N/A |  |  |  |  | 32 | 0.45137954 | 535.88593 | 0.32226563 | 0.01367817 | 22.32858 | #N/A
| 33 | 0.98460048 | 1095.4277 | 0.33007813 | 0.02983638 | 45.64282 | #N/A |  |  |  |  | 33 | 0.47357121 | 555.19666 | 0.33300781 | 0.01435064 | 23.13319 | #N/A |  |  |  |  | 33 | 0.50212371 | 589.15131 | 0.33105469 | 0.01521587 | 24.54797125 | #N/A |  |  |  |  | 33 | 0.46312463 | 543.43524 | 0.33203125 | 0.01403408 | 22.643135 | #N/A |  |  |  |  | 33 | 0.46805981 | 554.97491 | 0.33203125 | 0.01418363 | 23.12395 | #N/A
| 34 | 1.0180295 | 1126.5303 | 0.33984375 | 0.03084938 | 46.9387625 | #N/A |  |  |  |  | 34 | 0.4898971 | 573.50256 | 0.34277344 | 0.01484537 | 23.89594 | #N/A |  |  |  |  | 34 | 0.51881778 | 607.659 | 0.34082031 | 0.01572175 | 25.319125 | #N/A |  |  |  |  | 34 | 0.47935507 | 561.83154 | 0.34179688 | 0.01452591 | 23.4096475 | #N/A |  |  |  |  | 34 | 0.48512977 | 574.43872 | 0.34179688 | 0.0147009 | 23.93495 | #N/A
| 35 | 1.0511655 | 1157.3053 | 0.34960938 | 0.0318535 | 48.22105 | #N/A |  |  |  |  | 35 | 0.50641704 | 591.93884 | 0.35253906 | 0.01534597 | 24.66412 | #N/A |  |  |  |  | 35 | 0.53529358 | 626.17902 | 0.35058594 | 0.01622102 | 26.0907925 | #N/A |  |  |  |  | 35 | 0.4959152 | 580.56567 | 0.3515625 | 0.01502773 | 24.19023625 | #N/A |  |  |  |  | 35 | 0.50155437 | 593.85602 | 0.3515625 | 0.01519862 | 24.744 | #N/A
| 36 | 1.0837698 | 1186.8197 | 0.359375 | 0.03284151 | 49.45082 | #N/A |  |  |  |  | 36 | 0.52306032 | 609.79333 | 0.36230469 | 0.01585031 | 25.40806 | #N/A |  |  |  |  | 36 | 0.55228567 | 644.72565 | 0.36035156 | 0.01673593 | 26.86356875 | #N/A |  |  |  |  | 36 | 0.51224792 | 598.67065 | 0.36132813 | 0.01552266 | 24.94461 | #N/A |  |  |  |  | 36 | 0.51783836 | 611.76703 | 0.36132813 | 0.01569207 | 25.49029 | #N/A
| 37 | 1.1174555 | 1215.4098 | 0.36914063 | 0.03386229 | 50.642075 | #N/A |  |  |  |  | 37 | 0.53933573 | 628.24384 | 0.37207031 | 0.01634351 | 26.17683 | #N/A |  |  |  |  | 37 | 0.56925279 | 663.00098 | 0.37011719 | 0.01725008 | 27.62504 | #N/A |  |  |  |  | 37 | 0.52833104 | 616.69592 | 0.37109375 | 0.01601003 | 25.69566 | #N/A |  |  |  |  | 37 | 0.53444147 | 629.91858 | 0.37109375 | 0.0161952 | 26.2466075 | #N/A
| 38 | 1.1506162 | 1242.587 | 0.37890625 | 0.03486716 | 51.77446 | #N/A |  |  |  |  | 38 | 0.55560517 | 646.21173 | 0.38183594 | 0.01683652 | 26.92548875 | #N/A |  |  |  |  | 38 | 0.5852387 | 681.00354 | 0.37988281 | 0.01773451 | 28.3751475 | #N/A |  |  |  |  | 38 | 0.54509407 | 634.55334 | 0.38085938 | 0.016518 | 26.4397225 | #N/A |  |  |  |  | 38 | 0.55141836 | 648.20819 | 0.38085938 | 0.01670965 | 27.00867 | #N/A
| 39 | 1.1837364 | 1268.4916 | 0.38867188 | 0.0358708 | 52.85382 | #N/A |  |  |  |  | 39 | 0.57246339 | 664.18481 | 0.39160156 | 0.01734738 | 27.67437 | #N/A |  |  |  |  | 39 | 0.60184526 | 698.63831 | 0.38964844 | 0.01823774 | 29.10993 | #N/A |  |  |  |  | 39 | 0.56260329 | 652.57507 | 0.390625 | 0.01704858 | 27.19063 | #N/A |  |  |  |  | 39 | 0.56850553 | 666.77832 | 0.390625 | 0.01722744 | 27.78243 | #N/A
| 40 | 1.2169607 | 1293.116 | 0.3984375 | 0.0368776 | 53.87983 | #N/A |  |  |  |  | 40 | 0.58912736 | 682.26752 | 0.40136719 | 0.01785234 | 28.42781 | #N/A |  |  |  |  | 40 | 0.61832321 | 715.96985 | 0.39941406 | 0.01873707 | 29.83208 | #N/A |  |  |  |  | 40 | 0.57864428 | 670.66467 | 0.40039063 | 0.01753468 | 27.94436125 | #N/A |  |  |  |  | 40 | 0.58496386 | 685.396 | 0.40039063 | 0.01772618 | 28.55817 | #N/A
| 41 | 1.2501698 | 1315.4282 | 0.40820313 | 0.03788393 | 54.80951 | #N/A |  |  |  |  | 41 | 0.60594505 | 699.94189 | 0.41113281 | 0.01836197 | 29.16425 | #N/A |  |  |  |  | 41 | 0.63502342 | 733.84985 | 0.40917969 | 0.01924313 | 30.57708 | #N/A |  |  |  |  | 41 | 0.59469175 | 688.73834 | 0.41015625 | 0.01802096 | 28.69743 | #N/A |  |  |  |  | 41 | 0.60098022 | 703.43695 | 0.41015625 | 0.01821152 | 29.30987 | #N/A
| 42 | 1.2833658 | 1335.8608 | 0.41796875 | 0.03888987 | 55.66087 | #N/A |  |  |  |  | 42 | 0.62211823 | 717.82727 | 0.42089844 | 0.01885207 | 29.90947 | #N/A |  |  |  |  | 42 | 0.65174347 | 751.99036 | 0.41894531 | 0.0197498 | 31.33293 | #N/A |  |  |  |  | 42 | 0.6114971 | 706.4715 | 0.41992188 | 0.01853022 | 29.4363125 | #N/A |  |  |  |  | 42 | 0.61674702 | 720.6109 | 0.41992188 | 0.0186893 | 30.02545 | #N/A
| 43 | 1.3162034 | 1352.9288 | 0.42773438 | 0.03988495 | 56.37203 | #N/A |  |  |  |  | 43 | 0.63912994 | 735.71851 | 0.43066406 | 0.01936757 | 30.65494 | #N/A |  |  |  |  | 43 | 0.66841418 | 769.74005 | 0.42871094 | 0.02025498 | 32.0725 | #N/A |  |  |  |  | 43 | 0.62756556 | 723.92218 | 0.4296875 | 0.01901714 | 30.16342 | #N/A |  |  |  |  | 43 | 0.63362277 | 738.23975 | 0.4296875 | 0.01920069 | 30.75999 | #N/A
| 44 | 1.3498656 | 1365.7159 | 0.4375 | 0.04090502 | 56.90483 | #N/A |  |  |  |  | 44 | 0.65502298 | 753.38013 | 0.44042969 | 0.01984918 | 31.39083875 | #N/A |  |  |  |  | 44 | 0.68469512 | 787.08264 | 0.43847656 | 0.02074834 | 32.79511 | #N/A |  |  |  |  | 44 | 0.64412856 | 741.14215 | 0.43945313 | 0.01951905 | 30.88092 | #N/A |  |  |  |  | 44 | 0.6499272 | 756.37054 | 0.43945313 | 0.01969476 | 31.51544 | #N/A
| 45 | 1.383165 | 1373.7942 | 0.44726563 | 0.04191409 | 57.241425 | #N/A |  |  |  |  | 45 | 0.67148012 | 770.70636 | 0.45019531 | 0.02034788 | 32.112765 | #N/A |  |  |  |  | 45 | 0.70056683 | 804.29572 | 0.44824219 | 0.0212293 | 33.51232 | #N/A |  |  |  |  | 45 | 0.66166759 | 758.23846 | 0.44921875 | 0.02005053 | 31.59327 | #N/A |  |  |  |  | 45 | 0.66675073 | 774.3385 | 0.44921875 | 0.02020457 | 32.2641 | #N/A
| 46 | 1.416618 | 1375.5994 | 0.45703125 | 0.04292782 | 57.31664 | 57.31664 |  |  |  |  | 46 | 0.68836814 | 787.34021 | 0.45996094 | 0.02085964 | 32.80584 | #N/A |  |  |  |  | 46 | 0.71727931 | 820.99976 | 0.45800781 | 0.02173574 | 34.20832 | #N/A |  |  |  |  | 46 | 0.6776191 | 775.99097 | 0.45898438 | 0.02053391 | 32.33296 | #N/A |  |  |  |  | 46 | 0.68365508 | 792.39734 | 0.45898438 | 0.02071682 | 33.01656 | #N/A
| 47 | 1.4504421 | 1370.5896 | 0.46679688 | 0.04395279 | 57.1079 | #N/A |  |  |  |  | 47 | 0.70444512 | 804.41217 | 0.46972656 | 0.02134682 | 33.51717375 | #N/A |  |  |  |  | 47 | 0.73382217 | 838.05585 | 0.46777344 | 0.02223704 | 34.91899375 | #N/A |  |  |  |  | 47 | 0.69463903 | 793.32428 | 0.46875 | 0.02104967 | 33.05518 | #N/A |  |  |  |  | 47 | 0.69987363 | 810.12494 | 0.46875 | 0.02120829 | 33.75521 | #N/A
| 48 | 1.4841015 | 1359.6935 | 0.4765625 | 0.04497277 | 56.6539 | #N/A |  |  |  |  | 48 | 0.72120577 | 821.42413 | 0.47949219 | 0.02185472 | 34.22601 | #N/A |  |  |  |  | 48 | 0.75047886 | 855.2005 | 0.47753906 | 0.02274178 | 35.63335 | #N/A |  |  |  |  | 48 | 0.71029198 | 810.65405 | 0.47851563 | 0.021524 | 33.77725 | #N/A |  |  |  |  | 48 | 0.71717685 | 828.31305 | 0.47851563 | 0.02173263 | 34.51304375 | #N/A
| 49 | 1.5172709 | 1344.2633 | 0.48632813 | 0.04597791 | 56.01097 | #N/A |  |  |  |  | 49 | 0.73752999 | 838.42346 | 0.48925781 | 0.02234939 | 34.93431 | #N/A |  |  |  |  | 49 | 0.76713187 | 872.39148 | 0.48730469 | 0.02324642 | 36.349645 | #N/A |  |  |  |  | 49 | 0.72763282 | 828.02997 | 0.48828125 | 0.02204948 | 34.50124875 | #N/A |  |  |  |  | 49 | 0.73386306 | 845.46991 | 0.48828125 | 0.02223827 | 35.22791 | #N/A
| 50 | 1.5510558 | 1328.0731 | 0.49609375 | 0.04700169 | 55.33638 | #N/A |  |  |  |  | 50 | 0.75402611 | 855.64294 | 0.49902344 | 0.02284928 | 35.65179 | #N/A |  |  |  |  | 50 | 0.78390944 | 889.39423 | 0.49707031 | 0.02375483 | 37.05809 | #N/A |  |  |  |  | 50 | 0.74411684 | 844.81335 | 0.49804688 | 0.022549 | 35.20055625 | #N/A |  |  |  |  | 50 | 0.74928206 | 861.80743 | 0.49804688 | 0.02270552 | 35.90864 | #N/A
| 51 | 1.5841054 | 1312.2629 | 0.50585938 | 0.04800319 | 54.67762 | #N/A |  |  |  |  | 51 | 0.77078956 | 872.03058 | 0.50878906 | 0.02335726 | 36.3346075 | #N/A |  |  |  |  | 51 | 0.80075204 | 905.85992 | 0.50683594 | 0.02426521 | 37.74416 | #N/A |  |  |  |  | 51 | 0.76047057 | 860.79218 | 0.5078125 | 0.02304456 | 35.86634 | #N/A |  |  |  |  | 51 | 0.76568937 | 878.36584 | 0.5078125 | 0.02320271 | 36.59858 | #N/A
| 52 | 1.6172889 | 1298.0345 | 0.515625 | 0.04900875 | 54.08477 | #N/A |  |  |  |  | 52 | 0.7869401 | 888.21808 | 0.51855469 | 0.02384667 | 37.00909 | #N/A |  |  |  |  | 52 | 0.81650716 | 922.03882 | 0.51660156 | 0.02474264 | 38.41828 | #N/A |  |  |  |  | 52 | 0.77686763 | 877.47986 | 0.51757813 | 0.02354144 | 36.56166 | #N/A |  |  |  |  | 52 | 0.78191429 | 895.10626 | 0.51757813 | 0.02369437 | 37.29609 | #N/A
| 53 | 1.6505032 | 1285.2366 | 0.52539063 | 0.05001525 | 53.551525 | #N/A |  |  |  |  | 53 | 0.80369812 | 904.72223 | 0.52832031 | 0.02435449 | 37.69676 | #N/A |  |  |  |  | 53 | 0.83346987 | 938.12817 | 0.52636719 | 0.02525666 | 39.08867375 | #N/A |  |  |  |  | 53 | 0.79372144 | 894.17017 | 0.52734375 | 0.02405216 | 37.25709 | #N/A |  |  |  |  | 53 | 0.79898888 | 912.57739 | 0.52734375 | 0.02421178 | 38.02406 | #N/A
| 54 | 1.6839887 | 1271.3452 | 0.53515625 | 0.05102996 | 52.97272 | #N/A |  |  |  |  | 54 | 0.82023442 | 921.03357 | 0.53808594 | 0.02485559 | 38.37639875 | #N/A |  |  |  |  | 54 | 0.84989709 | 954.45374 | 0.53613281 | 0.02575446 | 39.76891 | #N/A |  |  |  |  | 54 | 0.80926442 | 911.07306 | 0.53710938 | 0.02452316 | 37.9613775 | #N/A |  |  |  |  | 54 | 0.81556672 | 929.38464 | 0.53710938 | 0.02471414 | 38.72436 | #N/A
| 55 | 1.7178171 | 1243.8295 | 0.54492188 | 0.05205506 | 51.82623 | #N/A |  |  |  |  | 55 | 0.83718824 | 937.75598 | 0.54785156 | 0.02536934 | 39.07317 | #N/A |  |  |  |  | 55 | 0.86603999 | 970.99377 | 0.54589844 | 0.02624364 | 40.45807375 | #N/A |  |  |  |  | 55 | 0.82626706 | 927.1048 | 0.546875 | 0.0250384 | 38.62937 | #N/A |  |  |  |  | 55 | 0.83213001 | 946.25323 | 0.546875 | 0.02521606 | 39.42722 | #N/A
[12 empty] | 56 | 0.85291088 | 954.38226 | 0.55761719 | 0.02584578 | 39.7659275 | #N/A |  |  |  |  | 56 | 0.88253057 | 987.00269 | 0.55566406 | 0.02674335 | 41.12511 | #N/A |  |  |  |  | 56 | 0.84264839 | 943.04236 | 0.55664063 | 0.0255348 | 39.29343 | #N/A |  |  |  |  | 56 | 0.84818524 | 962.47546 | 0.55664063 | 0.02570258 | 40.10314 | #N/A
[12 empty] | 57 | 0.86940223 | 970.45465 | 0.56738281 | 0.02634552 | 40.43561 | #N/A |  |  |  |  | 57 | 0.89891887 | 1003.1635 | 0.56542969 | 0.02723997 | 41.79848 | #N/A |  |  |  |  | 57 | 0.85876024 | 958.91217 | 0.56640625 | 0.02602304 | 39.95467375 | #N/A |  |  |  |  | 57 | 0.86561871 | 978.80585 | 0.56640625 | 0.02623087 | 40.78358 | #N/A
[12 empty] | 58 | 0.88624322 | 986.67731 | 0.57714844 | 0.02685586 | 41.11155 | #N/A |  |  |  |  | 58 | 0.91616851 | 1018.9992 | 0.57519531 | 0.02776268 | 42.4583 | #N/A |  |  |  |  | 58 | 0.87578315 | 974.3399 | 0.57617188 | 0.02653888 | 40.5975 | #N/A |  |  |  |  | 58 | 0.88161981 | 995.8316 | 0.57617188 | 0.02671575 | 41.49298 | #N/A
[12 empty] | 59 | 0.90244532 | 1002.4073 | 0.58691406 | 0.02734683 | 41.76697 | #N/A |  |  |  |  | 59 | 0.93228686 | 1034.1416 | 0.58496094 | 0.02825112 | 43.08923 | #N/A |  |  |  |  | 59 | 0.89223552 | 990.32068 | 0.5859375 | 0.02703744 | 41.26336 | #N/A |  |  |  |  | 59 | 0.89825213 | 1012.1066 | 0.5859375 | 0.02721976 | 42.17111 | #N/A
[12 empty] | 60 | 0.91979831 | 1017.9214 | 0.59667969 | 0.02787268 | 42.41339 | #N/A |  |  |  |  | 60 | 0.94870138 | 1049.4042 | 0.59472656 | 0.02874853 | 43.725175 | #N/A |  |  |  |  | 60 | 0.90872759 | 1006.2322 | 0.59570313 | 0.0275372 | 41.92634 | #N/A |  |  |  |  | 60 | 0.91489577 | 1028.3457 | 0.59570313 | 0.02772411 | 42.8477375 | #N/A
[12 empty] | 61 | 0.93616647 | 1033.5146 | 0.60644531 | 0.02836868 | 43.06311 | #N/A |  |  |  |  | 61 | 0.96510053 | 1064.6033 | 0.60449219 | 0.02924547 | 44.35847 | #N/A |  |  |  |  | 61 | 0.92498642 | 1022.0978 | 0.60546875 | 0.02802989 | 42.58741 | #N/A |  |  |  |  | 61 | 0.93134451 | 1044.5975 | 0.60546875 | 0.02822256 | 43.5249 | #N/A
[12 empty] | 62 | 0.95283765 | 1049.4595 | 0.61621094 | 0.02887387 | 43.72748 | #N/A |  |  |  |  | 62 | 0.98139858 | 1080.3616 | 0.61425781 | 0.02973935 | 45.01507 | #N/A |  |  |  |  | 62 | 0.94149166 | 1037.092 | 0.61523438 | 0.02853005 | 43.21217 | #N/A |  |  |  |  | 62 | 0.94778222 | 1060.6486 | 0.61523438 | 0.02872067 | 44.19369 | #N/A
[12 empty] | 63 | 0.96959341 | 1064.7755 | 0.62597656 | 0.02938162 | 44.36565 | #N/A |  |  |  |  | 63 | 0.99815005 | 1095.8865 | 0.62402344 | 0.03024697 | 45.6619375 | #N/A |  |  |  |  | 63 | 0.95820946 | 1051.8827 | 0.625 | 0.02903665 | 43.82845 | #N/A |  |  |  |  | 63 | 0.96511906 | 1076.6167 | 0.625 | 0.02924603 | 44.85903 | #N/A
[12 empty] | 64 | 0.9860853 | 1079.3059 | 0.63574219 | 0.02988137 | 44.97108 | #N/A |  |  |  |  | 64 | 1.015065 | 1110.5952 | 0.63378906 | 0.03075955 | 46.2748 | #N/A |  |  |  |  | 64 | 0.97490251 | 1066.7052 | 0.63476563 | 0.0295425 | 44.44605 | #N/A |  |  |  |  | 64 | 0.9814834 | 1092.115 | 0.63476563 | 0.02974192 | 45.50479 | #N/A
[12 empty] | 65 | 1.0020919 | 1094.1127 | 0.64550781 | 0.03036642 | 45.58803 | #N/A |  |  |  |  | 65 | 1.0312495 | 1124.9435 | 0.64355469 | 0.03124998 | 46.87265 | #N/A |  |  |  |  | 65 | 0.99134463 | 1081.3016 | 0.64453125 | 0.03004075 | 45.05423 | #N/A |  |  |  |  | 65 | 0.99748033 | 1107.505 | 0.64453125 | 0.03022668 | 46.14604 | #N/A
[12 empty] | 66 | 1.0179462 | 1108.4186 | 0.65527344 | 0.03084685 | 46.18411 | #N/A |  |  |  |  | 66 | 1.0477697 | 1139.4211 | 0.65332031 | 0.0317506 | 47.47588 | #N/A |  |  |  |  | 66 | 1.0077975 | 1096.3571 | 0.65429688 | 0.03053932 | 45.68155 | #N/A |  |  |  |  | 66 | 1.0142936 | 1123.233 | 0.65429688 | 0.03073617 | 46.801375 | #N/A
[12 empty] | 67 | 1.0349813 | 1123.2048 | 0.66503906 | 0.03136307 | 46.8002 | #N/A |  |  |  |  | 67 | 1.064731 | 1153.7245 | 0.66308594 | 0.03226458 | 48.07185 | #N/A |  |  |  |  | 67 | 1.0249842 | 1111.267 | 0.6640625 | 0.03106013 | 46.30279 | #N/A |  |  |  |  | 67 | 1.0313903 | 1138.9309 | 0.6640625 | 0.03125425 | 47.45545 | #N/A
[12 empty] | 68 | 1.0517606 | 1137.9916 | 0.67480469 | 0.03187153 | 47.41632 | #N/A |  |  |  |  | 68 | 1.0805395 | 1167.7291 | 0.67285156 | 0.03274362 | 48.65538 | #N/A |  |  |  |  | 68 | 1.0405205 | 1125.5337 | 0.67382813 | 0.03153092 | 46.8972375 | #N/A |  |  |  |  | 68 | 1.047722 | 1154.2443 | 0.67382813 | 0.03174915 | 48.0935125 | #N/A
[12 empty] | 69 | 1.0684085 | 1152.1504 | 0.68457031 | 0.03237602 | 48.00627 | #N/A |  |  |  |  | 69 | 1.098168 | 1181.725 | 0.68261719 | 0.03327782 | 49.23854 | #N/A |  |  |  |  | 69 | 1.0575289 | 1139.2856 | 0.68359375 | 0.03204633 | 47.47023 | #N/A |  |  |  |  | 69 | 1.0639486 | 1169.0933 | 0.68359375 | 0.03224087 | 48.71222 | #N/A
[12 empty] | 70 | 1.0847628 | 1165.8293 | 0.69433594 | 0.0328716 | 48.57622 | #N/A |  |  |  |  | 70 | 1.1138413 | 1195.4304 | 0.69238281 | 0.03375277 | 49.8096 | #N/A |  |  |  |  | 70 | 1.0734196 | 1152.4761 | 0.69335938 | 0.03252787 | 48.0198375 | #N/A |  |  |  |  | 70 | 1.0809486 | 1182.9554 | 0.69335938 | 0.03275602 | 49.28981 | #N/A
[12 empty] | 71 | 1.1017181 | 1179.2909 | 0.70410156 | 0.0333854 | 49.13712 | #N/A |  |  |  |  | 71 | 1.1301451 | 1207.687 | 0.70214844 | 0.03424682 | 50.32029 | #N/A |  |  |  |  | 71 | 1.0901458 | 1165.5918 | 0.703125 | 0.03303472 | 48.566325 | #N/A |  |  |  |  | 71 | 1.0972011 | 1197.2872 | 0.703125 | 0.03324852 | 49.88697 | #N/A
[12 empty] | 72 | 1.1189045 | 1192.0656 | 0.71386719 | 0.0339062 | 49.6694 | #N/A |  |  |  |  | 72 | 1.1467271 | 1219.9922 | 0.71191406 | 0.03474931 | 50.83301 | #N/A |  |  |  |  | 72 | 1.1072421 | 1178.838 | 0.71289063 | 0.03355279 | 49.11825 | #N/A |  |  |  |  | 72 | 1.1137829 | 1211.7687 | 0.71289063 | 0.033751 | 50.4903625 | #N/A
[12 empty] | 73 | 1.1350113 | 1204.337 | 0.72363281 | 0.03439428 | 50.18071 | #N/A |  |  |  |  | 73 | 1.1641345 | 1232.3033 | 0.72167969 | 0.0352768 | 51.34597 | #N/A |  |  |  |  | 73 | 1.123969 | 1191.6818 | 0.72265625 | 0.03405967 | 49.65341 | #N/A |  |  |  |  | 73 | 1.130538 | 1226.5049 | 0.72265625 | 0.03425873 | 51.10437 | #N/A
[12 empty] | 74 | 1.1509681 | 1216.5189 | 0.73339844 | 0.03487782 | 50.6882875 | #N/A |  |  |  |  | 74 | 1.1801149 | 1244.3473 | 0.73144531 | 0.03576106 | 51.8478 | #N/A |  |  |  |  | 74 | 1.1398335 | 1204.142 | 0.73242188 | 0.03454041 | 50.17258 | #N/A |  |  |  |  | 74 | 1.1473129 | 1240.3199 | 0.73242188 | 0.03476706 | 51.68 | #N/A
[12 empty] | 75 | 1.1677096 | 1228.4417 | 0.74316406 | 0.03538514 | 51.18507 | #N/A |  |  |  |  | 75 | 1.1971138 | 1255.7494 | 0.74121094 | 0.03627618 | 52.32289 | #N/A |  |  |  |  | 75 | 1.1568115 | 1215.4911 | 0.7421875 | 0.03505489 | 50.6454625 | #N/A |  |  |  |  | 75 | 1.1630741 | 1253.3433 | 0.7421875 | 0.03524467 | 52.2226375 | #N/A
[12 empty] | 76 | 1.1847616 | 1239.6875 | 0.75292969 | 0.03590187 | 51.65365 | #N/A |  |  |  |  | 76 | 1.2128834 | 1266.0511 | 0.75097656 | 0.03675404 | 52.75213 | #N/A |  |  |  |  | 76 | 1.1732626 | 1226.6887 | 0.75195313 | 0.03555341 | 51.11203 | #N/A |  |  |  |  | 76 | 1.1802571 | 1265.7239 | 0.75195313 | 0.03576537 | 52.7385 | #N/A
[12 empty] | 77 | 1.2013515 | 1250.0966 | 0.76269531 | 0.03640459 | 52.08736 | #N/A |  |  |  |  | 77 | 1.2305411 | 1275.6327 | 0.76074219 | 0.03728912 | 53.1513625 | #N/A |  |  |  |  | 77 | 1.1905279 | 1236.9587 | 0.76171875 | 0.0360766 | 51.53995 | #N/A |  |  |  |  | 77 | 1.1961157 | 1277.6956 | 0.76171875 | 0.03624593 | 53.23732 | #N/A
[12 empty] | 78 | 1.2169607 | 1259.4524 | 0.77246094 | 0.0368776 | 52.47718 | #N/A |  |  |  |  | 78 | 1.2466291 | 1284.5913 | 0.77050781 | 0.03777664 | 53.5246375 | #N/A |  |  |  |  | 78 | 1.2070804 | 1247.0393 | 0.77148438 | 0.03657819 | 51.95997 | #N/A |  |  |  |  | 78 | 1.2129579 | 1290.089 | 0.77148438 | 0.0367563 | 53.75371 | #N/A
[12 empty] | 79 | 1.2338694 | 1268.1401 | 0.78222656 | 0.03738998 | 52.83917 | #N/A |  |  |  |  | 79 | 1.2634674 | 1292.5062 | 0.78027344 | 0.03828689 | 53.854425 | #N/A |  |  |  |  | 79 | 1.223791 | 1256.5892 | 0.78125 | 0.03708458 | 52.35788 | #N/A |  |  |  |  | 79 | 1.2301037 | 1302.1411 | 0.78125 | 0.03727587 | 54.25588 | #N/A
[12 empty] | 80 | 1.2506999 | 1276.3535 | 0.79199219 | 0.0379 | 53.1814 | #N/A |  |  |  |  | 80 | 1.2799762 | 1299.6503 | 0.79003906 | 0.03878716 | 54.1521 | #N/A |  |  |  |  | 80 | 1.241034 | 1264.9639 | 0.79101563 | 0.03760709 | 52.70683 | #N/A |  |  |  |  | 80 | 1.247059 | 1313.6227 | 0.79101563 | 0.03778967 | 54.73428 | #N/A
[12 empty] | 81 | 1.2679497 | 1283.6945 | 0.80175781 | 0.03842272 | 53.48727 | #N/A |  |  |  |  | 81 | 1.296744 | 1305.9823 | 0.79980469 | 0.03929527 | 54.41593 | #N/A |  |  |  |  | 81 | 1.2578915 | 1272.3116 | 0.80078125 | 0.03811792 | 53.01298 | #N/A |  |  |  |  | 81 | 1.2623065 | 1323.2732 | 0.80078125 | 0.03825171 | 55.13638 | #N/A
[12 empty] | 82 | 1.2843193 | 1289.3145 | 0.81152344 | 0.03891877 | 53.7214375 | #N/A |  |  |  |  | 82 | 1.3135217 | 1311.2119 | 0.80957031 | 0.03980369 | 54.63383 | #N/A |  |  |  |  | 82 | 1.2738674 | 1278.1293 | 0.81054688 | 0.03860204 | 53.2553875 | #N/A |  |  |  |  | 82 | 1.2799895 | 1332.3 | 0.81054688 | 0.03878756 | 55.5125 | #N/A
[12 empty] | 83 | 1.3006334 | 1293.6931 | 0.82128906 | 0.03941313 | 53.90388 | #N/A |  |  |  |  | 83 | 1.3302377 | 1315.1212 | 0.81933594 | 0.04031023 | 54.79672 | #N/A |  |  |  |  | 83 | 1.2903849 | 1282.8253 | 0.8203125 | 0.03910257 | 53.45105 | #N/A |  |  |  |  | 83 | 1.2961345 | 1340.5536 | 0.8203125 | 0.0392768 | 55.8564 | #N/A
[12 empty] | 84 | 1.3167456 | 1296.2415 | 0.83105469 | 0.03990138 | 54.0100625 | #N/A |  |  |  |  | 84 | 1.3462474 | 1316.7109 | 0.82910156 | 0.04079538 | 54.86295 | #N/A |  |  |  |  | 84 | 1.3068171 | 1286.9264 | 0.83007813 | 0.03960052 | 53.62193 | #N/A |  |  |  |  | 84 | 1.3130198 | 1347.4657 | 0.83007813 | 0.03978848 | 56.1444 | #N/A
[12 empty] | 85 | 1.3345058 | 1297.1848 | 0.84082031 | 0.04043957 | 54.04937 | 54.04937 |  |  |  |  | 85 | 1.3635006 | 1317.424 | 0.83886719 | 0.0413182 | 54.89267 | 54.89267 |  |  |  |  | 85 | 1.3236196 | 1289.5306 | 0.83984375 | 0.04010968 | 53.73044 | #N/A |  |  |  |  | 85 | 1.3299837 | 1353.5649 | 0.83984375 | 0.04030254 | 56.3985375 | #N/A
[12 empty] | 86 | 1.3509668 | 1296.4919 | 0.85058594 | 0.04093839 | 54.0205 | #N/A |  |  |  |  | 86 | 1.3795675 | 1317.0715 | 0.84863281 | 0.04180508 | 54.87798 | #N/A |  |  |  |  | 86 | 1.3406057 | 1290.855 | 0.84960938 | 0.04062442 | 53.785625 | 53.785625 |  |  |  |  | 86 | 1.3461396 | 1358.4695 | 0.84960938 | 0.04079211 | 56.6029 | #N/A
[12 empty] | 87 | 1.368016 | 1293.7123 | 0.86035156 | 0.04145503 | 53.90468 | #N/A |  |  |  |  | 87 | 1.3965124 | 1315.6467 | 0.85839844 | 0.04231856 | 54.8186125 | #N/A |  |  |  |  | 87 | 1.3574764 | 1290.4127 | 0.859375 | 0.04113565 | 53.7672 | #N/A |  |  |  |  | 87 | 1.3628224 | 1360.9852 | 0.859375 | 0.04129765 | 56.70772 | #N/A
[12 empty] | 88 | 1.3841387 | 1289.1769 | 0.87011719 | 0.0419436 | 53.7157 | #N/A |  |  |  |  | 88 | 1.4130198 | 1312.8043 | 0.86816406 | 0.04281878 | 54.70018 | #N/A |  |  |  |  | 88 | 1.3742698 | 1288.4039 | 0.86914063 | 0.04164454 | 53.6835 | #N/A |  |  |  |  | 88 | 1.3795177 | 1361.3811 | 0.86914063 | 0.04180357 | 56.7242125 | 56.7242125
[12 empty] | 89 | 1.4015192 | 1282.6025 | 0.87988281 | 0.04247028 | 53.44177 | #N/A |  |  |  |  | 89 | 1.4298207 | 1308.3309 | 0.87792969 | 0.0433279 | 54.5137875 | #N/A |  |  |  |  | 89 | 1.3904499 | 1284.3638 | 0.87890625 | 0.04213485 | 53.51516 | #N/A |  |  |  |  | 89 | 1.3957428 | 1360.2693 | 0.87890625 | 0.04229524 | 56.6778875 | #N/A
[12 empty] | 90 | 1.4178668 | 1275.0535 | 0.88964844 | 0.04296566 | 53.12723 | #N/A |  |  |  |  | 90 | 1.4466093 | 1302.8839 | 0.88769531 | 0.04383665 | 54.28683 | #N/A |  |  |  |  | 90 | 1.4074991 | 1279.2759 | 0.88867188 | 0.04265149 | 53.3031625 | #N/A |  |  |  |  | 90 | 1.4134083 | 1357.9414 | 0.88867188 | 0.04283055 | 56.58089 | #N/A
[12 empty] | 91 | 1.4348921 | 1266.4939 | 0.89941406 | 0.04348158 | 52.77058 | #N/A |  |  |  |  | 91 | 1.4631286 | 1296.2943 | 0.89746094 | 0.04433723 | 54.0122625 | #N/A |  |  |  |  | 91 | 1.4240801 | 1273.5409 | 0.8984375 | 0.04315394 | 53.0642 | #N/A |  |  |  |  | 91 | 1.4296333 | 1353.5959 | 0.8984375 | 0.04332222 | 56.39983 | #N/A
[12 empty] | 92 | 1.4515848 | 1258.2196 | 0.90917969 | 0.04398742 | 52.42582 | #N/A |  |  |  |  | 92 | 1.4798632 | 1288.9945 | 0.90722656 | 0.04484434 | 53.7081 | #N/A |  |  |  |  | 92 | 1.4404697 | 1267.0674 | 0.90820313 | 0.0436506 | 52.794475 | #N/A |  |  |  |  | 92 | 1.4467223 | 1347.5405 | 0.90820313 | 0.04384007 | 56.14752 | #N/A
[12 empty] | 93 | 1.4687536 | 1250.2941 | 0.91894531 | 0.04450768 | 52.0955875 | #N/A |  |  |  |  | 93 | 1.4970244 | 1282.1357 | 0.91699219 | 0.04536438 | 53.42232 | #N/A |  |  |  |  | 93 | 1.4575614 | 1259.8293 | 0.91796875 | 0.04416853 | 52.4928875 | #N/A |  |  |  |  | 93 | 1.4630121 | 1339.8835 | 0.91796875 | 0.0443337 | 55.82848 | #N/A
[12 empty] | 94 | 1.4855108 | 1242.2628 | 0.92871094 | 0.04501548 | 51.76095 | #N/A |  |  |  |  | 94 | 1.513451 | 1275.1859 | 0.92675781 | 0.04586215 | 53.13275 | #N/A |  |  |  |  | 94 | 1.4741073 | 1252.1123 | 0.92773438 | 0.04466992 | 52.17135 | #N/A |  |  |  |  | 94 | 1.4793525 | 1331.2563 | 0.92773438 | 0.04482886 | 55.4690125 | #N/A
[12 empty] | 95 | 1.501618 | 1234.5653 | 0.93847656 | 0.04550358 | 51.44022 | #N/A |  |  |  |  | 95 | 1.5306364 | 1268.8794 | 0.93652344 | 0.04638292 | 52.869975 | #N/A |  |  |  |  | 95 | 1.4908379 | 1243.9034 | 0.9375 | 0.04517691 | 51.82931 | #N/A |  |  |  |  | 95 | 1.4953494 | 1322.2903 | 0.9375 | 0.04531362 | 55.09543 | #N/A
[12 empty] | 96 | 1.5182211 | 1227.4602 | 0.94824219 | 0.0460067 | 51.144175 | #N/A |  |  |  |  | 96 | 1.5481861 | 1262.0414 | 0.94628906 | 0.04691473 | 52.58506 | #N/A |  |  |  |  | 96 | 1.50718 | 1235.1981 | 0.94726563 | 0.04567212 | 51.4665875 | #N/A |  |  |  |  | 96 | 1.5123626 | 1313.4841 | 0.94726563 | 0.04582917 | 54.7285 | #N/A
[12 empty] | 97 | 1.5352384 | 1219.8644 | 0.95800781 | 0.04652238 | 50.82768 | #N/A |  |  |  |  | 97 | 1.5648911 | 1255.2614 | 0.95605469 | 0.04742094 | 52.30256 | #N/A |  |  |  |  | 97 | 1.5249649 | 1225.415 | 0.95703125 | 0.04621106 | 51.05896 | #N/A |  |  |  |  | 97 | 1.5284443 | 1304.7699 | 0.95703125 | 0.04631649 | 54.3654125 | #N/A
[12 empty] | 98 | 1.5524211 | 1212.777 | 0.96777344 | 0.04704306 | 50.532375 | #N/A |  |  |  |  | 98 | 1.5815647 | 1248.6641 | 0.96582031 | 0.0479262 | 52.02767 | #N/A |  |  |  |  | 98 | 1.5410291 | 1213.1438 | 0.96679688 | 0.04669785 | 50.54766 | #N/A |  |  |  |  | 98 | 1.545627 | 1296.4963 | 0.96679688 | 0.04683718 | 54.02068 | #N/A
[12 empty] | 99 | 1.5688927 | 1206.1997 | 0.97753906 | 0.0475422 | 50.25832 | #N/A |  |  |  |  | 99 | 1.5980462 | 1242.0487 | 0.97558594 | 0.04842564 | 51.75203 | #N/A |  |  |  |  | 99 | 1.5580307 | 1184.9305 | 0.9765625 | 0.04721305 | 49.3721 | #N/A |  |  |  |  | 99 | 1.5625699 | 1288.0042 | 0.9765625 | 0.0473506 | 53.66684 | #N/A
[12 empty] | 100 | 1.5855677 | 1199.6018 | 0.98730469 | 0.04804751 | 49.98341 | #N/A |  |  |  |  | 100 | 1.6148144 | 1235.8632 | 0.98535156 | 0.04893377 | 51.4943 | #N/A | [15 empty] | 100 | 1.5793387 | 1279.3987 | 0.98632813 | 0.04785875 | 53.30828 | #N/A
[12 empty] | 101 | 1.602174 | 1192.0796 | 0.99707031 | 0.04855073 | 49.66998 | #N/A |  |  |  |  | 101 | 1.6311685 | 1229.3875 | 0.99511719 | 0.04942935 | 51.22448 | #N/A | [15 empty] | 101 | 1.5967102 | 1268.038 | 0.99609375 | 0.04838516 | 52.83492 | #N/A
[12 empty] | 102 | 1.6194104 | 1182.7687 | 1.0068359 | 0.04907304 | 49.28203 | #N/A |  |  |  |  | 102 | 1.6477288 | 1222.0073 | 1.0048828 | 0.04993118 | 50.91697 | #N/A | [15 empty] | 102 | 1.6129527 | 1250.3928 | 1.0058594 | 0.04887735 | 52.0997 | #N/A
[12 empty] | 103 | 1.6358818 | 1166.9812 | 1.0166016 | 0.04957218 | 48.62422 | #N/A |  |  |  |  | 103 | 1.6648647 | 1212.2146 | 1.0146484 | 0.05045045 | 50.50894 | #N/A
[23 empty] | 104 | 1.6814553 | 1194.0222 | 1.0244141 | 0.05095319 | 49.750925 | #N/A

## 18_PL_100_VER
|  | Lt Long. Total Real (mm) | 115 |  | Ltf Long. Total final Real (mm)
|  | Lc Long, Calibrada (mm) | 33 |  | Lcf Long, Calibrada (mm)
|  | W Base (mm) | 6 |  | Wf Base (mm) |  | w
|  | e altura (mm) | 4 |  | ef altura (mm) |  |  | e
|  | A. Area (mm)^2 | 24 |  | Af. Area (mm)
PLA 100% Vertical PLA 100% Vertical PLA 100% Vertical PLA 100% Vertical PLA 100% Vertical PLA 100% Vertical PLA 100% Vertical PLA 100% Vertical PLA 100% Vertical PLA 100% Vertical PLA 100% Vertical PLA 100% Vertical PLA 100% Vertical PLA 100% Vertical PLA 100% Vertical PLA 100% Vertical
| 1 | [10 empty] | 2 | [10 empty] | 3 | [10 empty] | 4 | [10 empty] | 5
|  | MTS793¦BTW¦ENU¦1¦0¦.¦/¦:¦1¦0¦0¦A | [10 empty] | MTS793¦BTW¦ENU¦1¦0¦.¦/¦:¦1¦0¦0¦A | [10 empty] | MTS793¦BTW¦ENU¦1¦0¦.¦/¦:¦1¦0¦0¦A | [10 empty] | MTS793¦BTW¦ENU¦1¦0¦.¦/¦:¦1¦0¦0¦A | [10 empty] | MTS793¦BTW¦ENU¦1¦0¦.¦/¦:¦1¦0¦0¦A
|  | Data | Header: | Time: | 1.1660156 | s | 4/25/2023 | 2:25 | PM |  |  |  | Data | Header: | Time: | 1.4375 | s | 4/25/2023 | 2:27 | PM |  |  |  | Data | Header: | Time: | 1.2138672 | s | 4/25/2023 | 2:29 | PM |  |  |  | Data | Header: | Time: | 1.1542969 | s | 2023-08-05 | 9:34 | AM |  |  |  | Data | Header: | Time: | 1.1347656 | s | 2023-08-05 | 9:36 | AM
|  | Data | Acquisition: | Timed | [8 empty] | Data | Acquisition: | Timed | [8 empty] | Data | Acquisition: | Timed | [8 empty] | Data | Acquisition: | Timed | [8 empty] | Data | Acquisition: | Timed
|  | Station | Name: | 10504712.cfg | [8 empty] | Station | Name: | 10504712.cfg | [8 empty] | Station | Name: | 10504712.cfg | [8 empty] | Station | Name: | 10504712.cfg | [8 empty] | Station | Name: | 10504712.cfg
|  | Test | File | Name: | Tracción.tst | [7 empty] | Test | File | Name: | Tracción.tst | [7 empty] | Test | File | Name: | Tracción.tst | [7 empty] | Test | File | Name: | Tracción.tst | [7 empty] | Test | File | Name: | Tracción.tst
|  | Axial | Displacement | Axial | Force | Running | Time | [5 empty] | Axial | Displacement | Axial | Force | Running | Time | [5 empty] | Axial | Displacement | Axial | Force | Running | Time | [5 empty] | Axial | Displacement | Axial | Force | Running | Time | [5 empty] | Axial | Displacement | Axial | Force | Running | Time
CELL MAX | # | Alargamiento (mm) | Fuerza (N) | Segundos | ε Deformación (mm/mm) | σ Esfuerzo (N/mm^2) (MPa) | Máx (MPa) | Resistecia a la Tracción (MPa) | Limite Elastico (MPa) | Módulo Young (MPa) | Ruptura (MPa) | # | Alargamiento (mm) | Fuerza (N) | Segundos | ε Deformación (mm/mm) | σ Esfuerzo (N/mm^2) (MPa) | Máx (MPa) | Resistecia a la Tracción (MPa) | Limite Elastico (MPa) | Módulo Young (MPa) | Ruptura (MPa) | # | Alargamiento (mm) | Fuerza (N) | Segundos | ε Deformación (mm/mm) | σ Esfuerzo (N/mm^2) (MPa) | Máx (MPa) | Resistecia a la Tracción (MPa) | Limite Elastico (MPa) | Módulo Young (MPa) | Ruptura (MPa) | # | Alargamiento (mm) | Fuerza (N) | Segundos | ε Deformación (mm/mm) | σ Esfuerzo (N/mm^2) (MPa) | Máx (MPa) | Resistecia a la Tracción (MPa) | Limite Elastico (MPa) | Módulo Young (MPa) | Ruptura (MPa) | # | Alargamiento (mm) | Fuerza (N) | Segundos | ε Deformación (mm/mm) | σ Esfuerzo (N/mm^2) (MPa) | Máx (MPa) | Resistecia a la Tracción (MPa) | Limite Elastico (MPa) | Módulo Young (MPa) | Ruptura (MPa)
91 | 1 | -0.00064593041 | -0.15482306 | 0.01953125 | -1.957365e-05 | -0.006450961 | #N/A | 21.84034 | 18.51 | 822.93 | 21.84 | 1 | -0.00048591173 | 0.47847629 | 0.01953125 | -1.47246e-05 | 0.01993651 | #N/A | 22.42295 | 18.57 | 833.79 | 22.42 | 1 | -0.0002363231 | 0.29698014 | 0.047851563 | -7.161306e-06 | 0.0123741725 | #N/A | 21.23942 | 19.32 | 793.38 | 21.23 | 1 | 0.00020023435 | -0.81054866 | 0.018554688 | 6.067708e-06 | -0.03377286 | #N/A | 21.03500625 | 17.74 | 838.54 | 21.03 | 1 | 0.00071833492 | -0.066682696 | 0.017578125 | 2.176772e-05 | -0.002778446 | #N/A | 20.48554375 | 18.32 | 790.65 | 20.48
| 2 | -0.00055874698 | 0.50902367 | 0.029296875 | -1.693173e-05 | 0.02120932 | #N/A |  |  |  |  | 2 | -0.001016364 | 0.79452991 | 0.029296875 | -3.079891e-05 | 0.03310541 | #N/A |  |  |  |  | 2 | -0.00054646516 | 0.85376203 | 0.057617188 | -1.655955e-05 | 0.03557342 | #N/A |  |  |  |  | 2 | 0.00030379742 | -0.5210191 | 0.028320313 | 9.205982e-06 | -0.02170913 | #N/A |  |  |  |  | 2 | 0.00016858103 | -0.62808394 | 0.02734375 | 5.108516e-06 | -0.02617016 | #N/A
| 3 | -0.00037659192 | 0.71935356 | 0.0390625 | -1.141188e-05 | 0.029973065 | #N/A |  |  |  |  | 3 | -0.00057511497 | 0.064820051 | 0.0390625 | -1.742773e-05 | 0.002700835 | #N/A |  |  |  |  | 3 | 0.00060320017 | 0.19863248 | 0.067382813 | 1.827879e-05 | 0.008276353 | #N/A |  |  |  |  | 3 | 0.00019799918 | -0.31784177 | 0.038085938 | 5.999975e-06 | -0.01324341 | #N/A |  |  |  |  | 3 | 0.00014880206 | -0.57131052 | 0.037109375 | 4.509153e-06 | -0.023804605 | #N/A
| 4 | 9.0117101e-05 | 1.9113719 | 0.048828125 | 2.730821e-06 | 0.0796405 | #N/A |  |  |  |  | 4 | -0.0010052172 | -0.17233193 | 0.048828125 | -3.046113e-05 | -0.007180497 | #N/A |  |  |  |  | 4 | -0.00028864015 | 0.016018748 | 0.077148438 | -8.746671e-06 | 0.0006674478 | #N/A |  |  |  |  | 4 | 0.0026950613 | 1.1187792 | 0.047851563 | 8.166852e-05 | 0.0466158 | #N/A |  |  |  |  | 4 | 0.0038964907 | 2.2169948 | 0.046875 | 0.0001180755 | 0.09237478 | #N/A
| 5 | 0.010417484 | 9.0539455 | 0.05859375 | 0.0003156813 | 0.3772477 | #N/A |  |  |  |  | 5 | -0.00054829288 | -0.51237643 | 0.05859375 | -1.661494e-05 | -0.02134902 | #N/A |  |  |  |  | 5 | 0.0031721313 | 2.0441413 | 0.086914063 | 9.612519e-05 | 0.08517255 | #N/A |  |  |  |  | 5 | 0.012094341 | 7.6723099 | 0.057617188 | 0.0003664952 | 0.3196796 | #N/A |  |  |  |  | 5 | 0.016761163 | 10.914877 | 0.056640625 | 0.000507914 | 0.4547865 | #N/A
| 6 | 0.026934013 | 20.009354 | 0.068359375 | 0.0008161822 | 0.8337231 | #N/A |  |  |  |  | 6 | 0.0093380101 | 5.9093533 | 0.068359375 | 0.00028297 | 0.2462231 | #N/A |  |  |  |  | 6 | 0.015057821 | 10.370687 | 0.096679688 | 0.0004562976 | 0.432112 | #N/A |  |  |  |  | 6 | 0.02913326 | 18.923878 | 0.067382813 | 0.0008828261 | 0.7884949 | #N/A |  |  |  |  | 6 | 0.033033762 | 22.559837 | 0.06640625 | 0.001001023 | 0.9399932 | #N/A
| 7 | 0.042880081 | 31.001196 | 0.078125 | 0.001299396 | 1.2917165 | #N/A |  |  |  |  | 7 | 0.024526892 | 17.39323 | 0.078125 | 0.0007432392 | 0.7247179 | #N/A |  |  |  |  | 7 | 0.031291682 | 22.056849 | 0.10644531 | 0.0009482328 | 0.919035375 | #N/A |  |  |  |  | 7 | 0.047114119 | 31.527355 | 0.077148438 | 0.001427701 | 1.31364 | #N/A |  |  |  |  | 7 | 0.051709544 | 34.624489 | 0.076171875 | 0.001566956 | 1.442687 | #N/A
| 8 | 0.060890242 | 41.47224 | 0.087890625 | 0.001845159 | 1.72801 | #N/A |  |  |  |  | 8 | 0.040728938 | 29.447674 | 0.087890625 | 0.00123421 | 1.226986 | #N/A |  |  |  |  | 8 | 0.048976194 | 33.702625 | 0.11621094 | 0.001484127 | 1.404276 | #N/A |  |  |  |  | 8 | 0.064259022 | 43.945389 | 0.086914063 | 0.001947243 | 1.831057875 | #N/A |  |  |  |  | 8 | 0.068899848 | 46.175793 | 0.0859375 | 0.002087874 | 1.923991375 | #N/A
| 9 | 0.076875009 | 53.877457 | 0.09765625 | 0.002329546 | 2.244894 | #N/A |  |  |  |  | 9 | 0.057857785 | 40.732548 | 0.09765625 | 0.001753266 | 1.6971895 | #N/A |  |  |  |  | 9 | 0.064469539 | 44.7239 | 0.12597656 | 0.001953622 | 1.863496 | #N/A |  |  |  |  | 9 | 0.081993453 | 55.814533 | 0.096679688 | 0.00248465 | 2.325606 | #N/A |  |  |  |  | 9 | 0.085694365 | 57.334675 | 0.095703125 | 0.002596799 | 2.388945 | #N/A
| 10 | 0.093673214 | 65.815895 | 0.10742188 | 0.002838582 | 2.742329 | #N/A |  |  |  |  | 10 | 0.073985741 | 51.359833 | 0.10742188 | 0.002241992 | 2.139993 | #N/A |  |  |  |  | 10 | 0.080798998 | 56.162476 | 0.13574219 | 0.002448454 | 2.340103 | #N/A |  |  |  |  | 10 | 0.098810904 | 67.325012 | 0.10644531 | 0.00299427 | 2.805209 | #N/A |  |  |  |  | 10 | 0.10240842 | 68.43634 | 0.10546875 | 0.003103285 | 2.851514 | #N/A
| 11 | 0.11023884 | 76.865479 | 0.1171875 | 0.003340571 | 3.202728 | #N/A |  |  |  |  | 11 | 0.090649739 | 62.850414 | 0.1171875 | 0.002746962 | 2.61876725 | #N/A |  |  |  |  | 11 | 0.098232351 | 66.339668 | 0.14550781 | 0.002976738 | 2.764153 | #N/A |  |  |  |  | 11 | 0.11545997 | 78.476593 | 0.11621094 | 0.003498787 | 3.269858 | #N/A |  |  |  |  | 11 | 0.11907615 | 79.74826 | 0.11523438 | 0.003608368 | 3.322844 | #N/A
| 12 | 0.12653217 | 88.218895 | 0.12695313 | 0.003834308 | 3.675787 | #N/A |  |  |  |  | 12 | 0.10651106 | 73.129463 | 0.12695313 | 0.003227608 | 3.047061 | #N/A |  |  |  |  | 12 | 0.114291 | 77.604279 | 0.15527344 | 0.003463364 | 3.233511625 | #N/A |  |  |  |  | 12 | 0.13225508 | 89.50502 | 0.12597656 | 0.00400773 | 3.729376 | #N/A |  |  |  |  | 12 | 0.1357661 | 90.937241 | 0.125 | 0.004114124 | 3.789052 | #N/A
| 13 | 0.14328128 | 98.393631 | 0.13671875 | 0.004341857 | 4.099734625 | #N/A |  |  |  |  | 13 | 0.12438709 | 85.903931 | 0.13671875 | 0.003769306 | 3.57933 | #N/A |  |  |  |  | 13 | 0.13142157 | 88.733955 | 0.16503906 | 0.003982472 | 3.697248125 | #N/A |  |  |  |  | 13 | 0.14847927 | 100.41676 | 0.13574219 | 0.004499372 | 4.184032 | #N/A |  |  |  |  | 13 | 0.15266098 | 101.51446 | 0.13476563 | 0.00462609 | 4.229769 | #N/A
| 14 | 0.15986937 | 108.71626 | 0.14648438 | 0.004844526 | 4.529844 | #N/A |  |  |  |  | 14 | 0.14122824 | 97.847733 | 0.14648438 | 0.004279644 | 4.076988875 | #N/A |  |  |  |  | 14 | 0.14724466 | 99.793152 | 0.17480469 | 0.004461959 | 4.158048 | #N/A |  |  |  |  | 14 | 0.16497821 | 111.59509 | 0.14550781 | 0.00499934 | 4.649795 | #N/A |  |  |  |  | 14 | 0.16841973 | 111.88924 | 0.14453125 | 0.005103628 | 4.662052 | #N/A
| 15 | 0.17559528 | 119.99361 | 0.15625 | 0.005321069 | 4.99973375 | #N/A |  |  |  |  | 15 | 0.15822656 | 108.7334 | 0.15625 | 0.004794744 | 4.530558 | #N/A |  |  |  |  | 15 | 0.16382039 | 111.463 | 0.18457031 | 0.004964254 | 4.644292 | #N/A |  |  |  |  | 15 | 0.18233098 | 122.61375 | 0.15527344 | 0.005525181 | 5.10890625 | #N/A |  |  |  |  | 15 | 0.18507016 | 122.2916 | 0.15429688 | 0.005608187 | 5.095483 | #N/A
| 16 | 0.1921571 | 130.95155 | 0.16601563 | 0.005822942 | 5.456315 | #N/A |  |  |  |  | 16 | 0.17416994 | 119.36396 | 0.16601563 | 0.005277877 | 4.973498 | #N/A |  |  |  |  | 16 | 0.18100697 | 121.01516 | 0.19433594 | 0.00548506 | 5.042298 | #N/A |  |  |  |  | 16 | 0.19792132 | 133.59122 | 0.16503906 | 0.005997616 | 5.566301 | #N/A |  |  |  |  | 16 | 0.20139149 | 132.99666 | 0.1640625 | 0.006102772 | 5.5415275 | #N/A
| 17 | 0.20928234 | 142.72772 | 0.17578125 | 0.006341889 | 5.946988 | #N/A |  |  |  |  | 17 | 0.19048734 | 129.7769 | 0.17578125 | 0.005772344 | 5.407371 | #N/A |  |  |  |  | 17 | 0.19769107 | 131.49455 | 0.20410156 | 0.005990638 | 5.47894 | #N/A |  |  |  |  | 17 | 0.21452717 | 144.03313 | 0.17480469 | 0.006500823 | 6.00138 | #N/A |  |  |  |  | 17 | 0.21844992 | 143.65286 | 0.17382813 | 0.006619695 | 5.985536 | #N/A
| 18 | 0.22633116 | 153.67567 | 0.18554688 | 0.00685852 | 6.403153 | #N/A |  |  |  |  | 18 | 0.20794053 | 140.43063 | 0.18554688 | 0.006301228 | 5.85127625 | #N/A |  |  |  |  | 18 | 0.21411408 | 141.73761 | 0.21386719 | 0.006488305 | 5.90573375 | #N/A |  |  |  |  | 18 | 0.23092869 | 154.65677 | 0.18457031 | 0.006997839 | 6.444032 | #N/A |  |  |  |  | 18 | 0.23504341 | 154.44189 | 0.18359375 | 0.007122528 | 6.43507875 | #N/A
| 19 | 0.24284191 | 163.83708 | 0.1953125 | 0.007358846 | 6.826545 | #N/A |  |  |  |  | 19 | 0.2246526 | 151.7997 | 0.1953125 | 0.006807655 | 6.3249875 | #N/A |  |  |  |  | 19 | 0.22990336 | 152.39276 | 0.22363281 | 0.006966768 | 6.349698 | #N/A |  |  |  |  | 19 | 0.24729875 | 165.04944 | 0.19433594 | 0.007493902 | 6.87706 | #N/A |  |  |  |  | 19 | 0.25170055 | 164.78963 | 0.19335938 | 0.007627289 | 6.866235 | #N/A
| 20 | 0.2591621 | 174.07195 | 0.20507813 | 0.007853397 | 7.252998 | #N/A |  |  |  |  | 20 | 0.24056235 | 163.45128 | 0.20507813 | 0.007289768 | 6.81047 | #N/A |  |  |  |  | 20 | 0.24699438 | 163.65305 | 0.23339844 | 0.007484678 | 6.818877 | #N/A |  |  |  |  | 20 | 0.2637811 | 175.78557 | 0.20410156 | 0.007993367 | 7.32439875 | #N/A |  |  |  |  | 20 | 0.26868632 | 175.15309 | 0.203125 | 0.00814201 | 7.298045 | #N/A
| 21 | 0.27492309 | 184.40247 | 0.21484375 | 0.008331003 | 7.68343625 | #N/A |  |  |  |  | 21 | 0.25728932 | 174.05569 | 0.21484375 | 0.007796646 | 7.25232 | #N/A |  |  |  |  | 21 | 0.26329452 | 174.22012 | 0.24316406 | 0.007978622 | 7.259172 | #N/A |  |  |  |  | 21 | 0.27994925 | 186.57483 | 0.21386719 | 0.008483311 | 7.77395125 | #N/A |  |  |  |  | 21 | 0.28555405 | 185.23521 | 0.21289063 | 0.008653153 | 7.71813375 | #N/A
| 22 | 0.29221103 | 195.1763 | 0.22460938 | 0.00885488 | 8.132346 | #N/A |  |  |  |  | 22 | 0.27358219 | 184.47563 | 0.22460938 | 0.008290369 | 7.686485 | #N/A |  |  |  |  | 22 | 0.28050622 | 184.9985 | 0.25292969 | 0.008500188 | 7.708271 | #N/A |  |  |  |  | 22 | 0.29671472 | 197.18118 | 0.22363281 | 0.008991355 | 8.2158825 | #N/A |  |  |  |  | 22 | 0.30129486 | 195.0632 | 0.22265625 | 0.009130147 | 8.127633 | #N/A
| 23 | 0.30835685 | 205.48627 | 0.234375 | 0.009344147 | 8.561928 | #N/A |  |  |  |  | 23 | 0.29047447 | 194.55321 | 0.234375 | 0.008802257 | 8.10638375 | #N/A |  |  |  |  | 23 | 0.29566294 | 194.75601 | 0.26269531 | 0.008959483 | 8.11483375 | #N/A |  |  |  |  | 23 | 0.3135342 | 207.61281 | 0.23339844 | 0.009501036 | 8.65053375 | #N/A |  |  |  |  | 23 | 0.31806102 | 205.18869 | 0.23242188 | 0.009638213 | 8.54952875 | #N/A
| 24 | 0.324846 | 216.26062 | 0.24414063 | 0.009843818 | 9.010859 | #N/A |  |  |  |  | 24 | 0.30678982 | 205.1086 | 0.24414063 | 0.009296661 | 8.546192 | #N/A |  |  |  |  | 24 | 0.31285536 | 204.58885 | 0.27246094 | 0.009480465 | 8.524535 | #N/A |  |  |  |  | 24 | 0.33031142 | 217.76497 | 0.24316406 | 0.01000944 | 9.07354 | #N/A |  |  |  |  | 24 | 0.33392906 | 215.40321 | 0.2421875 | 0.01011906 | 8.97513375 | #N/A
| 25 | 0.34074584 | 225.53793 | 0.25390625 | 0.01032563 | 9.39741375 | #N/A |  |  |  |  | 25 | 0.32292446 | 215.4234 | 0.25390625 | 0.00978559 | 8.975975 | #N/A |  |  |  |  | 25 | 0.32936355 | 214.87646 | 0.28222656 | 0.009980714 | 8.953186 | #N/A |  |  |  |  | 25 | 0.34709331 | 228.18402 | 0.25292969 | 0.01051798 | 9.5076675 | #N/A |  |  |  |  | 25 | 0.35130221 | 225.38423 | 0.25195313 | 0.01064552 | 9.39101 | #N/A
| 26 | 0.35777608 | 235.15671 | 0.26367188 | 0.0108417 | 9.79819625 | #N/A |  |  |  |  | 26 | 0.34045187 | 226.09093 | 0.26367188 | 0.01031672 | 9.420455 | #N/A |  |  |  |  | 26 | 0.34622502 | 225.21265 | 0.29199219 | 0.01049167 | 9.38386 | #N/A |  |  |  |  | 26 | 0.36316848 | 238.26286 | 0.26269531 | 0.01100511 | 9.927619 | #N/A |  |  |  |  | 26 | 0.36696705 | 235.17497 | 0.26171875 | 0.01112021 | 9.798957 | #N/A
| 27 | 0.37448066 | 244.92613 | 0.2734375 | 0.0113479 | 10.20526 | #N/A |  |  |  |  | 27 | 0.35689002 | 236.95879 | 0.2734375 | 0.01081485 | 9.873283 | #N/A |  |  |  |  | 27 | 0.36315507 | 235.2088 | 0.30175781 | 0.0110047 | 9.800367 | #N/A |  |  |  |  | 27 | 0.38048625 | 248.46822 | 0.27246094 | 0.01152989 | 10.3528425 | #N/A |  |  |  |  | 27 | 0.38409343 | 244.61731 | 0.27148438 | 0.01163919 | 10.19239 | #N/A
| 28 | 0.39079645 | 255.03233 | 0.28320313 | 0.01184232 | 10.62635 | #N/A |  |  |  |  | 28 | 0.37287405 | 246.82515 | 0.28320313 | 0.01129921 | 10.28438125 | #N/A |  |  |  |  | 28 | 0.3790893 | 245.64333 | 0.31152344 | 0.01148755 | 10.23513875 | #N/A |  |  |  |  | 28 | 0.39708391 | 258.81284 | 0.28222656 | 0.01203285 | 10.78387 | #N/A |  |  |  |  | 28 | 0.4007853 | 254.1609 | 0.28125 | 0.01214501 | 10.5900375 | #N/A
| 29 | 0.40720919 | 265.43253 | 0.29296875 | 0.01233967 | 11.05968875 | #N/A |  |  |  |  | 29 | 0.39004353 | 256.44238 | 0.29296875 | 0.0118195 | 10.6851 | #N/A |  |  |  |  | 29 | 0.39554381 | 254.55431 | 0.32128906 | 0.01198618 | 10.60643 | #N/A |  |  |  |  | 29 | 0.41320679 | 268.52249 | 0.29199219 | 0.01252142 | 11.18844 | #N/A |  |  |  |  | 29 | 0.41762683 | 263.65012 | 0.29101563 | 0.01265536 | 10.98542 | #N/A
| 30 | 0.42408025 | 275.68176 | 0.30273438 | 0.01285092 | 11.48674 | #N/A |  |  |  |  | 30 | 0.40625083 | 265.80756 | 0.30273438 | 0.01231063 | 11.075315 | #N/A |  |  |  |  | 30 | 0.41238812 | 263.79971 | 0.33105469 | 0.01249661 | 10.99165 | #N/A |  |  |  |  | 30 | 0.42980239 | 278.11884 | 0.30175781 | 0.01302431 | 11.588285 | #N/A |  |  |  |  | 30 | 0.43394884 | 273.11032 | 0.30078125 | 0.01314996 | 11.3796 | #N/A
| 31 | 0.44030607 | 285.1601 | 0.3125 | 0.01334261 | 11.88167 | #N/A |  |  |  |  | 31 | 0.42209011 | 275.62796 | 0.3125 | 0.01279061 | 11.4845 | #N/A |  |  |  |  | 31 | 0.42813286 | 272.73343 | 0.34082031 | 0.01297372 | 11.36389 | #N/A |  |  |  |  | 31 | 0.4462229 | 287.45517 | 0.31152344 | 0.01352191 | 11.97729875 | #N/A |  |  |  |  | 31 | 0.4503406 | 282.6424 | 0.31054688 | 0.01364668 | 11.77677 | #N/A
| 32 | 0.45634302 | 294.0061 | 0.32226563 | 0.01382858 | 12.25025 | #N/A |  |  |  |  | 32 | 0.43969867 | 285.90948 | 0.32226563 | 0.0133242 | 11.912895 | #N/A |  |  |  |  | 32 | 0.44467902 | 282.9501 | 0.35058594 | 0.01347512 | 11.7895875 | #N/A |  |  |  |  | 32 | 0.46258289 | 297.05399 | 0.32128906 | 0.01401766 | 12.37725 | #N/A |  |  |  |  | 32 | 0.46693429 | 291.71609 | 0.3203125 | 0.01414952 | 12.15484 | #N/A
| 33 | 0.4738473 | 303.52011 | 0.33203125 | 0.01435901 | 12.64667125 | #N/A |  |  |  |  | 33 | 0.45538586 | 295.37314 | 0.33203125 | 0.01379957 | 12.30721 | #N/A |  |  |  |  | 33 | 0.46171218 | 293.13599 | 0.36035156 | 0.01399128 | 12.214 | #N/A |  |  |  |  | 33 | 0.47891662 | 306.81088 | 0.33105469 | 0.01451262 | 12.78379 | #N/A |  |  |  |  | 33 | 0.48367301 | 300.63324 | 0.33007813 | 0.01465676 | 12.526385 | #N/A
| 34 | 0.48999918 | 312.43802 | 0.34179688 | 0.01484846 | 13.01825 | #N/A |  |  |  |  | 34 | 0.47181264 | 305.65823 | 0.34179688 | 0.01429735 | 12.73576 | #N/A |  |  |  |  | 34 | 0.47832358 | 302.74057 | 0.37011719 | 0.01449465 | 12.61419 | #N/A |  |  |  |  | 34 | 0.49604589 | 316.10632 | 0.34082031 | 0.01503169 | 13.1711 | #N/A |  |  |  |  | 34 | 0.50030315 | 309.09772 | 0.33984375 | 0.0151607 | 12.87907 | #N/A
| 35 | 0.50623423 | 321.91068 | 0.3515625 | 0.01534043 | 13.412945 | #N/A |  |  |  |  | 35 | 0.48851794 | 314.81628 | 0.3515625 | 0.01480357 | 13.117345 | #N/A |  |  |  |  | 35 | 0.49515146 | 310.7561 | 0.37988281 | 0.01500459 | 12.94817 | #N/A |  |  |  |  | 35 | 0.51270926 | 325.63483 | 0.35058594 | 0.01553664 | 13.56812 | #N/A |  |  |  |  | 35 | 0.51709014 | 317.98303 | 0.34960938 | 0.0156694 | 13.24929 | #N/A
| 36 | 0.52310157 | 331.55417 | 0.36132813 | 0.01585156 | 13.81476 | #N/A |  |  |  |  | 36 | 0.50493258 | 323.30646 | 0.36132813 | 0.01530099 | 13.4711025 | #N/A |  |  |  |  | 36 | 0.51114511 | 319.43723 | 0.38964844 | 0.01548925 | 13.30988 | #N/A |  |  |  |  | 36 | 0.52933449 | 334.57196 | 0.36035156 | 0.01604044 | 13.9405 | #N/A |  |  |  |  | 36 | 0.53296119 | 326.92523 | 0.359375 | 0.01615034 | 13.62188 | #N/A
| 37 | 0.53940845 | 340.60025 | 0.37109375 | 0.01634571 | 14.19168 | #N/A |  |  |  |  | 37 | 0.52198637 | 331.76666 | 0.37109375 | 0.01581777 | 13.82361 | #N/A |  |  |  |  | 37 | 0.52788562 | 328.40103 | 0.39941406 | 0.01599653 | 13.68337625 | #N/A |  |  |  |  | 37 | 0.5457828 | 343.33014 | 0.37011719 | 0.01653887 | 14.3054225 | #N/A |  |  |  |  | 37 | 0.5495643 | 335.82593 | 0.36914063 | 0.01665346 | 13.99275 | #N/A
| 38 | 0.55606925 | 349.03235 | 0.38085938 | 0.01685058 | 14.54301 | #N/A |  |  |  |  | 38 | 0.53766465 | 342.12344 | 0.38085938 | 0.01629287 | 14.25514 | #N/A |  |  |  |  | 38 | 0.5441007 | 337.29648 | 0.40917969 | 0.0164879 | 14.05402 | #N/A |  |  |  |  | 38 | 0.56157839 | 352.19626 | 0.37988281 | 0.01701753 | 14.67484 | #N/A |  |  |  |  | 38 | 0.56705546 | 344.4317 | 0.37890625 | 0.0171835 | 14.35132 | #N/A
| 39 | 0.57312876 | 357.26523 | 0.390625 | 0.01736754 | 14.88605125 | #N/A |  |  |  |  | 39 | 0.55413401 | 351.59952 | 0.390625 | 0.01679194 | 14.64998 | #N/A |  |  |  |  | 39 | 0.56152582 | 346.29141 | 0.41894531 | 0.01701593 | 14.42880875 | #N/A |  |  |  |  | 39 | 0.57934934 | 360.89514 | 0.38964844 | 0.01755604 | 15.0372975 | #N/A |  |  |  |  | 39 | 0.58370018 | 352.58173 | 0.38867188 | 0.01768788 | 14.69091 | #N/A
| 40 | 0.58934641 | 365.99905 | 0.40039063 | 0.01785898 | 15.24996 | #N/A |  |  |  |  | 40 | 0.57183188 | 360.58789 | 0.40039063 | 0.01732824 | 15.0245 | #N/A |  |  |  |  | 40 | 0.57788825 | 355.17932 | 0.42871094 | 0.01751177 | 14.79914 | #N/A |  |  |  |  | 40 | 0.59589857 | 369.80148 | 0.39941406 | 0.01805753 | 15.408395 | #N/A |  |  |  |  | 40 | 0.60036385 | 360.65762 | 0.3984375 | 0.01819284 | 15.0274 | #N/A
| 41 | 0.60605174 | 374.05225 | 0.41015625 | 0.0183652 | 15.58551 | #N/A |  |  |  |  | 41 | 0.58729893 | 369.12726 | 0.41015625 | 0.01779694 | 15.3803025 | #N/A |  |  |  |  | 41 | 0.59386379 | 363.31171 | 0.43847656 | 0.01799587 | 15.13799 | #N/A |  |  |  |  | 41 | 0.61228627 | 378.44629 | 0.40917969 | 0.01855413 | 15.7686 | #N/A |  |  |  |  | 41 | 0.61640614 | 368.65573 | 0.40820313 | 0.01867897 | 15.36066 | #N/A
| 42 | 0.62144297 | 382.78885 | 0.41992188 | 0.01883161 | 15.94954 | #N/A |  |  |  |  | 42 | 0.60340792 | 376.87564 | 0.41992188 | 0.01828509 | 15.70315 | #N/A |  |  |  |  | 42 | 0.61036372 | 371.08792 | 0.44824219 | 0.01849587 | 15.462 | #N/A |  |  |  |  | 42 | 0.62877631 | 386.77158 | 0.41894531 | 0.01905383 | 16.1154825 | #N/A |  |  |  |  | 42 | 0.63316602 | 376.58829 | 0.41796875 | 0.01918685 | 15.69117875 | #N/A
| 43 | 0.63825595 | 391.7912 | 0.4296875 | 0.01934109 | 16.32463 | #N/A |  |  |  |  | 43 | 0.62024689 | 384.93634 | 0.4296875 | 0.01879536 | 16.03901 | #N/A |  |  |  |  | 43 | 0.62665409 | 379.2363 | 0.45800781 | 0.01898952 | 15.8015125 | #N/A |  |  |  |  | 43 | 0.64555949 | 394.73129 | 0.42871094 | 0.01956241 | 16.44714 | #N/A |  |  |  |  | 43 | 0.64949042 | 384.44818 | 0.42773438 | 0.01968153 | 16.01867 | #N/A
| 44 | 0.65511292 | 399.13477 | 0.43945313 | 0.01985191 | 16.63062 | #N/A |  |  |  |  | 44 | 0.63715619 | 393.74042 | 0.43945313 | 0.01930776 | 16.40585 | #N/A |  |  |  |  | 44 | 0.64385033 | 387.01962 | 0.46777344 | 0.01951062 | 16.1258175 | #N/A |  |  |  |  | 44 | 0.66189188 | 402.49597 | 0.43847656 | 0.02005733 | 16.77067 | #N/A |  |  |  |  | 44 | 0.66568857 | 392.20657 | 0.4375 | 0.02017238 | 16.34194 | #N/A
| 45 | 0.67197621 | 407.11938 | 0.44921875 | 0.02036292 | 16.9633075 | #N/A |  |  |  |  | 45 | 0.65359801 | 401.83051 | 0.44921875 | 0.019806 | 16.74294 | #N/A |  |  |  |  | 45 | 0.65972537 | 395.29712 | 0.47753906 | 0.01999168 | 16.47071 | #N/A |  |  |  |  | 45 | 0.6785931 | 410.50388 | 0.44824219 | 0.02056343 | 17.10433 | #N/A |  |  |  |  | 45 | 0.68300158 | 399.58521 | 0.44726563 | 0.02069702 | 16.64938375 | #N/A
| 46 | 0.68833965 | 414.27087 | 0.45898438 | 0.02085878 | 17.26128625 | #N/A |  |  |  |  | 46 | 0.67057627 | 410.56992 | 0.45898438 | 0.02032049 | 17.10708 | #N/A |  |  |  |  | 46 | 0.67669094 | 403.39951 | 0.48730469 | 0.02050579 | 16.80831 | #N/A |  |  |  |  | 46 | 0.69470555 | 418.21075 | 0.45800781 | 0.02105168 | 17.42545 | #N/A |  |  |  |  | 46 | 0.69927436 | 406.67947 | 0.45703125 | 0.02119013 | 16.94498 | #N/A
| 47 | 0.70508796 | 421.61984 | 0.46875 | 0.0213663 | 17.56749 | #N/A |  |  |  |  | 47 | 0.68727958 | 418.41763 | 0.46875 | 0.02082665 | 17.43407 | #N/A |  |  |  |  | 47 | 0.69293582 | 411.13174 | 0.49707031 | 0.02099806 | 17.13049 | #N/A |  |  |  |  | 47 | 0.71189106 | 425.97263 | 0.46777344 | 0.02157246 | 17.74886 | #N/A |  |  |  |  | 47 | 0.71544653 | 413.41855 | 0.46679688 | 0.0216802 | 17.22577 | #N/A
| 48 | 0.72147638 | 430.164 | 0.47851563 | 0.02186292 | 17.9235 | #N/A |  |  |  |  | 48 | 0.70362091 | 425.78519 | 0.47851563 | 0.02132185 | 17.74105 | #N/A |  |  |  |  | 48 | 0.70920968 | 418.32178 | 0.50683594 | 0.0214912 | 17.43007 | #N/A |  |  |  |  | 48 | 0.7283504 | 433.33292 | 0.47753906 | 0.02207122 | 18.05554 | #N/A |  |  |  |  | 48 | 0.73280448 | 420.22076 | 0.4765625 | 0.0222062 | 17.5092 | #N/A
| 49 | 0.73779744 | 437.41644 | 0.48828125 | 0.0223575 | 18.225685 | #N/A |  |  |  |  | 49 | 0.72043782 | 431.7894 | 0.48828125 | 0.02183145 | 17.991225 | #N/A |  |  |  |  | 49 | 0.72638649 | 424.78159 | 0.51660156 | 0.02201171 | 17.69923 | #N/A |  |  |  |  | 49 | 0.74482507 | 440.36472 | 0.48730469 | 0.02257046 | 18.34853 | #N/A |  |  |  |  | 49 | 0.74968982 | 427.08096 | 0.48632813 | 0.02271787 | 17.79504 | #N/A
| 50 | 0.75471193 | 444.38574 | 0.49804688 | 0.02287006 | 18.5160725 | #N/A |  |  |  |  | 50 | 0.73686528 | 438.26282 | 0.49804688 | 0.02232925 | 18.26095 | #N/A |  |  |  |  | 50 | 0.74223727 | 431.38028 | 0.52636719 | 0.02249204 | 17.97418 | #N/A |  |  |  |  | 50 | 0.76062596 | 447.08859 | 0.49707031 | 0.02304927 | 18.62869125 | #N/A |  |  |  |  | 50 | 0.76615226 | 433.75107 | 0.49609375 | 0.02321674 | 18.07296125 | #N/A
| 51 | 0.77164227 | 449.85275 | 0.5078125 | 0.0233831 | 18.74386 | #N/A |  |  |  |  | 51 | 0.75305039 | 445.72012 | 0.5078125 | 0.02281971 | 18.57167 | #N/A |  |  |  |  | 51 | 0.75902224 | 438.92386 | 0.53613281 | 0.02300067 | 18.28849 | #N/A |  |  |  |  | 51 | 0.77733511 | 453.78629 | 0.50683594 | 0.02355561 | 18.90776 | #N/A |  |  |  |  | 51 | 0.78225213 | 439.89493 | 0.50585938 | 0.02370461 | 18.32896 | #N/A
| 52 | 0.78760213 | 455.85779 | 0.51757813 | 0.02386673 | 18.99407 | #N/A |  |  |  |  | 52 | 0.76923686 | 453.56769 | 0.51757813 | 0.02331021 | 18.89865375 | #N/A |  |  |  |  | 52 | 0.77586502 | 444.92258 | 0.54589844 | 0.02351106 | 18.53844 | #N/A |  |  |  |  | 52 | 0.79445922 | 460.45703 | 0.51660156 | 0.02407452 | 19.18571 | #N/A |  |  |  |  | 52 | 0.79858911 | 445.82217 | 0.515625 | 0.02419967 | 18.57592375 | #N/A
| 53 | 0.80392253 | 462.46674 | 0.52734375 | 0.02436129 | 19.2694475 | #N/A |  |  |  |  | 53 | 0.7866689 | 460.68372 | 0.52734375 | 0.02383845 | 19.195155 | #N/A |  |  |  |  | 53 | 0.79214436 | 452.43994 | 0.55566406 | 0.02400437 | 18.85166 | #N/A |  |  |  |  | 53 | 0.81118912 | 466.95966 | 0.52636719 | 0.02458149 | 19.4566525 | #N/A |  |  |  |  | 53 | 0.81559998 | 451.30603 | 0.52539063 | 0.02471515 | 18.80442 | #N/A
| 54 | 0.82070225 | 468.50186 | 0.53710938 | 0.02486977 | 19.52091 | #N/A |  |  |  |  | 54 | 0.80234122 | 467.1449 | 0.53710938 | 0.02431337 | 19.46437 | #N/A |  |  |  |  | 54 | 0.80831063 | 458.40103 | 0.56542969 | 0.02449426 | 19.10004 | #N/A |  |  |  |  | 54 | 0.82840818 | 473.04236 | 0.53613281 | 0.02510328 | 19.7101 | #N/A |  |  |  |  | 54 | 0.83231801 | 456.83182 | 0.53515625 | 0.02522176 | 19.03466 | #N/A
| 55 | 0.83708423 | 475.70911 | 0.546875 | 0.02536619 | 19.82121 | #N/A |  |  |  |  | 55 | 0.81927991 | 472.90283 | 0.546875 | 0.02482666 | 19.70428 | #N/A |  |  |  |  | 55 | 0.82544285 | 463.87598 | 0.57519531 | 0.02501342 | 19.32817 | #N/A |  |  |  |  | 55 | 0.84451753 | 478.77383 | 0.54589844 | 0.02559144 | 19.94891 | #N/A |  |  |  |  | 55 | 0.84830099 | 462.11279 | 0.54492188 | 0.02570609 | 19.2547 | #N/A
| 56 | 0.85390532 | 481.45062 | 0.55664063 | 0.02587592 | 20.0604425 | #N/A |  |  |  |  | 56 | 0.8365742 | 478.97998 | 0.55664063 | 0.02535073 | 19.9575 | #N/A |  |  |  |  | 56 | 0.84139073 | 469.07706 | 0.58496094 | 0.02549669 | 19.5448775 | #N/A |  |  |  |  | 56 | 0.86105132 | 483.9726 | 0.55566406 | 0.02609246 | 20.165525 | #N/A |  |  |  |  | 56 | 0.8659125 | 467.17084 | 0.5546875 | 0.02623977 | 19.46545 | #N/A
| 57 | 0.87059182 | 486.86877 | 0.56640625 | 0.02638157 | 20.28619875 | #N/A |  |  |  |  | 57 | 0.85207355 | 485.0083 | 0.56640625 | 0.02582041 | 20.20868 | #N/A |  |  |  |  | 57 | 0.85833812 | 474.77203 | 0.59472656 | 0.02601025 | 19.78217 | #N/A |  |  |  |  | 57 | 0.87802178 | 488.91006 | 0.56542969 | 0.02660672 | 20.3712525 | #N/A |  |  |  |  | 57 | 0.88221377 | 471.62665 | 0.56445313 | 0.02673375 | 19.65111 | #N/A
| 58 | 0.88741374 | 491.75681 | 0.57617188 | 0.02689133 | 20.48987 | #N/A |  |  |  |  | 58 | 0.86906821 | 491.71054 | 0.57617188 | 0.0263354 | 20.48794 | #N/A |  |  |  |  | 58 | 0.87548727 | 480.7244 | 0.60449219 | 0.02652992 | 20.03018 | #N/A |  |  |  |  | 58 | 0.89381057 | 493.62952 | 0.57519531 | 0.02708517 | 20.5679 | #N/A |  |  |  |  | 58 | 0.89828944 | 475.86917 | 0.57421875 | 0.02722089 | 19.82788 | #N/A
| 59 | 0.9040063 | 496.2356 | 0.5859375 | 0.02739413 | 20.67648 | #N/A |  |  |  |  | 59 | 0.88589239 | 497.39838 | 0.5859375 | 0.02684522 | 20.7249325 | #N/A |  |  |  |  | 59 | 0.89231181 | 485.27972 | 0.61425781 | 0.02703975 | 20.21999 | #N/A |  |  |  |  | 59 | 0.9111954 | 498.02011 | 0.58496094 | 0.02761198 | 20.75084 | #N/A |  |  |  |  | 59 | 0.91459626 | 479.64005 | 0.58398438 | 0.02771504 | 19.985 | #N/A
| 60 | 0.92056787 | 500.69482 | 0.59570313 | 0.027896 | 20.86228 | #N/A |  |  |  |  | 60 | 0.90232587 | 502.75742 | 0.59570313 | 0.02734321 | 20.94823 | #N/A |  |  |  |  | 60 | 0.90845901 | 489.9437 | 0.62402344 | 0.02752906 | 20.41432 | #N/A |  |  |  |  | 60 | 0.92799312 | 502.04474 | 0.59472656 | 0.028121 | 20.91853 | #N/A |  |  |  |  | 60 | 0.93148994 | 482.76572 | 0.59375 | 0.02822697 | 20.11524 | #N/A
| 61 | 0.93705881 | 505.41068 | 0.60546875 | 0.02839572 | 21.05878 | #N/A |  |  |  |  | 61 | 0.91871202 | 507.35855 | 0.60546875 | 0.02783976 | 21.13994 | #N/A |  |  |  |  | 61 | 0.92505985 | 494.16333 | 0.63378906 | 0.02803212 | 20.59013875 | #N/A |  |  |  |  | 61 | 0.94456941 | 504.84015 | 0.60449219 | 0.02862332 | 21.03500625 | 21.03500625 |  |  |  |  | 61 | 0.94846648 | 485.62415 | 0.60351563 | 0.02874141 | 20.23434 | #N/A
| 62 | 0.9533807 | 510.0361 | 0.61523438 | 0.02889032 | 21.2515 | #N/A |  |  |  |  | 62 | 0.9350391 | 511.31558 | 0.61523438 | 0.02833452 | 21.30482 | #N/A |  |  |  |  | 62 | 0.94149923 | 496.95984 | 0.64355469 | 0.02853028 | 20.70666 | #N/A |  |  |  |  | 62 | 0.97611797 | -34.558849 | 0.61425781 | 0.02957933 | -1.439952 | #N/A |  |  |  |  | 62 | 0.9651885 | 488.32535 | 0.61328125 | 0.02924814 | 20.34689 | #N/A
| 63 | 0.9705174 | 513.40765 | 0.625 | 0.02940962 | 21.39199 | #N/A |  |  |  |  | 63 | 0.95196635 | 515.91589 | 0.625 | 0.02884747 | 21.4965 | #N/A |  |  |  |  | 63 | 0.95834029 | 500.71609 | 0.65332031 | 0.02904061 | 20.86317 | #N/A | [15 empty] | 63 | 0.98159438 | 490.34055 | 0.62304688 | 0.02974528 | 20.43085625 | #N/A
| 64 | 0.98624092 | 516.47546 | 0.63476563 | 0.02988609 | 21.51981 | #N/A |  |  |  |  | 64 | 0.96854234 | 520.53821 | 0.63476563 | 0.02934977 | 21.68909 | #N/A |  |  |  |  | 64 | 0.97486609 | 503.57687 | 0.66308594 | 0.0295414 | 20.98237 | #N/A | [15 empty] | 64 | 0.9984991 | 491.51126 | 0.6328125 | 0.03025755 | 20.47964 | #N/A
| 65 | 1.0029742 | 518.75433 | 0.64453125 | 0.03039316 | 21.61476375 | #N/A |  |  |  |  | 65 | 0.98515105 | 524.22894 | 0.64453125 | 0.02985306 | 21.8428725 | #N/A |  |  |  |  | 65 | 0.99143916 | 507.24136 | 0.67285156 | 0.03004361 | 21.13506 | #N/A | [15 empty] | 65 | 1.0151023 | 491.65305 | 0.64257813 | 0.03076068 | 20.48554375 | 20.48554375
| 66 | 1.0203255 | 521.35779 | 0.65429688 | 0.03091895 | 21.72324125 | #N/A |  |  |  |  | 66 | 1.0018981 | 528.32117 | 0.65429688 | 0.03036055 | 22.01338 | #N/A |  |  |  |  | 66 | 1.0085578 | 509.34232 | 0.68261719 | 0.03056236 | 21.2226 | #N/A | [15 empty] | 66 | 1.044726 | -63.484833 | 0.65234375 | 0.03165836 | -2.645201375 | #N/A
| 67 | 1.0376203 | 524.16809 | 0.6640625 | 0.03144304 | 21.84034 | 21.84034 |  |  |  |  | 67 | 1.0188093 | 530.90479 | 0.6640625 | 0.03087301 | 22.12103 | #N/A |  |  |  |  | 67 | 1.0249307 | 509.746 | 0.69238281 | 0.03105851 | 21.23942 | 21.23942
| 68 | 1.0676868 | -74.889359 | 0.67382813 | 0.03235415 | -3.12039 | #N/A |  |  |  |  | 68 | 1.0359896 | 533.32349 | 0.67382813 | 0.03139362 | 22.22181 | #N/A |  |  |  |  | 68 | 1.0619479 | -46.703739 | 0.70214844 | 0.03218024 | -1.945989125 | #N/A
[12 empty] | 69 | 1.0505786 | 534.79407 | 0.68359375 | 0.03183572 | 22.28308625 | #N/A
[12 empty] | 70 | 1.0681615 | 536.25629 | 0.69335938 | 0.03236853 | 22.34401 | #N/A
[12 empty] | 71 | 1.0846212 | 538.15082 | 0.703125 | 0.03286731 | 22.42295 | 22.42295
[12 empty] | 72 | 1.1009321 | 486.49097 | 0.71289063 | 0.03336158 | 20.27046 | #N/A